## Postes_circulares
item | secao | comprimento_nominal_m | tipo | carga_nominal_dan | momento_fletor_ma_danm | forca_adicional_fa_dan | massa_aproximada_kg | dimensao_a_mm | dimensao_b_conicidade20_mm | dimensao_b_conicidade15_mm | cota_f_mm | cota_j_mm | cota_e_mm
1 | circular | 9 | C-14 | 150 | 225 | 75 | 670 | 140 | 320 | 275 | 75 | 1000 | 1500
2 | circular | 9 | C-14 | 200 | 300 | 99 | 670 | 140 | 320 | 275 | 75 | 1000 | 1500
3 | circular | 9 | C-17 | 300 | 450 | 149 | 820 | 170 | 350 | 305 | 75 | 1000 | 1500
4 | circular | 9 | C-17 | 400 | 600 | 199 | 820 | 170 | 350 | 305 | 75 | 1000 | 1500
5 | circular | 9 | C-19 | 600 | 900 | 298 | 1000 | 190 | 370 | 325 | 75 | 1000 | 1500
6 | circular | 9 | C-23 | 1000 | 900 | 579 | 1160 | 230 | 410 | 365 | 75 | 1000 | 1500
7 | circular | 10 | C-14 | 150 | 225 | 78 | 750 | 140 | 340 | 290 | 975 | 1100 | 1600
8 | circular | 10 | C-17 | 300 | 450 | 156 | 910 | 170 | 370 | 320 | 975 | 1100 | 1600
9 | circular | 10 | C-17 | 400 | 600 | 208 | 910 | 170 | 370 | 320 | 975 | 1100 | 1600
10 | circular | 10 | C-19 | 600 | 900 | 312 | 1090 | 190 | 390 | 340 | 975 | 1100 | 1600
11 | circular | 10 | C-23 | 1000 | 900 | 592 | 1350 | 230 | 430 | 380 | 975 | 1100 | 1600
12 | circular | 10 | C-29 | 1500 | 900 | 942 | 1900 | 290 | 490 | 440 | 975 | 1100 | 1600
13 | circular | 10.5 | C-14 | 150 | 225 | 79 | 800 | 140 | 350 | 297 | 1375 | 1150 | 1650
14 | circular | 10.5 | C-17 | 300 | 450 | 159 | 940 | 170 | 380 | 328 | 1375 | 1150 | 1650
15 | circular | 10.5 | C-19 | 600 | 900 | 317 | 1130 | 190 | 400 | 347 | 1375 | 1150 | 1650
16 | circular | 10.5 | C-23 | 1000 | 900 | 597 | 1500 | 230 | 440 | 387 | 1375 | 1150 | 1650
17 | circular | 11 | C-14 | 200 | 300 | 107 | 870 | 140 | 360 | 305 | 1875 | 1200 | 1700
18 | circular | 11 | C-17 | 300 | 450 | 161 | 1030 | 170 | 390 | 335 | 1875 | 1200 | 1700
19 | circular | 11 | C-17 | 400 | 600 | 215 | 1030 | 170 | 390 | 335 | 1875 | 1200 | 1700
20 | circular | 11 | C-19 | 600 | 900 | 322 | 1260 | 190 | 410 | 355 | 1875 | 1200 | 1700
21 | circular | 11 | C-23 | 1000 | 900 | 602 | 1600 | 230 | 450 | 395 | 1875 | 1200 | 1700
22 | circular | 11 | C-29 | 1500 | 900 | 952 | 2100 | 290 | 510 | 455 | 1875 | 1200 | 1700
23 | circular | 12 | C-17 | 300 | 450 | 165 | 1130 | 170 | 410 | 350 | 2775 | 1300 | 1800
24 | circular | 12 | C-17 | 400 | 600 | 221 | 1130 | 170 | 410 | 350 | 2775 | 1300 | 1800
25 | circular | 12 | C-19 | 600 | 900 | 331 | 1440 | 190 | 430 | 370 | 2775 | 1300 | 1800
26 | circular | 12 | C-23 | 1000 | 900 | 611 | 1770 | 230 | 470 | 410 | 2775 | 1300 | 1800
27 | circular | 12 | C-29 | 1500 | 900 | 960 | 2450 | 290 | 530 | 470 | 2775 | 1300 | 1800
28 | circular | 12 | C-33 | 2000 | 900 | 1311 | 3000 | 330 | 570 | 510 | 2775 | 1300 | 1800
29 | circular | 12 | C-43 | 3000 | 900 | 2011 | 4150 | 430 | 670 | 610 | 2775 | 1300 | 1800
30 | circular | 13 | C-17 | 300 | 450 | 165 | 1280 | 170 | 430 | 365 | 2775 | 1400 | 1900
31 | circular | 13 | C-17 | 400 | 600 | 225 | 1280 | 170 | 430 | 365 | 2775 | 1400 | 1900
32 | circular | 13 | C-19 | 600 | 900 | 330 | 1680 | 190 | 450 | 385 | 2775 | 1400 | 1900
33 | circular | 13 | C-23 | 1000 | 900 | 610 | 1920 | 230 | 490 | 425 | 2775 | 1400 | 1900
34 | circular | 13 | C-29 | 1500 | 900 | 968 | 2700 | 290 | 550 | 485 | 2775 | 1400 | 1900
35 | circular | 13 | C-33 | 2000 | 900 | 1310 | 3500 | 330 | 590 | 525 | 2775 | 1400 | 1900
36 | circular | 14 | C-17 | 400 | 600 | 230 | 1450 | 170 | 450 | 380 | 2775 | 1500 | 2000
37 | circular | 14 | C-19 | 600 | 900 | 345 | 1900 | 190 | 470 | 400 | 2775 | 1500 | 2000
38 | circular | 14 | C-23 | 1000 | 900 | 624 | 2100 | 230 | 510 | 440 | 2775 | 1500 | 2000
39 | circular | 14 | C-29 | 1500 | 900 | 974 | 2950 | 290 | 570 | 500 | 2775 | 1500 | 2000
40 | circular | 15 | C-19 | 600 | 900 | 328 | 2100 | 190 | 490 | 415 | 2775 | 1600 | 2100
41 | circular | 15 | C-23 | 1000 | 900 | 608 | 2300 | 230 | 530 | 455 | 2775 | 1600 | 2100
42 | circular | 15 | C-33 | 2000 | 900 | 1308 | 4100 | 330 | 630 | 555 | 2775 | 1600 | 2100
43 | circular | 18 | C-19 | 600 | 900 | 325 | 2500 | 190 | 550 | 460 | 2775 | 1900 | 2400
44 | circular | 18 | C-23 | 1000 | 900 | 605 | 3300 | 230 | 590 | 500 | 2775 | 1900 | 2400
45 | circular | 18 | C-33 | 2000 | 900 | 1305 | 5500 | 330 | 690 | 600 | 2775 | 1900 | 2400
46 | circular | 20 | C-23 | 1000 | 900 | 603 | 3700 | 230 | 630 | 530 | 2775 | 2100 | 2600
47 | circular | 20 | C-33 | 2000 | 900 | 1303 | 6200 | 330 | 730 | 630 | 2775 | 2100 | 2600

## Dicionario
DICIONÁRIO DE DADOS · TABELA A.1 / POSTES CIRCULARES
Campo (importação) | Descrição | Unidade | Observação e tolerância
item | Número do item na Tabela A.1 | inteiro | Identificador 1 a 47; usar como chave externa à tabela de origem, se aplicável
secao | Geometria da seção transversal | texto | circular (valor constante nesta tabela)
comprimento_nominal_m | Comprimento nominal do poste, L | m | L ± 0,05 m
tipo | Tipo do poste circular | texto | Código C-14, C-17 etc.; conservar hífen
carga_nominal_dan | Carga nominal, Cn | daN | Carga no plano de aplicação
momento_fletor_ma_danm | Momento fletor no plano de aplicação de Cn, MA | daN·m | Valores experimentais; plano de MA a 100 mm do topo
forca_adicional_fa_dan | Força adicional no plano de aplicação de Cn, FA | daN | Derivada da expressão indicada na nota e do documento
massa_aproximada_kg | Massa aproximada do poste | kg | Orientativa, para conicidade de 20 mm/m; não é critério de inspeção
dimensao_a_mm | Dimensão A | mm | A ± 5 mm
dimensao_b_conicidade20_mm | Dimensão B(A), para conicidade de 20 mm/m | mm | B ± 5 mm, variante (A)
dimensao_b_conicidade15_mm | Dimensão B(B), para conicidade de 15 mm/m | mm | B ± 5 mm, variante (B)
cota_f_mm | Cota F para furo do cabo de aterramento | mm | F ± 20 mm; ver configurações previstas na NBR citada
cota_j_mm | Cota J para furo do cabo de aterramento | mm | J ± 20 mm; ver configurações previstas na NBR citada
cota_e_mm | Cota e | mm | e ± 15 mm

## Notas_normativas
NOTAS TÉCNICAS · TABELA A.1
Ref. | Nota da tabela original | Uso no banco
Fonte | Tabela A.1 — Características padronizadas dos postes de concreto de seção circular (continuação e conclusão), imagens fornecidas pelo usuário. | Transcrição direta, sem valores calculados ou interpolados.
a | As massas são aproximadas para conicidade de 20 mm/m e possuem sentido orientativo, não podendo ser requerida a sua observância, inclusive na inspeção. | Não usar massa como limite obrigatório de aceitação.
b | (A) conicidade de 20 mm/m e (B) conicidade de 15 mm/m. | Duas colunas independentes de dimensão B.
c | A distância do plano de aplicação de MA ao topo do poste é de 100 mm. | Geometria do plano de aplicação.
d | Os valores da coluna MA foram obtidos experimentalmente. | Não substituir os valores por recálculo.
e | Os valores de FA foram calculados pela expressão FA = (0,7 ME − MA)/h, onde ME é o momento de engastamento (ME = Cn · hu). | Importar os números informados na tabela.
f | As cotas F e J referem-se aos furos de entrada e saída do cabo de aterramento, podendo ser utilizadas as configurações de acordo com a ABNT NBR 8451-1:2020, 5.8.3. | Válido apenas para as cotas dimensionais conforme o documento.
Tolerâncias | L ± 0,05 m; A ± 5 mm; B ± 5 mm; F ± 20 mm; J ± 20 mm; e ± 15 mm. | Tolerâncias não aplicadas aos dados nominais exportados.
Qualidade dos dados | 47 itens em 10 grupos de comprimento nominal, 9,00 m a 20,00 m; sem campos dimensionais vazios. | Os valores mesclados no documento de origem foram replicados por linha.