## Em andamento (hidden)
TRAÇO EXPERIMENTAL DE LABORATÓRIO
1. Identificação
ESTUDO/CLIENTE: |  |  |  |  | DATA: | 2022-10-23 |  |  | DOSAGEM Nº:
TRAÇO: |  |  | APLICAÇÃO: |  |  |  | CENTRAL:
2. Características do concreto / parâmetros de dosagem
fck | Sd | Fc28d (Mpa) | abatimento (mm) | água (l/m3) | consumo (kg/m3) | a/c | Targ.vol. (%) | Tar (%) | D Max | Eci (Gpa | Tipo de Lançamento
35 | 4 | 35 | 100+-20 | 205 | 350 | 0.5857143 | 46.5% | 3% | 19.1 | 28 | Bombéavel
3. Materiais utilizados
material |  | descrição |  | Fornecedor |  | tipo/classe | M. Finura | M. Especidica
cimento |  | CIMENTO |  | CAUÊ |  | CPII E 40 | 4.35 | 3
aglom.2 | [7 empty] | 1
3.3 ag.miúdo 1 |  | AREIA DE QUARTZO |  | C131 BARÃO |  | AQFINA |  | 2.63
ag.miúdo 2 |  | AREIA DE QUARTZO |  | ITAPORANGA |  | AQGROSSA |  | 2.7
ag.miúdo 3 | [7 empty] | 1
ag.graúdo 1 |  | Pedrisco |  | GALVANI |  | Brita 0 |  | 2.69
ag.graúdo 2 |  | Brita 1 |  | GALVANI |  | Brita 1 |  | 2.69
ag.graúdo 3 | [7 empty] | 1
aditivo 1 |  | Tec Mult 828LF |  | Rheoset |  | TM828LF |  | 1.18
aditivo 2 |  | Tec Flow 41N |  | Rheoset |  | TF41N |  | 1.1
aditivo 3 | [7 empty] | 1
adição 1 | [7 empty] | 1
adição 2 | [7 empty] | 1
4. Traços
DOSAGEM PARA 1 m3 - 1000 litros | [5 empty] | DOSAGEM PARA 1 BETONADA DE |  |  |  | 25 | litros
material |  | traço inicial | t.unitário | t.unit.cor. | traço corr. | material |  | massa seca (kg) | h(%) | mat. corrig | correção
cimento |  | 350 | 1 | 1 | 0 | cimento | CPII E 40 | 8.75
aglom.2 | 4.286% | 15 |  |  | 0 | aglom.2 |  | 0.375
ag.miúdo 1 | 67.52% | 447 | 1.224658 | 1.224658 | 0 | ag.miúdo 1 | AQFINA | 11.175 | 0% | 11.175
ag.miúdo 2 | 32.48% | 215 | 0.5890411 | 0.5890411 | 0 | ag.miúdo 2 | AQGROSSA | 5.375 | 0% | 5.375
ag.miúdo 3 | 0% | 0 | 0 | 0 | 0 | ag.miúdo 3 |  | 0
ag.graúdo 1 |  | 250 | 0.6849315 | 0.6849315 | 0 | ag.graúdo 1 | Brita 0 | 6.25 |  |  |  | comentários sobre o aspecto
ag.graúdo 2 |  | 850 | 2.328767 | 2.328767 | 0 | ag.graúdo 2 | Brita 1 | 21.25 |  |  |  | DET. MASSA ESP. NO ESTADO FRESCO.
ag.graúdo 3 |  | 0 | 0 | 0 | 0 | ag.graúdo 3 |  | 0 |  |  |  | A) Volume do recipíente = 1,57 litros
água |  | 205 | 0.5616438 | 0.5616438 | 0 | água |  | 5.125 |  | 5.125 | 0 | B) Peso do recipíente =
aditivo 1(%) |  | 1.65 |  |  | 0 | aditivo 1 (litro) | TM828LF | 41.25 |  |  |  | C) Peso do conjunto (conc + recip) =
aditivo 2(%) |  | 0 |  |  | 0 | aditivo 2 (litro) | TF41N | 0 |  |  |  | D) Peso do concreto = (C - B) =
aditivo 3(%) |  | 0 |  |  | 0 | aditivo 3 (litro) |  | 0 |  |  |  | E) M. E.do conc. no estado fresco = (D / A) =
adição 1(%) |  | 0 | 2333.65 |  | 0 | adição 1 |  | 0 |  |  |  | S.T. INICIAL = 40mm
adição 2 |  |  |  |  | 0 | adição 2 |  | 0
5. Resultados obtidos do concreto fresco
condições de ensaio |  | Hora de Mistura | T (min) | SLUMP (mm) |  | AR | Dens. | Exsudação | Tempo de Pega | Aspecto/Outros
|  |  |  | SLUMP | FLOW | (%) | (kg/m3) | (%) | (Min.)
temp. ambiente(ºc) |  | 15:30 | 15:40 | 240
temp. concreto(ºc)
temp.(ºc)
Umid. Relat. do ar (%)
5. Resultados obtidos do concreto endurecido
IDADE (D) | Data | RESISTÊNCIA A COMP. AXIAL O (MPa) |  |  | MODULO (GPa) |  |  |  | RESISTÊNCIA TRÇÃO NA COMPRESSÃO (MPa)
1 | 2022-10-24 | cp1 | Cp2 | Maior | cp1 | Cp2 | cp3 | Média | cp1 | Cp2 | Maior
3 | 2022-10-26
7 | 2022-10-30
14 | 2022-11-06
28 | 2022-11-20
Responsável técnico |  | EDUARDO/SANDERSON | [7 empty] | data
2010-07-30
|  | 2333.65 |  | #VALUE!
Formulas:
Sd = J5+[ESTUDO/CLIENTE:]

## Dosagem 0
ESTUDO DE DOSAGEM DE CONCRETO
|  | ESTUDO/CLIENTE: |  |  |  |  | DATA: |  |  |  | DOSAGEM Nº:
|  | TRAÇO: |  |  | APLICAÇÃO: |  |  |  | CENTRAL:
1. Características do concreto / parâmetros de dosagem
|  | fck | Sd | Fc28d (Mpa) | abatimento (mm) | água (l/m3) | consumo (kg/m3) | a/c | Targ.vol. (%) | Tar (%) | D Max | Eci (Gpa | Tipo de Lançamento
|  | 30 | 5 | 38.25 | S160 | 189 | 321 | 0.588785 | 48% | 3% | 19.1 | 28 | Bombéavel
|  | 2. Materiais utilizados |  |  |  |  | 3. Analise granulometrica % Retida |  |  |  | 4. Analise granulometrica % Retida acumulado
|  | Material/ Fornecedor/Tipo/Classe |  |  |  | Massa Especifica (g/cm³) | Peneira Nª | Ag.miúdo 1: | Ag.miúdo 2: | Ag.miúdo 3: | Ag.graúdo 1: | Ag.graúdo 2: | Ag.graúdo 3:
|  | Cimento: | CIMENTO CPII E 40 |  |  | 3.05 | 1" 1/8 | 0 | 0 | 0 | 0 | 0 | 0
|  | Aglom.2: | SILCIA ATIVA |  |  | 2.2 | 1" | 0 | 0 | 0 | 0 | 0 | 0
|  | Ag.miúdo 1: | AREIA NATURAL |  |  | 2.63 | 3/4" | 0 | 0 | 0 | 0 | 3 | 0
|  | Ag.miúdo 2: | AREIA ARTIFICIAL |  |  | 2.68 | 1/2" | 0 | 0 | 0 | 0 | 69 | 0
|  | Ag.miúdo 3: | - |  |  | 1 | 3/8" | 0 | 0 | 0 | 6 | 91 | 0
|  | Ag.graúdo 1: | BRITA 0 |  |  | 2.69 | 1/4" | 0.4 | 0 | 0 | 63 | 99 | 0
|  | Ag.graúdo 2: | BRITA 1 |  |  | 2.69 | 4 | 0.7 | 2.9 | 0 | 88 | 100 | 0
|  | Ag.graúdo 3: | - |  |  | 1 | 8 | 2 | 16.6 | 0 | 95 | 100 | 0
|  | Aditivo 1: | POLIFUNCIONAL |  |  | 1.08 | 16 | 8.3 | 14.1 | 0 | 96 | 100 | 0
|  | Aditivo 2: | SUPERPLASTIFICANTE |  |  | 1.1 | 30 | 23.8 | 17.8 | 0 | 97 | 100 | 0
|  | Aditivo 3: | INIBIDOR DE HIDRATAÇÃO |  |  | 1 | 50 | 30.7 | 23.4 | 0 | 98 | 100 | 0
|  | Adição 1: | CRISTALIZANTE |  |  | 3 | 100 | 24.5 | 14.5 | 0 | 98 | 100 | 0
|  | Adição 2: | MICROFIBRA |  |  | 1 | Fundo | 9.5 | 10.7 | 0 | 100 | 100 | 0
[7 empty] | Total | 2.07 | 2.72 | 0 | 100 | 100 | 0
[7 empty] | M. Finura | 2.1 | 2.7 |  | 5.77 | 6.91
| 320.9949 | 5. Composição do traço
|  | DOSAGEM PARA 1 m3 - 1000 litros |  |  |  | DOSAGEM PARA 1 BETONADA |  |  | 25
3.05 |  | material |  | Traço inicial | Traço corr. | Massa seca (kg) | h(%) | mat. corrig | correção |  |  |  |  | 2141.851 |  |  | t.unitário | t.unit.cor. |  | material
0 | 321 | Cimento: |  | 321 | 320.9949 | 8.025 | - | - | [5 empty] | 14.99% | 321 |  | 1 | 1 |  | cimento
3.05 |  | Aglom.2: | 0% | 0 | 0 | 0 | - | - | [5 empty] | 0% | 0 |  |  |  |  | aglom.2
0.526 |  | Ag.miúdo 1: | 20% | 143.9846 | 143.9823 | 3.599615 | 0% | 3.599615 | [5 empty] | 6.722% | 143.9846 |  | 0.4485502 | 0.4485502 |  | ag.miúdo 1
2.144 |  | Ag.miúdo 2: | 80% | 575.9384 | 575.9293 | 14.39846 | 0% | 14.39846 | [5 empty] | 26.89% | 575.9384 |  | 1.794201 | 1.794201 |  | ag.miúdo 2
0 |  | Ag.miúdo 3: | 0% | 0 | 0 | 0 | [7 empty] | 0% | 0 |  | 0 | 0 |  | ag.miúdo 3
2.67 | 0.807 | Ag.graúdo 1: | 30% | 327.73884 | 327.7337 | 8.193471 | [7 empty] | 15.3% | 327.73884 |  | 1.020993 | 1.020993 |  | ag.graúdo 1
| 1.883 | Ag.graúdo 2: | 70% | 764.72396 | 764.7119 | 19.118099 | [7 empty] | 35.7% | 764.72396 |  | 2.382318 | 2.382318 |  | ag.graúdo 2
| 0 | Ag.graúdo 3: | 0% | 0 | 0 | 0 | [7 empty] | 0% | 0 |  | 0 | 0 |  | ag.graúdo 3
| 2.69 | água |  | 189 | 188.997 | 4.725 |  | 4.725 | 0 |  |  |  |  | 0% | 189 |  | 0.588785 | 0.588785 |  | água
|  | Aditivo 1: | 0.75% | 2.4075 | 2.407462 | 0.0601875 | [7 empty] | 0.1124% | 2.4075 |  |  |  |  | aditivo 1 (litro)
|  | Aditivo 2: | 0.4% | 1.284 | 1.28398 | 0.0321 | [7 empty] | 0.05995% | 1.284 |  |  |  |  | aditivo 2 (litro)
|  | Aditivo 3: | 0.3% | 0.963 | 0.9629848 | 0.024075 | [7 empty] | 0.04496% | 0.963 |  |  |  |  | aditivo 3 (litro)
|  | Adição 1: | 1% | 3.21 | 3.209949 | 0.08025 | [7 empty] | 0.1499% | 3.21 |  |  |  |  | adição 1
|  | Adição 2: | 0.187% | 0.60027 | 0.6002605 | 0.01500651 | [7 empty] | 0.02803% | 0.60027 |  |  |  |  | adição 2
|  | 6. Resultados obtidos do concreto fresco | [12 empty] | 2330.25
|  | Hora de Mistura (h:min) | T (min) | SLUMP (mm) |  | Ar incorp. | Dens. | Temp. Ambiente | Temp. Concreto | obs.: |  |  |  | 100%
|  |  |  | inicial | Final | (%) | (kg/m3) | ºC | ºC
[16 empty] | Previsto Cimento CP III |  |  | Resistência obtida MPa |  | Previsto Cimento CPV
|  | 7. Resultados obtidos do concreto endurecido | [13 empty] | 15.3 |  |  |  |  | 19.125
|  | IDADE (D) | Data | RESISTÊNCIA A COMP. AXIAL (MPa) | [11 empty] | 24.8625 |  |  |  |  | 30.6
|  |  |  | cp1 | Cp2 | Maior | [9 empty] | 31.365 |  |  |  |  | 34.425
|  | 3 | 1900-01-02 |  |  | 0 | [9 empty] | 38.25 |  |  |  |  | 38.25
|  | 7 | 1900-01-06 |  |  | 0
|  | 14 | 1900-01-13 |  |  | 0
|  | 28 | 1900-01-27 |  |  | 0
Formulas:
Sd = K5+[ESTUDO/CLIENTE:]

## Dosagem
ESTUDO DE DOSAGEM DE CONCRETO
|  | ESTUDO/CLIENTE: |  |  |  |  | DATA: | 2024-04-23 |  |  | DOSAGEM Nº:
|  | TRAÇO: |  |  | APLICAÇÃO: |  |  |  | CENTRAL:
1. Características do concreto / parâmetros de dosagem
|  | fck | Sd | Fc28d (Mpa) | abatimento (mm) | água (l/m3) | consumo (kg/m3) | a/c | Targ.vol. (%) | Tar (%) | D Max | Eci (Gpa | Tipo de Lançamento
|  | 30 | 5 | 38.25 | S160 | 189 | 321 | 0.588785 | 48% | 3% | 19.1 | 28 | Bombéavel
|  | 2. Materiais utilizados |  |  |  |  | 3. Analise grnulometrica % Retida |  |  |  | 4. Analise grnulometrica % Retida acumulado
|  | Material/ Fornecedor/Tipo/Classe |  |  |  | M. Especifica | Peneira Nª | Ag.miúdo 1: | Ag.miúdo 2: | Ag.miúdo 3: | Ag.graúdo 1: | Ag.graúdo 2: | Ag.graúdo 3:
|  | Cimento: | CIMENTO CPII E 40 |  |  | 3.05 | 1" 1/8 | 0 | 0 | 0 | 0 | 0 | 0
|  | Aglom.2: | SILCIA ATIVA |  |  | 2.2 | 1" | 0 | 0 | 0 | 0 | 0 | 0
|  | Ag.miúdo 1: | AREIA NATURAL |  |  | 2.63 | 3/4" | 0 | 0 | 0 | 0 | 3 | 0
|  | Ag.miúdo 2: | AREIA ARTIFICIAL |  |  | 2.68 | 1/2" | 0 | 0 | 0 | 0 | 69 | 0
|  | Ag.miúdo 3: | - |  |  | 1 | 3/8" | 0 | 0 | 0 | 6 | 91 | 0
|  | Ag.graúdo 1: | BRITA 0 POLIMIX |  |  | 2.69 | 1/4" | 0.4 | 0 | 0 | 63 | 99 | 0
|  | Ag.graúdo 2: | BRITA 1 POLIMIX |  |  | 2.69 | 4 | 0.7 | 2.9 | 0 | 88 | 100 | 0
|  | Ag.graúdo 3: | - |  |  | 1 | 8 | 2 | 16.6 | 0 | 95 | 100 | 0
|  | Aditivo 1: | POLIFUNCIONAL |  |  | 1.08 | 16 | 8.3 | 14.1 | 0 | 96 | 100 | 0
|  | Aditivo 2: | SUPERPLASTIFICANTE |  |  | 1.1 | 30 | 23.8 | 17.8 | 0 | 97 | 100 | 0
|  | Aditivo 3: | INIBIDOR DE HIDRATAÇÃO |  |  | 1 | 50 | 30.7 | 23.4 | 0 | 98 | 100 | 0
|  | Adição 1: | CRISTALIZANTE |  |  | 3 | 100 | 24.5 | 14.5 | 0 | 98 | 100 | 0
|  | Adição 2: | MICROFIBRA |  |  | 1 | Fundo | 9.5 | 10.7 | 0 | 100 | 100 | 0
[7 empty] | Total | 2.07 | 2.72 | 0 | 100 | 100 | 0
[7 empty] | M. Finura | 2.1 | 2.7 |  | 5.77 | 6.91
| 320.9949 | 5. Composição do traço
|  | DOSAGEM PARA 1 m3 - 1000 litros |  |  |  | DOSAGEM PARA 1 BETONADA |  |  | 25
3.05 |  | material |  | Traço inicial | Traço corr. | Massa seca (kg) | h(%) | mat. corrig | correção |  |  |  |  | 2141.851 |  |  | t.unitário | t.unit.cor. |  | material
0 | 321 | Cimento: |  | 321 | 320.9949 | 8.025 | - | - | [5 empty] | 14.99% | 321 |  | 1 | 1 |  | cimento
3.05 |  | Aglom.2: | 0% | 0 | 0 | 0 | - | - | [5 empty] | 0% | 0 |  |  |  |  | aglom.2
0.526 |  | Ag.miúdo 1: | 20% | 143.9846 | 143.9823 | 3.599615 | 0% | 3.599615 | [5 empty] | 6.722% | 143.9846 |  | 0.4485502 | 0.4485502 |  | ag.miúdo 1
2.144 |  | Ag.miúdo 2: | 80% | 575.9384 | 575.9293 | 14.39846 | 0% | 14.39846 | [5 empty] | 26.89% | 575.9384 |  | 1.794201 | 1.794201 |  | ag.miúdo 2
0 |  | Ag.miúdo 3: | 0% | 0 | 0 | 0 | [7 empty] | 0% | 0 |  | 0 | 0 |  | ag.miúdo 3
2.67 | 0.807 | Ag.graúdo 1: | 30% | 327.73884 | 327.7337 | 8.193471 | [7 empty] | 15.3% | 327.73884 |  | 1.020993 | 1.020993 |  | ag.graúdo 1
| 1.883 | Ag.graúdo 2: | 70% | 764.72396 | 764.7119 | 19.118099 | [7 empty] | 35.7% | 764.72396 |  | 2.382318 | 2.382318 |  | ag.graúdo 2
| 0 | Ag.graúdo 3: | 0% | 0 | 0 | 0 | [7 empty] | 0% | 0 |  | 0 | 0 |  | ag.graúdo 3
| 2.69 | água |  | 189 | 188.997 | 4.725 |  | 4.725 | 0 |  |  |  |  | 0% | 189 |  | 0.588785 | 0.588785 |  | água
|  | Aditivo 1: | 0.75% | 2.4075 | 2.407462 | 0.0601875 | [7 empty] | 0.1124% | 2.4075 |  |  |  |  | aditivo 1 (litro)
|  | Aditivo 2: | 0.4% | 1.284 | 1.28398 | 0.0321 | [7 empty] | 0.05995% | 1.284 |  |  |  |  | aditivo 2 (litro)
|  | Aditivo 3: | 0.3% | 0.963 | 0.9629848 | 0.024075 | [7 empty] | 0.04496% | 0.963 |  |  |  |  | aditivo 3 (litro)
|  | Adição 1: | 1% | 3.21 | 3.209949 | 0.08025 | [7 empty] | 0.1499% | 3.21 |  |  |  |  | adição 1
|  | Adição 2: | 0.187% | 0.60027 | 0.6002605 | 0.01500651 | [7 empty] | 0.02803% | 0.60027 |  |  |  |  | adição 2
|  | 6. Resultados obtidos do concreto fresco | [12 empty] | 2330.25
|  | Hora de Mistura (h:min) | T (min) | SLUMP (mm) |  | Ar incorp. | Dens. | Temp. Ambiente | Temp. Concreto | obs.: |  |  |  | 100%
|  |  |  | inicial | Final | (%) | (kg/m3) | ºC | ºC
|  | 15:30 | 15:40 | 70 | 220 | 1.8% | 2.31 | 29 | 28.2 | [6 empty] | Previsto Cimento CP III |  |  | Resistência obtida MPa |  | Previsto Cimento CPV
|  | 7. Resultados obtidos do concreto endurecido | [13 empty] | 15.3 |  |  |  |  | 19.125
|  | IDADE (D) | Data | RESISTÊNCIA A COMP. AXIAL (MPa) | [11 empty] | 24.8625 |  |  |  |  | 30.6
|  |  |  | cp1 | Cp2 | Maior | [9 empty] | 31.365 |  |  |  |  | 34.425
|  | 3 | 2024-04-26 | 15 | 14 | 15 | [9 empty] | 38.25 |  |  |  |  | 38.25
|  | 7 | 2024-04-30 | 28 | 27 | 28
|  | 14 | 2024-05-07 | 36.1 | 35.2 | 36.1
|  | 28 | 2024-05-21 | 42.8 | 41 | 42.8
Formulas:
Sd = K5+[ESTUDO/CLIENTE:]

## Curva de abrams (hidden)
CURVAS DE ABRAMS - 28 dias
| A/C | ÁGUA | R 28
| 0.6 | 195 | 34 |  | Coeficientes: y = A . x B
| 0.55 | 195 | 42.3 |  |  | TX 1
| 0.51 | 195 | 46.9 |  | A= | 15.209
| 0.45 | 195 | 55.3 |  | B= | -1.645
FCK | FC28 | FATOR A/C | ÁGUA | CIMENTO
15 | 18.3 | 0.8936239 | 195 | 219
20 | 24.125 | 0.7554341 | 195 | 259
25 | 30.1975 | 0.6590583 | 195 | 296
30 | 36.6 | 0.5863512 | 195 | 333
35 | 41.6 | 0.5424391 | 195 | 360
40 | 48.25 | 0.495678 | 195 | 394
0
VOLTAR

## Analise Granul.. - Ag Miúdo (hidden)
GRANULOMETRIA DA AREIA
Abertura |  | % retida |  |  | % acumulada |  |  | Areia mista |  | Faixa ASTM |  | Faixa Recomendada
da peneira |  | Ag.miúdo 1: | Ag.miúdo 2: | Ag.miúdo 3: | Fina | Média | Grossa | Retida | Acumul | % acumulada |  | % retida
No. | ( mm ) | 20% | 80% | 0% |  |  |  | ( % ) | ( % ) | Super. | Infer. | Super. | Ideal | Infer.
1/4" | 6.3 | 0.4 | 0 | 0 | 0.4 | 0 | 0 | 0.08 | 0.08 | 0 | 0 | 0 | 0 | 0
4 | 4.8 | 0.7 | 2.9 | 0 | 1.1 | 2.9 | 0 | 2.46 | 2.54 | 0 | 10 | 5 | 2 | 0
8 | 2.4 | 2 | 16.6 | 0 | 3.1 | 19.5 | 0 | 13.68 | 16.22 | 0 | 20 | 22 | 12 | 3
16 | 1.2 | 8.3 | 14.1 | 0 | 11.4 | 33.6 | 0 | 12.94 | 29.16 | 10 | 50 | 32 | 21 | 12
30 | 0.6 | 23.8 | 17.8 | 0 | 35.2 | 51.4 | 0 | 19 | 48.16 | 35 | 75 | 33 | 22 | 13
50 | 0.3 | 30.7 | 23.4 | 0 | 65.9 | 74.8 | 0 | 24.86 | 73.02 | 65 | 90 | 32 | 21 | 12
100 | 0.15 | 24.5 | 14.5 | 0 | 90.4 | 89.3 | 0 | 16.5 | 89.52 | 90 | 98 | 24 | 18 | 9
Fundo | 0 | 9.5 | 10.7 | 0 | 99.9 | 100 | 0 | 10.46 | 99.98 | 100 | 100 | 10 | 4 | 2
Total |  | 99.9 | 2.72 | 0 |  |  |  | 99.98 |  |  |  |  | 100
M. finura |  |  |  |  | #REF! |  |  |  | #REF! | #REF! | #REF!

## Pedra 0+1 (hidden)
GRANULOMETRIA COMBINADA B0 IBRATA + B1 IBRATA | [11 empty] | 0 | 100 | 100
|  |  |  | Faixa : |  | ( 19 a 4,8 )
Tamanho de |  | Aberturas das peneiras
de | % de mistuta graúdo | 1 1/2" | 1 1/8" | 1" | 3/4" | 1/2" | "3/8 | 1/4" | 4 | 8 | Fundo
agregado | Acumulado | 38 mm | 32 mm | 25 mm | 19 mm | 12,7 mm | 9,5 mm | 6,3 mm | 4,8 mm | 2,4 mm | 0,0 mm
Pedra 0 | 30% | 0 | 0 | 0 | 0 | 0 | 6 | 63 | 88 | 95 | 100
Pedra 1 | 70% | 0 | 0 | 0 | 3 | 69 | 91 | 99 | 100 | 100 | 100
Pedra 2 | 0% | 0 | 0 | [7 empty] | 100
Mista |  | 0 | 0 | 0 | 2.1 | 48.3 | 65.5 | 88.2 | 96.4 | 98.5 | 100
Faixa superior |  | 0 | 0 | 0 | 0 | 0 | 20 | 45 | 72.85571 | 90 | 95
Faixa inferior |  | 0 | 0 | 0 | 0 | 10 | 45 | 80 | 92.38032 | 100 | 100
TABELA 2 - Limites de granulometricos de agregados graudos
Graduação |  | 1 1/2" | 11/8" | 1" | 3/4" | 1/2" | "3/8 | 1/4" | 4 | 8 | Fundo
[ JIS ] |  | 38 mm | 32 mm | 25 mm | 19 mm | 12,7 mm | 9,5 mm | 6,3 mm | 4,8 mm | 2,4 mm | 0,0 mm
[6 empty] | 0 | 0 | 37.14095 | 60 | 90 | 100
( 9,5 a 4,8 ) | [5 empty] | 0 | 15 | 67.61635 | 100 | 100 | 100
[5 empty] | 0 | 0 | 30 | 64.04587 | 85 | 95 | 100
( 13 a 4,8 ) |  |  |  |  | 0 | 10 | 60 | 84.76063 | 100 | 100 | 100
|  |  |  | 0 | 0 | 20 | 45 | 72.85571 | 90 | 95 | 100
( 19 a 4,8 ) |  |  |  | 0 | 10 | 45 | 80 | 92.38032 | 100 | 100 | 100
|  |  | 0 | 0 | 10 | 30 | 50 | 74.76063 | 90 | 95 | 100
( 25 a 4,8 ) |  |  | 0 | 5 | 40 | 70 | 80 | 92.38032 | 100 | 100 | 100
|  | 0 | 0 | 11.83875 | 25 | 48.24684 | 65 | 83.57048 | 95 | 100 | 100
( 32 a 4,8 ) |  | 0 | 5 | 31.04524 | 60 | 77.43513 | 90 | 96.19016 | 100 | 100 | 100
|  | 0 | 7.437825 | 18.12214 | 30 | 53.24684 | 70 | 85.4754 | 95 | 100 | 100
( 38 a 4,8 ) |  | 5 | 19.87565 | 41.24428 | 65 | 79.52927 | 90 | 96.19016 | 100 | 100 | 100
|  | 0 | 11.15674 | 45 | 85 | 90.81171 | 95 | 98.09508 | 100 | 100 | 100
( 38 a 19 ) |  | 10 | 27.35493 | 80 | 100 | 100 | 100 | 100 | 100 | 100 | 100
| Obs. : | 17,4 39,9 ----- 90,8 |  | são interporados
Atenção !! Não mexxer quadro abaixo !!
43 |  | C43 | D43 | E43 | F43 | G43 | H43 | I43 | J43 | K43 | L43
44 | B44 | C44 | D44 | E44 | F44 | G44 | H44 | I44 | J44 | K44 | L44

## Analise Combinação de materiais (hidden)
[7 empty] | (%) correspondente |  |  |  | 99.6%
Peneiras | Areia mista | % de mistuta graúdo | cimento | Cimento: | Ag.miúdo 1: | Ag.miúdo 2: | Ag.miúdo 3: | Ag.graúdo 1: | Ag.graúdo 2: | Ag.graúdo 3: | Curva retida acumulada - Concreto
mm | Acumulado | Acumulado |  | 14.99% | 6.722% | 26.89% | 0% | 15.3% | 35.7% | 0% | %
| ( % ) | (%) | (%)
76 | [11 empty] | 100
64 | [10 empty] | 0 | 100
50 |  | 0 | [5 empty] | 0 | 0 | 0 | 0 | 100
38 |  | 0 | [5 empty] | 0 | 0 | 0 | 0 | 100
32 |  | 0 | [5 empty] | 0 | 0 | 0 | 0 | 100
25 |  | 0 | [5 empty] | 0 | 0 | 0 | 0 | 100
19 |  | 2.1 | [5 empty] | 0.321335 | 0.7497817 | 0 | 1.071117 | 98.92888
12.5 |  | 48.3 | [5 empty] | 7.390705 | 17.24498 | 0 | 24.63568 | 75.36432
9.5 |  | 65.5 | [5 empty] | 10.02259 | 23.38605 | 0 | 33.40864 | 66.59136
6.3 |  | 88.2 | [5 empty] | 13.49607 | 31.49083 | 0 | 44.9869 | 55.0131
4.8 | 2.54 | 96.4 |  |  | 0.17075 | 0.6829998 | 0 | 14.75081 | 34.41855 | 0 | 50.02311 | 49.97689
2.4 | 16.22 | 98.5 |  |  | 1.09038 | 4.361519 | 0 | 15.07214 | 35.16833 | 0 | 55.69237 | 44.30763
1.2 | 29.16 | 100 |  |  | 1.960263 | 7.841053 | 0 | 15.30167 | 35.70389 | 0 | 60.80687 | 39.19313
0.6 | 48.16 | 100 |  |  | 3.237527 | 12.95011 | 0 | 15.30167 | 35.70389 | 0 | 67.19319 | 32.80681
0.3 | 73.02 | 100 |  |  | 4.908725 | 19.6349 | 0 | 15.30167 | 35.70389 | 0 | 75.54918 | 24.45082
0.15 | 89.52 | 100 |  |  | 6.017928 | 24.07171 | 0 | 15.30167 | 35.70389 | 0 | 81.09519 | 18.90481
0.075 | 100 | 100 | 0.55 | 0.08242872 | 6.722439 | 26.88976 | 0 | 15.30167 | 35.70389 | 0 | 84.70018 | 15.29982
FUNDO | 99.98 | 100 | 100 |  | 6.721095 | 26.88438 | 0 | 15.30167 | 35.70389 | 0 | 84.61103
TOTAL

## Dosagem - calculo
TRAÇO EXPERIMENTAL DE LABORATÓRIO
[28 empty] | MATERIAL | MASSA ESPECIFICA (g/cm³)
|  | 1. Identificação | [25 empty] | Areia Nat | 2.63
|  | ESTUDO/CLIENTE: |  |  |  |  | DATA: | 2022-10-23 |  |  | DOSAGEM Nº: | [16 empty] | Areia art | 2.69
|  | TRAÇO: |  |  | APLICAÇÃO: |  |  |  | CENTRAL: |  |  |  |  | a) Dados de entrada | [13 empty] | Brita 0 | 2.7
|  | 2. Características do concreto / parâmetros de dosagem | [25 empty] | Brita 1 | 2.7
|  | fck | Sd | Fc28d (Mpa) | abatimento (mm) | água (l/m3) | consumo (kg/m3) | a/c | Targ.vol. (%) | Tar (%) | D Max | Eci (Gpa | Tipo de Lançamento | fck | Sd | Fc28d (Mpa) | abatimento (mm) | água (l/m3) | consumo (kg/m3) | a/c | T arg.vol. (%) | Brita 0/1 | areia nat/art | Tar (%) | D Max | Tipo de Lançamento |  | CIMENTO | 3.08
|  | 35 | 4 | 35 | 100 | 190 | 380 | 0.5 | 49% | 2.5% | 19.1 | 28 | Bombéavel | 35 | 4 | 35 | 100 | 190 | 380 | 0.5 | 49% | 30/70% | 40/60% | 2.5% | 19.1 | Bombéavel
3. Materiais utilizados
|  | material |  | descrição |  | Fornecedor |  | tipo/classe | M. Finura | M. Especidica
|  | cimento |  | CIMENTO |  | CAUÊ |  | CPII E 40 | 4.35 | 3.08 |  |  |  | b) Qtidade de cimento = água / a/c
|  | aglom.2 | [7 empty] | 1
|  | 3.3 ag.miúdo 1 |  | AREIA DE QUARTZO |  | C131 BARÃO |  | AQFINA |  | 2.63 |  |  |  | Ex. 200/0,5 = |  | 380 | kg/m3
|  | ag.miúdo 2 |  | AREIA DE QUARTZO |  | ITAPORANGA |  | AQGROSSA |  | 2.69
|  | ag.miúdo 3 | [7 empty] | 1 |  |  |  | c) Quantidade de areia:
|  | ag.graúdo 1 |  | Pedrisco |  | GALVANI |  | Brita 0 |  | 2.7
|  | ag.graúdo 2 |  | Brita 1 |  | GALVANI |  | Brita 1 |  | 2.7 |  |  |  | Qtde de areia nat = ((v°- %ar-água)*%arg)-(qtde cimento/myc)*My agregados miúdos proporcional * %areia nat | [12 empty] | My agregados miúdos proporcional
|  | ag.graúdo 3 | [7 empty] | 1 | [16 empty] | proporção areia nat e art: 40/60 = (40%*2,63 + 60%2,69) = |  |  | 2.666
|  | aditivo 1 |  | Tec Mult 828LF |  | Rheoset |  | TM828LF |  | 1.18 |  |  |  | ex. | ((1000-25-200)*49%))-(400/3,08)*2,67*40%)) = |  |  |  |  | 278.6219 | kg/m3
|  | aditivo 2 |  | Tec Flow 41N |  | Rheoset |  | TF41N |  | 1.1
|  | aditivo 3 | [7 empty] | 1 |  |  |  | Qtde de areia art = ((v°- %ar-água)*%arg)-(qtde cimento/myc)*My agregados miúdos proporcional * %areia art
|  | adição 1 | [7 empty] | 1
|  | adição 2 | [7 empty] | 1 |  |  |  | ex. | ((1000-25-200)*49%))-(400/3,08)*2,67*60%)) = |  |  |  |  | 417.9329 | kg/m3
| 379.9876 | 4. Traços
|  | DOSAGEM PARA 1 m3 - 1000 litros | [5 empty] | DOSAGEM PARA 1 BETONADA DE |  |  |  | 25 | litros
3.08 |  | material |  | traço inicial | t.unitário | t.unit.cor. | traço corr. | material |  | massa seca (kg) | h(%) | mat. corrig | correção | d) Quantidade de BRITA: | [12 empty] | My agregados GRAUDOS proporcional
0 | 380 | cimento |  | 380 | 1 | 1 | 379.9876 | cimento | CPII E 40 | 9.5 | [16 empty] | proporção areia nat e art: 30/70 = (30%*2,70 + 70%2,70) = |  |  | 2.7
3.08 |  | aglom.2 | 0% | 0 |  |  | 0 | aglom.2 |  | 0 |  |  |  | Qtde de B 0 = ((v°- %ar-água)-(v°- %ar-água)*%arg)*My agregado Graudo proporcional*% Brita 0
1.052 |  | ag.miúdo 1 | 40% | 278.6219 | 0.7332156 | 0.7332156 | 278.6128 | ag.miúdo 1 | AQFINA | 6.965548 | 0% | 6.965548
1.614 |  | ag.miúdo 2 | 60% | 417.9329 | 1.099823 | 1.099823 | 417.9192 | ag.miúdo 2 | AQGROSSA | 10.44832 | 0% | 10.44832 |  | ex. | :((1000-25-200)-((1000-25-200)*49%))*2,70*30%: | [5 empty] | 324.2835 | kg/m3
0 |  | ag.miúdo 3 | 0% | 0 | 0 | 0 | 0 | ag.miúdo 3 |  | 0
2.666 | 0.81 | ag.graúdo 1 | 30% | 324.2835 | 0.8533776 | 0.8533776 | 324.2729 | ag.graúdo 1 | Brita 0 | 8.1070875 |  |  |  | Qtde de B 1 = ((v°- %ar-água)-(v°- %ar-água)*%arg)*My agregado Graudo proporcional*% Brita 1
| 1.89 | ag.graúdo 2 | 70% | 756.6615 | 1.991214 | 1.991214 | 756.6367 | ag.graúdo 2 | Brita 1 | 18.9165375
| 0 | ag.graúdo 3 | 0% | 0 | 0 | 0 | 0 | ag.graúdo 3 |  | 0 |  |  |  | ex. | ((1000-25-200)-((1000-25-200)*49%))*2,70*70% | [5 empty] | 756.6615 | kg/m3
| 2.7 | água |  | 190 | 0.5 | 0.5 | 189.9938 | água |  | 4.75 |  | 4.75 | 0
|  | aditivo 1(%) | 0.5% | 1.9 |  |  | 1.899938 | aditivo 1 (litro) | TM828LF | 47.5
|  | aditivo 2(%) | 0.6% | 2.28 |  |  | 2.279925 | aditivo 2 (litro) | TF41N | 57 |  |  |  | e) Quantidade de aditivo:
|  | aditivo 3(%) |  | 0 |  |  | 0 | aditivo 3 (litro) |  | 0
|  | adição 1(%) |  | 0 | 2351.68 |  | 0 | adição 1 |  | 0 | [5 empty] | Adito 1 = Qtde de cimento * % de aditvo
|  | adição 2 |  |  |  |  | 0 | adição 2 |  | 0 |  |  |  |  | Ex.: 380*0,75% = |  | 2.85 | kg/m3
5. Resultados obtidos do concreto fresco
|  | condições de ensaio |  | Hora de Mistura | T (min) | SLUMP (mm) |  | AR | Dens. | Exsudação | Tempo de Pega | Aspecto/Outros
[6 empty] | SLUMP | FLOW | (%) | (kg/m3) | (%) | (Min.)
|  | temp. ambiente(ºc) |  | 15:30 | 15:40 | 240
temp. concreto(ºc)
temp.(ºc)
Umid. Relat. do ar (%)
5. Resultados obtidos do concreto endurecido
|  | IDADE (D) | Data | RESISTÊNCIA A COMP. AXIAL O (MPa) |  |  | MODULO (GPa) |  |  |  | RESISTÊNCIA TRÇÃO NA COMPRESSÃO (MPa)
|  | 1 | 2022-10-24 | cp1 | Cp2 | Maior | cp1 | Cp2 | cp3 | Média | cp1 | Cp2 | Maior
|  | 3 | 2022-10-26
|  | 7 | 2022-10-30
|  | 14 | 2022-11-06
|  | 28 | 2022-11-20
|  | Responsável técnico | [9 empty] | data
2010-07-30
|  |  |  | 2351.68 |  | 147.9938
Formulas:
Sd = K5+[TRAÇO:]