## Traço Padrão T10- - Concrefer (hidden)
DOSAGEM EXPERIMENTAL DE CONCRETO
CLIENTE: | [10 empty] | AMBIENTE: |  |  | SOL ( ) NUBLADO ( ) CHUVA ( ) |  |  |  | TEMPERATURA [°C]: |  |  | DATA:
ESTUDO: |  | Traço Padrão | [8 empty] | Abatimento (Slump) |  |  |  | 100 mm | Classe | s50 | TÉCNICO:
ESPECIFICAÇÕES DA DOSAGEM DO CONCRETO | [23 empty] | 662.7126 | QUANTIDADE DOS FINOS
Rel a/c: |  | 0.45 | Areia 1 | Areia 2 | Areia 3 |  | Misto | Brita 0 | Brita 1/2 |  | Aditivo 1 [%]: |  | 0.8% |  | Adição [%]: |  |  | 0% | Betonada [L]: |  |  | 300 |  | 322.2874 | Cimento | Adição | Areia 1 | Areia 2 | Areia 3 | Misto | Brita 0 | Brita 1/2
Rel a/ag: |  | 0.45 | 68.5% | 31.5% | 0% |  | 0% | 84% | 16% |  | Aditivo 2 [%]: |  | 0% |  | Teor de argamassa [%]: |  |  | 56.25% | Teor água [%]: |  |  | 8.333% |  | 805 | 100% | 100% | 2% | 0% | 0% | 0% | 3% | 0% | Material fino
Umidade [%]: |  |  | 0% | 0% | 0% |  | 0% | 0% | 0% |  | Aditivo 3 [%]: |  | 0% |  | Teor de ar incorporado [%]: |  |  | 1.5% | Massa Específica: |  |  | 2343.2 |  | 352.1875 | 400 | 0 | 11.62 | 0 | 0 | 0 | 22.8 | 0
Material | Cimento |  |  | Adição |  | Areia 1 |  | Areia 2 |  | Areia 3 |  | Misto |  | Brita 0 |  | Brita 1/2 |  | Água | Aditivo 1 | Aditivo 2 |  | Aditivo 3 | Fibra | [8 empty] | 434.42 | FINOS no MCC [kg/m³]
Fornecedor | CP V ARI |  |  |  |  | Min. Do Vale |  | Embu | [5 empty] | Embu |  | Quibrita |  | Rede | Tecnosil
Observações | Intercement |  |  |  |  | Natural fina |  | Areia de Brita | [5 empty] | Pedrisco |  | Brita 1/2 |  | Poço | 4005
Densidade [t/m³] | 3.06 |  |  | 1 |  | 2.63 |  | 2.67 |  | 2.64 |  | 2.64 |  | 2.57 |  | 2.63 |  | 1 | 1.09 | 0 |  | 0 | 0 |  | RELAÇÃO ENTRE OS M.C.C's
M.C.C. [kg/m³] | 400 |  |  | 0 |  | 581 |  | 271 |  | 0 |  | 0 |  | 760 |  | 148 |  | 180 | 3.2 | 0 |  | 0 |  |  | 36.36053 | % agregado miudo / concreto |  |  | 48.40909 | % agregado miudo / agregados
Betonada | 120 |  |  | 0 |  | 174.3 |  | 81.3 |  | 0 |  | 0 |  | 228 |  | 44.4 |  | 54 | 960 | 0 |  | 0 | 0 |  | 38.75043 | % agregado graudo / concreto |  |  | 51.59091 | % agregado graudo / agregados
Betonada Corrigida | 120 |  |  | 0 |  | 174.3 |  | 81.3 |  | 0 |  | 0 |  | 228 |  | 44.4 |  | 54 | 880.7339 | - |  | - | 0 |  | 75.11096 | % agregados totais / concreto |  |  | 17.07067 | % aglomerante / concreto
RESULTADOS OBTIDOS | [24 empty] | Traço Padrão T10 - refência
AMOSTRA / Dosagem Aditivo [%] |  | Exp. (n°) | Moldagem (horário) | Temp. concreto [°C] | Ar incorp. [%] |  | Água inicial [mL] | Abatim. Inicial [mm] | Abatim. ___ min. [mm] |  | Abatim. ___ min. [mm] |  | Abatim. ___ min. [mm] |  | Abatim. ___ min. [mm] | Água retorno [mL] | Água betonada [mL] | Água do traço corrigida | a/c corrigida | Resist. 3 DIAS 20/07/15 |  | Resist. 7 DIAS 24/07/15 | Resist. 28DIAS 14/08/15 |  | Material | M.C.C. (kg/m³) | Massa Específica | Relação entre os Agregados |  |  |  | 500
|  | 28 | 13:05 |  |  |  |  | 140 | [8 empty] | 0 | 180 | 0.45 | 25.3 |  | 29.9 |  |  | Cimento | 380 | 3.06 | Agregado Miúdo |  |  |  | 190
[17 empty] | 0 | 180 | 0.45 | [5 empty] | Adição | 0 | 1 | Areia 1 | Areia 2 | Areia 3 |  | 0
[17 empty] | 0 | 180 | 0.45 | [5 empty] | Areia 1 | 680 | 2.63 | 82.2% | 17.8% | 0% |  | 340
[17 empty] | 0 | 180 | 0.45 | [5 empty] | Areia 2 | 150 | 2.67 | Agregado Graúdo |  |  |  | 75
[17 empty] | 0 | 180 | 0.45 | [5 empty] | Areia 3 | 0 | 2.64 | Areia 3 | Brita 0 | Brita 1 | Aditivo | 0
[17 empty] | 0 | 180 | 0.45 | [5 empty] | Brita 0 | 850 | 2.57 | 0% | 99% | 0% | 1% | 425
[17 empty] | 0 | 180 | 0.45 | [5 empty] | Brita 1 | 0 | 2.63 | Teor de Argamassa (vol): |  |  | 56.79% | 0
ABATIMENTO CLASSIFICAÇÃO |  | 1 | Slump cônico e forma trapezoidal | 2 | Slump com faces paralelas |  | 3 | Slump c/ faces abauladas | 4 |  | Slump com desmoronamento |  | 5 |  | Slump de alta trabalhabili-dade c/ coesão | 6 | Slump de alta trabalhabili-dade s/ coesão | 7 | Slump de alta trabalhabili-dade c/ coesão | INSERIR A NUMERAÇÃO DE ACORDO COM O ABATIMENTO OBTIDO |  |  |  |  | Aditivo | 3.2 | 1 | Volume Teórico: |  |  | 987.8572 | 1.6
[25 empty] | Água | 215 | 1 | Ar Previsto: |  |  | 1.214% | 107.5
[25 empty] | Areia 3 = % passante na # 4,8 mm: |  | 70% | Relação a/c |  |  | 0.5657895
[25 empty] | Areia 3 > Miúdo:Graúdo | 0 | 0 | % Aditivo |  |  | 0.8421%
Aspecto (Marcar) ( ) Excesso argamassa ( ) Argamassa Ideal ( ) Pouca argamassa / Áspero ( ) Excelente ( ) Bom ( ) Regular ( ) Ruim
Observações: | [15 empty] | Classe | Abatimento A |  |  | Concreto Auto-Adensável
[16 empty] | S10 | 10 ≤ A < 50 |  |  | Classe |  | Espalhamento E
[16 empty] | S50 | 50 ≤ A <100 |  |  | SF1 |  | 550 ≤ E < 650
[16 empty] | S100 | 100 ≤ A < 160 |  |  | SF2 |  | 650 ≤ E < 750
[16 empty] | S160 | 160 ≤ A < 220 |  |  | SF3 |  | 750 ≤ E < 850
[16 empty] | S220 | A ≥ 220
[25 empty] | MASSA ESPECIFICA [kg/m³] |  |  |  |  | UMIDADE |  |  |  | ABSORÇÃO (%) |  | AR INCORPORADO
[25 empty] | peso da forma 10x20 cm | peso concreto + forma | massa especifica | Ar incorporado |  | material | umido | seco | umidade | material | absorção | Rendimento | Consumo aglomerante | Volume | Índice de ar
[25 empty] | 1 | 4.69 | 2.349127 | 1.103438 |  | Areia 1 | 0.5 | 0.5 | 0 | Areia 1 | 0% | 0.9961147 | 401.5602 | 0.9851232 | 1.011157
[25 empty] | 0 | 0 | 0 | #DIV/0! |  | Areia 2 | 0.5 | 0.5 | 0 | Areia 2 | 0% | #DIV/0! | #DIV/0! | 0.9851232 | #DIV/0!
[25 empty] | 0 | 0 | 0 | #DIV/0! |  | Areia 3 | 0.5 | 0.5 | 0 | Areia 3 | 0% | #DIV/0! | #DIV/0! | 0.9851232 | #DIV/0!
[25 empty] | 0 | 0 | 0 | #DIV/0! |  | Misto | 0.5 | 0.5 | 0 | Misto | 0% | #DIV/0! | #DIV/0! | 0.9851232 | #DIV/0!
[25 empty] | 0 | 0 | 0 | #DIV/0! |  | Brita 0 | 0.5 | 0.5 | 0 | Brita 0 | 0% | #DIV/0! | #DIV/0! | 0.9851232 | #DIV/0!
[25 empty] | 0 | 0 | 0 | #DIV/0! |  | Brita 1/2 | 0.5 | 0.5 | 0 | Brita 1/2 | 0% | #DIV/0! | #DIV/0! | 0.9851232 | #DIV/0!
[25 empty] | 0 | 0 | 0 | #DIV/0! | [7 empty] | #DIV/0! | #DIV/0! | 0.9851232 | #DIV/0!
[25 empty] | 0 | 0 | 0 | #DIV/0! | [7 empty] | #DIV/0! | #DIV/0! | 0.9851232 | #DIV/0!
Traço Cliente
Traço MC
Note on B9: holger.schmidt: Para considerar a absorção dos agregados, entrar com umidade em valor negativo
Note on X15: holger.schmidt: Inserir o teor de água para cálculo automático dos demais MCCs
Note on I20: holger.schmidt: Inserir em valor positivo a água adicionada à do traço. Para água retida entrar com valor negativo.
Note on V20: holger.schmidt: Inserir em valor positivo a água adicionada à do traço. Para água retida entrar com valor negativo.
Note on Z20: holger.schmidt: Conforme ABNT NBR 12655, caracteriza-se o maior valor do par para a amostra. Inserir o maior valor na primeira coluna da idade
Note on AB20: holger.schmidt: Conforme ABNT NBR 12655, caracteriza-se o maior valor do par para a amostra. Inserir o maior valor na primeira coluna da idade

## Traço Padrão T11- (hidden)
DOSAGEM EXPERIMENTAL DE CONCRETO
CLIENTE: | [10 empty] | AMBIENTE: |  |  | SOL ( ) NUBLADO ( ) CHUVA ( ) |  |  |  | TEMPERATURA [°C]: |  |  | DATA:
ESTUDO: |  | Traço Padrão | [8 empty] | Abatimento (Slump) |  |  |  | 100 mm | Classe | s50 | TÉCNICO:
ESPECIFICAÇÕES DA DOSAGEM DO CONCRETO | [23 empty] | 662.7126 | QUANTIDADE DOS FINOS
Rel a/c: |  | 0.45 | Areia 1 | Areia 2 | Areia 3 |  | Misto | Brita 0 | Brita 1/2 |  | Aditivo 1 [%]: |  | 0.8% |  | Adição [%]: |  |  | 0% | Betonada [L]: |  |  | 1000 |  | 322.2874 | Cimento | Adição | Areia 1 | Areia 2 | Areia 3 | Misto | Brita 0 | Brita 1/2
Rel a/ag: |  | 0.45 | 68.5% | 31.5% | 0% |  | 0% | 84% | 16% |  | Aditivo 2 [%]: |  | 0% |  | Teor de argamassa [%]: |  |  | 56.25% | Teor água [%]: |  |  | 8.333% |  | 805 | 100% | 100% | 2% | 0% | 0% | 0% | 3% | 0% | Material fino
Umidade [%]: |  |  | 0% | 0% | 0% |  | 0% | 0% | 0% |  | Aditivo 3 [%]: |  | 0% |  | Teor de ar incorporado [%]: |  |  | 1.5% | Massa Específica: |  |  | 2343.2 |  | 352.1875 | 400 | 0 | 11.62 | 0 | 0 | 0 | 22.8 | 0
Material | Cimento |  |  | Adição |  | Areia 1 |  | Areia 2 |  | Areia 3 |  | Misto |  | Brita 0 |  | Brita 1/2 |  | Água | Aditivo 1 | Aditivo 2 |  | Aditivo 3 | Fibra | [8 empty] | 434.42 | FINOS no MCC [kg/m³]
Fornecedor | CP V ARI |  |  |  |  | Min. Do Vale |  | Embu | [5 empty] | Embu |  | Quibrita |  | Rede | Tecnosil
Observações | Intercement |  |  |  |  | Natural fina |  | Areia de Brita | [5 empty] | Pedrisco |  | Brita 1/2 |  | Poço | 4005
Densidade [t/m³] | 3.06 |  |  | 1 |  | 2.63 |  | 2.67 |  | 2.64 |  | 2.64 |  | 2.57 |  | 2.63 |  | 1 | 1.09 | 0 |  | 0 | 0 |  | RELAÇÃO ENTRE OS M.C.C's
M.C.C. [kg/m³] | 400 |  |  | 0 |  | 581 |  | 271 |  | 0 |  | 0 |  | 760 |  | 148 |  | 180 | 3.2 | 0 |  | 0 |  |  | 36.36053 | % agregado miudo / concreto |  |  | 48.40909 | % agregado miudo / agregados
Betonada | 400 |  |  | 0 |  | 581 |  | 271 |  | 0 |  | 0 |  | 760 |  | 148 |  | 180 | 3200 | 0 |  | 0 | 0 |  | 38.75043 | % agregado graudo / concreto |  |  | 51.59091 | % agregado graudo / agregados
Betonada Corrigida | 400 |  |  | 0 |  | 581 |  | 271 |  | 0 |  | 0 |  | 760 |  | 148 |  | 180 | 2935.78 | - |  | - | 0 |  | 75.11096 | % agregados totais / concreto |  |  | 17.07067 | % aglomerante / concreto
RESULTADOS OBTIDOS | [24 empty] | Traço Padrão T11
AMOSTRA / Dosagem Aditivo [%] |  | Exp. (n°) | Moldagem (horário) | Temp. concreto [°C] | Ar incorp. [%] |  | Água inicial [mL] | Abatim. Inicial [mm] | Abatim. ___ min. [mm] |  | Abatim. ___ min. [mm] |  | Abatim. ___ min. [mm] |  | Abatim. ___ min. [mm] | Água retorno [mL] | Água betonada [mL] | Água do traço corrigida | a/c corrigida | Resist. 3 DIAS 20/07/15 |  | Resist. 7 DIAS 24/07/15 | Resist. 28DIAS 14/08/15 |  | Material | M.C.C. (kg/m³) | Massa Específica | Relação entre os Agregados
|  | 28 | 13:05 |  |  |  |  | 140 | [8 empty] | 0 | 180 | 0.45 | 25.3 |  | 29.9 |  |  | Cimento | 350 | 3.06 | Agregado Miúdo
[17 empty] | 0 | 180 | 0.45 | [5 empty] | Adição | 0 | 1 | Areia 1 | Areia 2 | Areia 3
[17 empty] | 0 | 180 | 0.45 | [5 empty] | Areia 1 | 500 | 2.63 | 59.2% | 40.8% | 0%
[17 empty] | 0 | 180 | 0.45 | [5 empty] | Areia 2 | 350 | 2.67 | Agregado Graúdo
[17 empty] | 0 | 180 | 0.45 | [5 empty] | Areia 3 | 0 | 2.64 | Areia 3 | Brita 0 | Brita 1 | Aditivo
[17 empty] | 0 | 180 | 0.45 | [5 empty] | Brita 0 | 750 | 2.57 | 0% | 83.9% | 15.3% | 0.8%
[17 empty] | 0 | 180 | 0.45 | [5 empty] | Brita 1 | 140 | 2.63 | Teor de Argamassa (vol): |  |  | 55.6%
ABATIMENTO CLASSIFICAÇÃO |  | 1 | Slump cônico e forma trapezoidal | 2 | Slump com faces paralelas |  | 3 | Slump c/ faces abauladas | 4 |  | Slump com desmoronamento |  | 5 |  | Slump de alta trabalhabili-dade c/ coesão | 6 | Slump de alta trabalhabili-dade s/ coesão | 7 | Slump de alta trabalhabili-dade c/ coesão | INSERIR A NUMERAÇÃO DE ACORDO COM O ABATIMENTO OBTIDO |  |  |  |  | Aditivo | 2.76 | 1 | Volume Teórico: |  |  | 973.4
[25 empty] | Água | 190 | 1 | Ar Previsto: |  |  | 2.66%
[25 empty] | Areia 3 = % passante na # 4,8 mm: |  | 70% | Relação a/c |  |  | 0.5428571
[25 empty] | Areia 3 > Miúdo:Graúdo | 0 | 0 | % Aditivo |  |  | 0.7886%
Aspecto (Marcar) ( ) Excesso argamassa ( ) Argamassa Ideal ( ) Pouca argamassa / Áspero ( ) Excelente ( ) Bom ( ) Regular ( ) Ruim
Observações: | [15 empty] | Classe | Abatimento A |  |  | Concreto Auto-Adensável
[16 empty] | S10 | 10 ≤ A < 50 |  |  | Classe |  | Espalhamento E
[16 empty] | S50 | 50 ≤ A <100 |  |  | SF1 |  | 550 ≤ E < 650
[16 empty] | S100 | 100 ≤ A < 160 |  |  | SF2 |  | 650 ≤ E < 750
[16 empty] | S160 | 160 ≤ A < 220 |  |  | SF3 |  | 750 ≤ E < 850
[16 empty] | S220 | A ≥ 220
[25 empty] | MASSA ESPECIFICA [kg/m³] |  |  |  |  | UMIDADE |  |  |  | ABSORÇÃO (%) |  | AR INCORPORADO
[25 empty] | peso da forma 10x20 cm | peso concreto + forma | massa especifica | Ar incorporado |  | material | umido | seco | umidade | material | absorção | Rendimento | Consumo aglomerante | Volume | Índice de ar
[25 empty] | 1 | 4.69 | 2.349127 | 1.103438 |  | Areia 1 | 0.5 | 0.5 | 0 | Areia 1 | 0% | 0.9961147 | 401.5602 | 0.9851232 | 1.011157
[25 empty] | 0 | 0 | 0 | #DIV/0! |  | Areia 2 | 0.5 | 0.5 | 0 | Areia 2 | 0% | #DIV/0! | #DIV/0! | 0.9851232 | #DIV/0!
[25 empty] | 0 | 0 | 0 | #DIV/0! |  | Areia 3 | 0.5 | 0.5 | 0 | Areia 3 | 0% | #DIV/0! | #DIV/0! | 0.9851232 | #DIV/0!
[25 empty] | 0 | 0 | 0 | #DIV/0! |  | Misto | 0.5 | 0.5 | 0 | Misto | 0% | #DIV/0! | #DIV/0! | 0.9851232 | #DIV/0!
[25 empty] | 0 | 0 | 0 | #DIV/0! |  | Brita 0 | 0.5 | 0.5 | 0 | Brita 0 | 0% | #DIV/0! | #DIV/0! | 0.9851232 | #DIV/0!
[25 empty] | 0 | 0 | 0 | #DIV/0! |  | Brita 1/2 | 0.5 | 0.5 | 0 | Brita 1/2 | 0% | #DIV/0! | #DIV/0! | 0.9851232 | #DIV/0!
[25 empty] | 0 | 0 | 0 | #DIV/0! | [7 empty] | #DIV/0! | #DIV/0! | 0.9851232 | #DIV/0!
[25 empty] | 0 | 0 | 0 | #DIV/0! | [7 empty] | #DIV/0! | #DIV/0! | 0.9851232 | #DIV/0!
Traço Cliente
Traço MC
Note on B9: holger.schmidt: Para considerar a absorção dos agregados, entrar com umidade em valor negativo
Note on X15: holger.schmidt: Inserir o teor de água para cálculo automático dos demais MCCs
Note on I20: holger.schmidt: Inserir em valor positivo a água adicionada à do traço. Para água retida entrar com valor negativo.
Note on V20: holger.schmidt: Inserir em valor positivo a água adicionada à do traço. Para água retida entrar com valor negativo.
Note on Z20: holger.schmidt: Conforme ABNT NBR 12655, caracteriza-se o maior valor do par para a amostra. Inserir o maior valor na primeira coluna da idade
Note on AB20: holger.schmidt: Conforme ABNT NBR 12655, caracteriza-se o maior valor do par para a amostra. Inserir o maior valor na primeira coluna da idade

## Traço Padrão T12 (hidden)
DOSAGEM EXPERIMENTAL DE CONCRETO
CLIENTE: | [10 empty] | AMBIENTE: |  |  | SOL ( ) NUBLADO ( ) CHUVA ( ) |  |  |  | TEMPERATURA [°C]: |  |  | DATA:
ESTUDO: |  | Traço Padrão | [8 empty] | Abatimento (Slump) |  |  |  | 100 mm | Classe | s50 | TÉCNICO:
ESPECIFICAÇÕES DA DOSAGEM DO CONCRETO | [23 empty] | 662.7126 | QUANTIDADE DOS FINOS
Rel a/c: |  | 0.45 | Areia 1 | Areia 2 | Areia 3 |  | Misto | Brita 0 | Brita 1/2 |  | Aditivo 1 [%]: |  | 0.8% |  | Adição [%]: |  |  | 0% | Betonada [L]: |  |  | 1000 |  | 322.2874 | Cimento | Adição | Areia 1 | Areia 2 | Areia 3 | Misto | Brita 0 | Brita 1/2
Rel a/ag: |  | 0.45 | 68.5% | 31.5% | 0% |  | 0% | 84% | 16% |  | Aditivo 2 [%]: |  | 0% |  | Teor de argamassa [%]: |  |  | 56.25% | Teor água [%]: |  |  | 8.333% |  | 805 | 100% | 100% | 2% | 0% | 0% | 0% | 3% | 0% | Material fino
Umidade [%]: |  |  | 0% | 0% | 0% |  | 0% | 0% | 0% |  | Aditivo 3 [%]: |  | 0% |  | Teor de ar incorporado [%]: |  |  | 1.5% | Massa Específica: |  |  | 2343.2 |  | 352.1875 | 400 | 0 | 11.62 | 0 | 0 | 0 | 22.8 | 0
Material | Cimento |  |  | Adição |  | Areia 1 |  | Areia 2 |  | Areia 3 |  | Misto |  | Brita 0 |  | Brita 1/2 |  | Água | Aditivo 1 | Aditivo 2 |  | Aditivo 3 | Fibra | [8 empty] | 434.42 | FINOS no MCC [kg/m³]
Fornecedor | CP V ARI |  |  |  |  | Min. Do Vale |  | Embu | [5 empty] | Embu |  | Quibrita |  | Rede | Tecnosil
Observações | Intercement |  |  |  |  | Natural fina |  | Areia de Brita | [5 empty] | Pedrisco |  | Brita 1/2 |  | Poço | 4005
Densidade [t/m³] | 3.06 |  |  | 1 |  | 2.63 |  | 2.67 |  | 2.64 |  | 2.64 |  | 2.57 |  | 2.63 |  | 1 | 1.09 | 0 |  | 0 | 0 |  | RELAÇÃO ENTRE OS M.C.C's
M.C.C. [kg/m³] | 400 |  |  | 0 |  | 581 |  | 271 |  | 0 |  | 0 |  | 760 |  | 148 |  | 180 | 3.2 | 0 |  | 0 |  |  | 36.36053 | % agregado miudo / concreto |  |  | 48.40909 | % agregado miudo / agregados
Betonada | 400 |  |  | 0 |  | 581 |  | 271 |  | 0 |  | 0 |  | 760 |  | 148 |  | 180 | 3200 | 0 |  | 0 | 0 |  | 38.75043 | % agregado graudo / concreto |  |  | 51.59091 | % agregado graudo / agregados
Betonada Corrigida | 400 |  |  | 0 |  | 581 |  | 271 |  | 0 |  | 0 |  | 760 |  | 148 |  | 180 | 2935.78 | - |  | - | 0 |  | 75.11096 | % agregados totais / concreto |  |  | 17.07067 | % aglomerante / concreto
RESULTADOS OBTIDOS | [24 empty] | Traço Padrão T12
AMOSTRA / Dosagem Aditivo [%] |  | Exp. (n°) | Moldagem (horário) | Temp. concreto [°C] | Ar incorp. [%] |  | Água inicial [mL] | Abatim. Inicial [mm] | Abatim. ___ min. [mm] |  | Abatim. ___ min. [mm] |  | Abatim. ___ min. [mm] |  | Abatim. ___ min. [mm] | Água retorno [mL] | Água betonada [mL] | Água do traço corrigida | a/c corrigida | Resist. 3 DIAS 20/07/15 |  | Resist. 7 DIAS 24/07/15 | Resist. 28DIAS 14/08/15 |  | Material | M.C.C. (kg/m³) | Massa Específica | Relação entre os Agregados
|  | 28 | 13:05 |  |  |  |  | 140 | [8 empty] | 0 | 180 | 0.45 | 25.3 |  | 29.9 |  |  | Cimento | 350 | 3.06 | Agregado Miúdo
[17 empty] | 0 | 180 | 0.45 | [5 empty] | Adição | 0 | 1 | Areia 1 | Areia 2 | Areia 3
[17 empty] | 0 | 180 | 0.45 | [5 empty] | Areia 1 | 440 | 2.63 | 50.4% | 49.6% | 0%
[17 empty] | 0 | 180 | 0.45 | [5 empty] | Areia 2 | 440 | 2.67 | Agregado Graúdo
[17 empty] | 0 | 180 | 0.45 | [5 empty] | Areia 3 | 0 | 2.64 | Areia 3 | Brita 0 | Brita 1 | Aditivo
[17 empty] | 0 | 180 | 0.45 | [5 empty] | Brita 0 | 750 | 2.57 | 0% | 83.9% | 15.3% | 0.8%
[17 empty] | 0 | 180 | 0.45 | [5 empty] | Brita 1 | 140 | 2.63 | Teor de Argamassa (vol): |  |  | 56.21%
ABATIMENTO CLASSIFICAÇÃO |  | 1 | Slump cônico e forma trapezoidal | 2 | Slump com faces paralelas |  | 3 | Slump c/ faces abauladas | 4 |  | Slump com desmoronamento |  | 5 |  | Slump de alta trabalhabili-dade c/ coesão | 6 | Slump de alta trabalhabili-dade s/ coesão | 7 | Slump de alta trabalhabili-dade c/ coesão | INSERIR A NUMERAÇÃO DE ACORDO COM O ABATIMENTO OBTIDO |  |  |  |  | Aditivo | 2.76 | 1 | Volume Teórico: |  |  | 984.2942
[25 empty] | Água | 190 | 1 | Ar Previsto: |  |  | 1.571%
[25 empty] | Areia 3 = % passante na # 4,8 mm: |  | 70% | Relação a/c |  |  | 0.5428571
[25 empty] | Areia 3 > Miúdo:Graúdo | 0 | 0 | % Aditivo |  |  | 0.7886%
Aspecto (Marcar) ( ) Excesso argamassa ( ) Argamassa Ideal ( ) Pouca argamassa / Áspero ( ) Excelente ( ) Bom ( ) Regular ( ) Ruim
Observações: | [15 empty] | Classe | Abatimento A |  |  | Concreto Auto-Adensável
[16 empty] | S10 | 10 ≤ A < 50 |  |  | Classe |  | Espalhamento E
[16 empty] | S50 | 50 ≤ A <100 |  |  | SF1 |  | 550 ≤ E < 650
[16 empty] | S100 | 100 ≤ A < 160 |  |  | SF2 |  | 650 ≤ E < 750
[16 empty] | S160 | 160 ≤ A < 220 |  |  | SF3 |  | 750 ≤ E < 850
[16 empty] | S220 | A ≥ 220
[25 empty] | MASSA ESPECIFICA [kg/m³] |  |  |  |  | UMIDADE |  |  |  | ABSORÇÃO (%) |  | AR INCORPORADO
[25 empty] | peso da forma 10x20 cm | peso concreto + forma | massa especifica | Ar incorporado |  | material | umido | seco | umidade | material | absorção | Rendimento | Consumo aglomerante | Volume | Índice de ar
[25 empty] | 1 | 4.69 | 2.349127 | 1.103438 |  | Areia 1 | 0.5 | 0.5 | 0 | Areia 1 | 0% | 0.9961147 | 401.5602 | 0.9851232 | 1.011157
[25 empty] | 0 | 0 | 0 | #DIV/0! |  | Areia 2 | 0.5 | 0.5 | 0 | Areia 2 | 0% | #DIV/0! | #DIV/0! | 0.9851232 | #DIV/0!
[25 empty] | 0 | 0 | 0 | #DIV/0! |  | Areia 3 | 0.5 | 0.5 | 0 | Areia 3 | 0% | #DIV/0! | #DIV/0! | 0.9851232 | #DIV/0!
[25 empty] | 0 | 0 | 0 | #DIV/0! |  | Misto | 0.5 | 0.5 | 0 | Misto | 0% | #DIV/0! | #DIV/0! | 0.9851232 | #DIV/0!
[25 empty] | 0 | 0 | 0 | #DIV/0! |  | Brita 0 | 0.5 | 0.5 | 0 | Brita 0 | 0% | #DIV/0! | #DIV/0! | 0.9851232 | #DIV/0!
[25 empty] | 0 | 0 | 0 | #DIV/0! |  | Brita 1/2 | 0.5 | 0.5 | 0 | Brita 1/2 | 0% | #DIV/0! | #DIV/0! | 0.9851232 | #DIV/0!
[25 empty] | 0 | 0 | 0 | #DIV/0! | [7 empty] | #DIV/0! | #DIV/0! | 0.9851232 | #DIV/0!
[25 empty] | 0 | 0 | 0 | #DIV/0! | [7 empty] | #DIV/0! | #DIV/0! | 0.9851232 | #DIV/0!
Traço Cliente
Traço MC
Note on B9: holger.schmidt: Para considerar a absorção dos agregados, entrar com umidade em valor negativo
Note on X15: holger.schmidt: Inserir o teor de água para cálculo automático dos demais MCCs
Note on I20: holger.schmidt: Inserir em valor positivo a água adicionada à do traço. Para água retida entrar com valor negativo.
Note on V20: holger.schmidt: Inserir em valor positivo a água adicionada à do traço. Para água retida entrar com valor negativo.
Note on Z20: holger.schmidt: Conforme ABNT NBR 12655, caracteriza-se o maior valor do par para a amostra. Inserir o maior valor na primeira coluna da idade
Note on AB20: holger.schmidt: Conforme ABNT NBR 12655, caracteriza-se o maior valor do par para a amostra. Inserir o maior valor na primeira coluna da idade

## Traço Padrão T13 (hidden)
DOSAGEM EXPERIMENTAL DE CONCRETO
CLIENTE: | [10 empty] | AMBIENTE: |  |  | SOL ( ) NUBLADO ( ) CHUVA ( ) |  |  |  | TEMPERATURA [°C]: |  |  | DATA:
ESTUDO: |  | Traço Padrão | [8 empty] | Abatimento (Slump) |  |  |  | 100 mm | Classe | s50 | TÉCNICO:
ESPECIFICAÇÕES DA DOSAGEM DO CONCRETO | [23 empty] | 662.707 | QUANTIDADE DOS FINOS
Rel a/c: |  | 0.45 | Areia 1 | Areia 2 | Areia 3 |  | Misto | Brita 0 | Brita 1/2 |  | Aditivo 1 [%]: |  | 0.8% |  | Adição [%]: |  |  | 0% | Betonada [L]: |  |  | 1000 |  | 322.293 | Cimento | Adição | Areia 1 | Areia 2 | Areia 3 | Misto | Brita 0 | Brita 1/2
Rel a/ag: |  | 0.45 | 68.5% | 31.5% | 0% |  | 0% | 84% | 16% |  | Aditivo 2 [%]: |  | 0% |  | Teor de argamassa [%]: |  |  | 56.25% | Teor água [%]: |  |  | 8.079% |  | 805 | 100% | 100% | 2% | 0% | 0% | 0% | 3% | 0% | Material fino
Umidade [%]: |  |  | 0% | 0% | 0% |  | 0% | 0% | 0% |  | Aditivo 3 [%]: |  | 0% |  | Teor de ar incorporado [%]: |  |  | 1.5% | Massa Específica: |  |  | 2411.2 |  | 352.1875 | 400 | 0 | 11.62 | 0 | 0 | 0 | 24.84 | 0
Material | Cimento |  |  | Adição |  | Areia 1 |  | Areia 2 |  | Areia 3 |  | Misto |  | Brita 0 |  | Brita 1/2 |  | Água | Aditivo 1 | Aditivo 2 |  | Aditivo 3 | Fibra | [8 empty] | 436.46 | FINOS no MCC [kg/m³]
Fornecedor | CP V ARI |  |  |  |  | Min. Do Vale |  | Embu | [5 empty] | Embu |  | Quibrita |  | Rede | Tecnosil
Observações | Intercement |  |  |  |  | Natural fina |  | Areia de Brita | [5 empty] | Pedrisco |  | Brita 1/2 |  | Poço | 4005
Densidade [t/m³] | 3.06 |  |  | 1 |  | 2.63 |  | 2.67 |  | 2.64 |  | 2.64 |  | 2.8 |  | 2.63 |  | 1 | 1.09 | 0 |  | 0 | 0 |  | RELAÇÃO ENTRE OS M.C.C's
M.C.C. [kg/m³] | 400 |  |  | 0 |  | 581 |  | 271 |  | 0 |  | 0 |  | 828 |  | 148 |  | 180 | 3.2 | 0 |  | 0 |  |  | 35.3351 | % agregado miudo / concreto |  |  | 46.60832 | % agregado miudo / agregados
Betonada | 400 |  |  | 0 |  | 581 |  | 271 |  | 0 |  | 0 |  | 828 |  | 148 |  | 180 | 3200 | 0 |  | 0 | 0 |  | 40.47777 | % agregado graudo / concreto |  |  | 53.39168 | % agregado graudo / agregados
Betonada Corrigida | 400 |  |  | 0 |  | 581 |  | 271 |  | 0 |  | 0 |  | 828 |  | 148 |  | 180 | 2935.78 | - |  | - | 0 |  | 75.81287 | % agregados totais / concreto |  |  | 16.58925 | % aglomerante / concreto
RESULTADOS OBTIDOS | [24 empty] | Traço Padrão T13
AMOSTRA / Dosagem Aditivo [%] |  | Exp. (n°) | Moldagem (horário) | Temp. concreto [°C] | Ar incorp. [%] |  | Água inicial [mL] | Abatim. Inicial [mm] | Abatim. ___ min. [mm] |  | Abatim. ___ min. [mm] |  | Abatim. ___ min. [mm] |  | Abatim. ___ min. [mm] | Água retorno [mL] | Água betonada [mL] | Água do traço corrigida | a/c corrigida | Resist. 3 DIAS 20/07/15 |  | Resist. 7 DIAS 24/07/15 | Resist. 28DIAS 14/08/15 |  | Material | M.C.C. (kg/m³) | Massa Específica | Relação entre os Agregados
|  | 28 | 13:05 |  |  |  |  | 140 | [8 empty] | 0 | 180 | 0.45 | 25.3 |  | 29.9 |  |  | Cimento | 350 | 3.06 | Agregado Miúdo
[17 empty] | 0 | 180 | 0.45 | [5 empty] | Adição | 0 | 1 | Areia 1 | Areia 2 | Areia 3
[17 empty] | 0 | 180 | 0.45 | [5 empty] | Areia 1 | 704 | 2.63 | 80.2% | 19.8% | 0%
[17 empty] | 0 | 180 | 0.45 | [5 empty] | Areia 2 | 176 | 2.67 | Agregado Graúdo
[17 empty] | 0 | 180 | 0.45 | [5 empty] | Areia 3 | 0 | 2.64 | Areia 3 | Brita 0 | Brita 1 | Aditivo
[17 empty] | 0 | 180 | 0.45 | [5 empty] | Brita 0 | 750 | 2.8 | 0% | 82.7% | 16.4% | 0.9%
[17 empty] | 0 | 180 | 0.45 | [5 empty] | Brita 1 | 140 | 2.63 | Teor de Argamassa (vol): |  |  | 58.04%
ABATIMENTO CLASSIFICAÇÃO |  | 1 | Slump cônico e forma trapezoidal | 2 | Slump com faces paralelas |  | 3 | Slump c/ faces abauladas | 4 |  | Slump com desmoronamento |  | 5 |  | Slump de alta trabalhabili-dade c/ coesão | 6 | Slump de alta trabalhabili-dade s/ coesão | 7 | Slump de alta trabalhabili-dade c/ coesão | INSERIR A NUMERAÇÃO DE ACORDO COM O ABATIMENTO OBTIDO |  |  |  |  | Aditivo | 2.76 | 1 | Volume Teórico: |  |  | 961.8264
[25 empty] | Água | 190 | 1 | Ar Previsto: |  |  | 3.817%
[25 empty] | Areia 3 = % passante na # 4,8 mm: |  | 70% | Relação a/c |  |  | 0.5428571
[25 empty] | Areia 3 > Miúdo:Graúdo | 0 | 0 | % Aditivo |  |  | 0.7886%
Aspecto (Marcar) ( ) Excesso argamassa ( ) Argamassa Ideal ( ) Pouca argamassa / Áspero ( ) Excelente ( ) Bom ( ) Regular ( ) Ruim
Observações: | [15 empty] | Classe | Abatimento A |  |  | Concreto Auto-Adensável
[16 empty] | S10 | 10 ≤ A < 50 |  |  | Classe |  | Espalhamento E
[16 empty] | S50 | 50 ≤ A <100 |  |  | SF1 |  | 550 ≤ E < 650
[16 empty] | S100 | 100 ≤ A < 160 |  |  | SF2 |  | 650 ≤ E < 750
[16 empty] | S160 | 160 ≤ A < 220 |  |  | SF3 |  | 750 ≤ E < 850
[16 empty] | S220 | A ≥ 220
[25 empty] | MASSA ESPECIFICA [kg/m³] |  |  |  |  | UMIDADE |  |  |  | ABSORÇÃO (%) |  | AR INCORPORADO
[25 empty] | peso da forma 10x20 cm | peso concreto + forma | massa especifica | Ar incorporado |  | material | umido | seco | umidade | material | absorção | Rendimento | Consumo aglomerante | Volume | Índice de ar
[25 empty] | 1 | 4.69 | 2.349127 | 3.89674 |  | Areia 1 | 0.5 | 0.5 | 0 | Areia 1 | 0% | 1.025062 | 390.2204 | 0.9851177 | 1.040547
[25 empty] | 0 | 0 | 0 | #DIV/0! |  | Areia 2 | 0.5 | 0.5 | 0 | Areia 2 | 0% | #DIV/0! | #DIV/0! | 0.9851177 | #DIV/0!
[25 empty] | 0 | 0 | 0 | #DIV/0! |  | Areia 3 | 0.5 | 0.5 | 0 | Areia 3 | 0% | #DIV/0! | #DIV/0! | 0.9851177 | #DIV/0!
[25 empty] | 0 | 0 | 0 | #DIV/0! |  | Misto | 0.5 | 0.5 | 0 | Misto | 0% | #DIV/0! | #DIV/0! | 0.9851177 | #DIV/0!
[25 empty] | 0 | 0 | 0 | #DIV/0! |  | Brita 0 | 0.5 | 0.5 | 0 | Brita 0 | 0% | #DIV/0! | #DIV/0! | 0.9851177 | #DIV/0!
[25 empty] | 0 | 0 | 0 | #DIV/0! |  | Brita 1/2 | 0.5 | 0.5 | 0 | Brita 1/2 | 0% | #DIV/0! | #DIV/0! | 0.9851177 | #DIV/0!
[25 empty] | 0 | 0 | 0 | #DIV/0! | [7 empty] | #DIV/0! | #DIV/0! | 0.9851177 | #DIV/0!
[25 empty] | 0 | 0 | 0 | #DIV/0! | [7 empty] | #DIV/0! | #DIV/0! | 0.9851177 | #DIV/0!
Traço Cliente
Traço MC
Note on B9: holger.schmidt: Para considerar a absorção dos agregados, entrar com umidade em valor negativo
Note on X15: holger.schmidt: Inserir o teor de água para cálculo automático dos demais MCCs
Note on I20: holger.schmidt: Inserir em valor positivo a água adicionada à do traço. Para água retida entrar com valor negativo.
Note on V20: holger.schmidt: Inserir em valor positivo a água adicionada à do traço. Para água retida entrar com valor negativo.
Note on Z20: holger.schmidt: Conforme ABNT NBR 12655, caracteriza-se o maior valor do par para a amostra. Inserir o maior valor na primeira coluna da idade
Note on AB20: holger.schmidt: Conforme ABNT NBR 12655, caracteriza-se o maior valor do par para a amostra. Inserir o maior valor na primeira coluna da idade

## Traço caa - Concrefer (2) (hidden)
DOSAGEM EXPERIMENTAL DE CONCRETO
CLIENTE: | [10 empty] | AMBIENTE: |  |  | SOL ( ) NUBLADO ( ) CHUVA ( ) |  |  |  | TEMPERATURA [°C]: |  |  | DATA:
ESTUDO: |  | Traço Padrão | [8 empty] | Abatimento (Slump) |  |  |  | 100 mm | Classe | s50 | TÉCNICO:
ESPECIFICAÇÕES DA DOSAGEM DO CONCRETO | [23 empty] | 648.758 | QUANTIDADE DOS FINOS
Rel a/c: |  | 0.45 | Areia 1 | Areia 2 | Areia 3 |  | Misto | Brita 0 | Brita 1/2 |  | Aditivo 1 [%]: |  | 0.8% |  | Adição [%]: |  |  | 0% | Betonada [L]: |  |  | 1000 |  | 336.242 | Cimento | Adição | Areia 1 | Areia 2 | Areia 3 | Misto | Brita 0 | Brita 1/2
Rel a/ag: |  | 0.45 | 68.5% | 31.5% | 0% |  | 0% | 84% | 16% |  | Aditivo 2 [%]: |  | 0% |  | Teor de argamassa [%]: |  |  | 58% | Teor água [%]: |  |  | 8.329% |  | 805 | 100% | 100% | 2% | 0% | 0% | 0% | 3% | 0% | Material fino
Umidade [%]: |  |  | 0% | 0% | 0% |  | 0% | 0% | 0% |  | Aditivo 3 [%]: |  | 0% |  | Teor de ar incorporado [%]: |  |  | 1.5% | Massa Específica: |  |  | 2344.2 |  | 338.1 | 400 | 0 | 12.12 | 0 | 0 | 0 | 21.9 | 0
Material | Cimento |  |  | Adição |  | Areia 1 |  | Areia 2 |  | Areia 3 |  | Misto |  | Brita 0 |  | Brita 1/2 |  | Água | Aditivo 1 | Aditivo 2 |  | Aditivo 3 | Fibra | [8 empty] | 434.02 | FINOS no MCC [kg/m³]
Fornecedor | CP V ARI |  |  |  |  | Min. Do Vale |  | Embu | [5 empty] | Embu |  | Quibrita |  | Rede | Tecnosil
Observações | Intercement |  |  |  |  | Natural fina |  | Areia de Brita | [5 empty] | Pedrisco |  | Brita 1/2 |  | Poço | 4005
Densidade [t/m³] | 3.06 |  |  | 1 |  | 2.63 |  | 2.67 |  | 2.64 |  | 2.64 |  | 2.57 |  | 2.63 |  | 1 | 1.09 | 0 |  | 0 | 0 |  | RELAÇÃO ENTRE OS M.C.C's
M.C.C. [kg/m³] | 400 |  |  | 0 |  | 606 |  | 283 |  | 0 |  | 0 |  | 730 |  | 142 |  | 180 | 3.2 | 0 |  | 0 |  |  | 37.92339 | % agregado miudo / concreto |  |  | 50.48268 | % agregado miudo / agregados
Betonada | 400 |  |  | 0 |  | 606 |  | 283 |  | 0 |  | 0 |  | 730 |  | 142 |  | 180 | 3200 | 0 |  | 0 | 0 |  | 37.19819 | % agregado graudo / concreto |  |  | 49.51732 | % agregado graudo / agregados
Betonada Corrigida | 400 |  |  | 0 |  | 606 |  | 283 |  | 0 |  | 0 |  | 730 |  | 142 |  | 180 | 2935.78 | - |  | - | 0 |  | 75.12158 | % agregados totais / concreto |  |  | 17.06339 | % aglomerante / concreto
RESULTADOS OBTIDOS | [24 empty] | VALIDAÇÃO DE TRAÇO QUANTITATIVO
AMOSTRA / Dosagem Aditivo [%] |  | Exp. (n°) | Moldagem (horário) | Temp. concreto [°C] | Ar incorp. [%] |  | Água inicial [mL] | Abatim. Inicial [mm] | Abatim. ___ min. [mm] |  | Abatim. ___ min. [mm] |  | Abatim. ___ min. [mm] |  | Abatim. ___ min. [mm] | Água retorno [mL] | Água betonada [mL] | Água do traço corrigida | a/c corrigida | Resist. 3 DIAS 20/07/15 |  | Resist. 7 DIAS 24/07/15 | Resist. 28DIAS 14/08/15 |  | Material | M.C.C. (kg/m³) | Massa Específica | Relação entre os Agregados
|  | 28 | 13:05 |  |  |  |  | 140 | [8 empty] | 0 | 180 | 0.45 | 25.3 |  | 29.9 |  |  | Cimento | 400 | 3.06 | Agregado Miúdo
[17 empty] | 0 | 180 | 0.45 | [5 empty] | Adição | 0 | 1 | Areia 1 | Areia 2 | Areia 3
[17 empty] | 0 | 180 | 0.45 | [5 empty] | Areia 1 | 670 | 2.63 | 76.4% | 23.6% | 0%
[17 empty] | 0 | 180 | 0.45 | [5 empty] | Areia 2 | 210 | 2.67 | Agregado Graúdo
[17 empty] | 0 | 180 | 0.45 | [5 empty] | Areia 3 | 0 | 2.64 | Areia 3 | Brita 0 | Brita 1 | Aditivo
[17 empty] | 0 | 180 | 0.45 | [5 empty] | Brita 0 | 765 | 2.57 | 0% | 87.7% | 11.2% | 1.1%
[17 empty] | 0 | 180 | 0.45 | [5 empty] | Brita 1 | 100 | 2.63 | Teor de Argamassa (vol): |  |  | 57.75%
ABATIMENTO CLASSIFICAÇÃO |  | 1 | Slump cônico e forma trapezoidal | 2 | Slump com faces paralelas |  | 3 | Slump c/ faces abauladas | 4 |  | Slump com desmoronamento |  | 5 |  | Slump de alta trabalhabili-dade c/ coesão | 6 | Slump de alta trabalhabili-dade s/ coesão | 7 | Slump de alta trabalhabili-dade c/ coesão | INSERIR A NUMERAÇÃO DE ACORDO COM O ABATIMENTO OBTIDO |  |  |  |  | Aditivo | 3.8 | 1 | Volume Teórico: |  |  | 983.6117
[25 empty] | Água | 180 | 1 | Ar Previsto: |  |  | 1.639%
[25 empty] | Areia 3 = % passante na # 4,8 mm: |  | 70% | Relação a/c |  |  | 0.45
[25 empty] | Areia 3 > Miúdo:Graúdo | 0 | 0 | % Aditivo |  |  | 0.95%
Aspecto (Marcar) ( ) Excesso argamassa ( ) Argamassa Ideal ( ) Pouca argamassa / Áspero ( ) Excelente ( ) Bom ( ) Regular ( ) Ruim
Observações: | [15 empty] | Classe | Abatimento A |  |  | Concreto Auto-Adensável
[16 empty] | S10 | 10 ≤ A < 50 |  |  | Classe |  | Espalhamento E
[16 empty] | S50 | 50 ≤ A <100 |  |  | SF1 |  | 550 ≤ E < 650
[16 empty] | S100 | 100 ≤ A < 160 |  |  | SF2 |  | 650 ≤ E < 750
[16 empty] | S160 | 160 ≤ A < 220 |  |  | SF3 |  | 750 ≤ E < 850
[16 empty] | S220 | A ≥ 220
[25 empty] | MASSA ESPECIFICA [kg/m³] |  |  |  |  | UMIDADE |  |  |  | ABSORÇÃO (%) |  | AR INCORPORADO
[25 empty] | peso da forma 10x20 cm | peso concreto + forma | massa especifica | Ar incorporado |  | material | umido | seco | umidade | material | absorção | Rendimento | Consumo aglomerante | Volume | Índice de ar
[25 empty] | 1 | 4.69 | 2.349127 | 1.141111 |  | Areia 1 | 0.5 | 0.5 | 0 | Areia 1 | 0% | 0.9965404 | 401.3886 | 0.9851688 | 1.011543
[25 empty] | 0 | 0 | 0 | #DIV/0! |  | Areia 2 | 0.5 | 0.5 | 0 | Areia 2 | 0% | #DIV/0! | #DIV/0! | 0.9851688 | #DIV/0!
[25 empty] | 0 | 0 | 0 | #DIV/0! |  | Areia 3 | 0.5 | 0.5 | 0 | Areia 3 | 0% | #DIV/0! | #DIV/0! | 0.9851688 | #DIV/0!
[25 empty] | 0 | 0 | 0 | #DIV/0! |  | Misto | 0.5 | 0.5 | 0 | Misto | 0% | #DIV/0! | #DIV/0! | 0.9851688 | #DIV/0!
[25 empty] | 0 | 0 | 0 | #DIV/0! |  | Brita 0 | 0.5 | 0.5 | 0 | Brita 0 | 0% | #DIV/0! | #DIV/0! | 0.9851688 | #DIV/0!
[25 empty] | 0 | 0 | 0 | #DIV/0! |  | Brita 1/2 | 0.5 | 0.5 | 0 | Brita 1/2 | 0% | #DIV/0! | #DIV/0! | 0.9851688 | #DIV/0!
[25 empty] | 0 | 0 | 0 | #DIV/0! | [7 empty] | #DIV/0! | #DIV/0! | 0.9851688 | #DIV/0!
[25 empty] | 0 | 0 | 0 | #DIV/0! | [7 empty] | #DIV/0! | #DIV/0! | 0.9851688 | #DIV/0!
Traço Cliente
Traço MC
Note on B9: holger.schmidt: Para considerar a absorção dos agregados, entrar com umidade em valor negativo
Note on X15: holger.schmidt: Inserir o teor de água para cálculo automático dos demais MCCs
Note on I20: holger.schmidt: Inserir em valor positivo a água adicionada à do traço. Para água retida entrar com valor negativo.
Note on V20: holger.schmidt: Inserir em valor positivo a água adicionada à do traço. Para água retida entrar com valor negativo.
Note on Z20: holger.schmidt: Conforme ABNT NBR 12655, caracteriza-se o maior valor do par para a amostra. Inserir o maior valor na primeira coluna da idade
Note on AB20: holger.schmidt: Conforme ABNT NBR 12655, caracteriza-se o maior valor do par para a amostra. Inserir o maior valor na primeira coluna da idade

## Traço caa - Concrefer (3) (hidden)
DOSAGEM EXPERIMENTAL DE CONCRETO
CLIENTE: | [10 empty] | AMBIENTE: |  |  | SOL ( ) NUBLADO ( ) CHUVA ( ) |  |  |  | TEMPERATURA [°C]: |  |  | DATA:
ESTUDO: |  | Traço Padrão | [8 empty] | Abatimento (Slump) |  |  |  | 100 mm | Classe | s50 | TÉCNICO:
ESPECIFICAÇÕES DA DOSAGEM DO CONCRETO | [23 empty] | 648.758 | QUANTIDADE DOS FINOS
Rel a/c: |  | 0.45 | Areia 1 | Areia 2 | Areia 3 |  | Misto | Brita 0 | Brita 1/2 |  | Aditivo 1 [%]: |  | 0.8% |  | Adição [%]: |  |  | 0% | Betonada [L]: |  |  | 1000 |  | 336.242 | Cimento | Adição | Areia 1 | Areia 2 | Areia 3 | Misto | Brita 0 | Brita 1/2
Rel a/ag: |  | 0.45 | 68.5% | 31.5% | 0% |  | 0% | 84% | 16% |  | Aditivo 2 [%]: |  | 0% |  | Teor de argamassa [%]: |  |  | 58% | Teor água [%]: |  |  | 8.329% |  | 805 | 100% | 100% | 2% | 0% | 0% | 0% | 3% | 0% | Material fino
Umidade [%]: |  |  | 0% | 0% | 0% |  | 0% | 0% | 0% |  | Aditivo 3 [%]: |  | 0% |  | Teor de ar incorporado [%]: |  |  | 1.5% | Massa Específica: |  |  | 2344.2 |  | 338.1 | 400 | 0 | 12.12 | 0 | 0 | 0 | 21.9 | 0
Material | Cimento |  |  | Adição |  | Areia 1 |  | Areia 2 |  | Areia 3 |  | Misto |  | Brita 0 |  | Brita 1/2 |  | Água | Aditivo 1 | Aditivo 2 |  | Aditivo 3 | Fibra | [8 empty] | 434.02 | FINOS no MCC [kg/m³]
Fornecedor | CP V ARI |  |  |  |  | Min. Do Vale |  | Embu | [5 empty] | Embu |  | Quibrita |  | Rede | Tecnosil
Observações | Intercement |  |  |  |  | Natural fina |  | Areia de Brita | [5 empty] | Pedrisco |  | Brita 1/2 |  | Poço | 4005
Densidade [t/m³] | 3.06 |  |  | 1 |  | 2.63 |  | 2.67 |  | 2.64 |  | 2.64 |  | 2.57 |  | 2.63 |  | 1 | 1.09 | 0 |  | 0 | 0 |  | RELAÇÃO ENTRE OS M.C.C's
M.C.C. [kg/m³] | 400 |  |  | 0 |  | 606 |  | 283 |  | 0 |  | 0 |  | 730 |  | 142 |  | 180 | 3.2 | 0 |  | 0 |  |  | 37.92339 | % agregado miudo / concreto |  |  | 50.48268 | % agregado miudo / agregados
Betonada | 400 |  |  | 0 |  | 606 |  | 283 |  | 0 |  | 0 |  | 730 |  | 142 |  | 180 | 3200 | 0 |  | 0 | 0 |  | 37.19819 | % agregado graudo / concreto |  |  | 49.51732 | % agregado graudo / agregados
Betonada Corrigida | 400 |  |  | 0 |  | 606 |  | 283 |  | 0 |  | 0 |  | 730 |  | 142 |  | 180 | 2935.78 | - |  | - | 0 |  | 75.12158 | % agregados totais / concreto |  |  | 17.06339 | % aglomerante / concreto
RESULTADOS OBTIDOS | [24 empty] | VALIDAÇÃO DE TRAÇO QUANTITATIVO
AMOSTRA / Dosagem Aditivo [%] |  | Exp. (n°) | Moldagem (horário) | Temp. concreto [°C] | Ar incorp. [%] |  | Água inicial [mL] | Abatim. Inicial [mm] | Abatim. ___ min. [mm] |  | Abatim. ___ min. [mm] |  | Abatim. ___ min. [mm] |  | Abatim. ___ min. [mm] | Água retorno [mL] | Água betonada [mL] | Água do traço corrigida | a/c corrigida | Resist. 3 DIAS 20/07/15 |  | Resist. 7 DIAS 24/07/15 | Resist. 28DIAS 14/08/15 |  | Material | M.C.C. (kg/m³) | Massa Específica | Relação entre os Agregados
|  | 28 | 13:05 |  |  |  |  | 140 | [8 empty] | 0 | 180 | 0.45 | 25.3 |  | 29.9 |  |  | Cimento | 400 | 3.06 | Agregado Miúdo
[17 empty] | 0 | 180 | 0.45 | [5 empty] | Adição | 0 | 1 | Areia 1 | Areia 2 | Areia 3
[17 empty] | 0 | 180 | 0.45 | [5 empty] | Areia 1 | 670 | 2.63 | 76.4% | 23.6% | 0%
[17 empty] | 0 | 180 | 0.45 | [5 empty] | Areia 2 | 210 | 2.67 | Agregado Graúdo
[17 empty] | 0 | 180 | 0.45 | [5 empty] | Areia 3 | 0 | 2.64 | Areia 3 | Brita 0 | Brita 1 | Aditivo
[17 empty] | 0 | 180 | 0.45 | [5 empty] | Brita 0 | 765 | 2.57 | 0% | 87.7% | 11.2% | 1.1%
[17 empty] | 0 | 180 | 0.45 | [5 empty] | Brita 1 | 100 | 2.63 | Teor de Argamassa (vol): |  |  | 57.75%
ABATIMENTO CLASSIFICAÇÃO |  | 1 | Slump cônico e forma trapezoidal | 2 | Slump com faces paralelas |  | 3 | Slump c/ faces abauladas | 4 |  | Slump com desmoronamento |  | 5 |  | Slump de alta trabalhabili-dade c/ coesão | 6 | Slump de alta trabalhabili-dade s/ coesão | 7 | Slump de alta trabalhabili-dade c/ coesão | INSERIR A NUMERAÇÃO DE ACORDO COM O ABATIMENTO OBTIDO |  |  |  |  | Aditivo | 3.8 | 1 | Volume Teórico: |  |  | 983.6117
[25 empty] | Água | 180 | 1 | Ar Previsto: |  |  | 1.639%
[25 empty] | Areia 3 = % passante na # 4,8 mm: |  | 70% | Relação a/c |  |  | 0.45
[25 empty] | Areia 3 > Miúdo:Graúdo | 0 | 0 | % Aditivo |  |  | 0.95%
Aspecto (Marcar) ( ) Excesso argamassa ( ) Argamassa Ideal ( ) Pouca argamassa / Áspero ( ) Excelente ( ) Bom ( ) Regular ( ) Ruim
Observações: | [15 empty] | Classe | Abatimento A |  |  | Concreto Auto-Adensável
[16 empty] | S10 | 10 ≤ A < 50 |  |  | Classe |  | Espalhamento E
[16 empty] | S50 | 50 ≤ A <100 |  |  | SF1 |  | 550 ≤ E < 650
[16 empty] | S100 | 100 ≤ A < 160 |  |  | SF2 |  | 650 ≤ E < 750
[16 empty] | S160 | 160 ≤ A < 220 |  |  | SF3 |  | 750 ≤ E < 850
[16 empty] | S220 | A ≥ 220
[25 empty] | MASSA ESPECIFICA [kg/m³] |  |  |  |  | UMIDADE |  |  |  | ABSORÇÃO (%) |  | AR INCORPORADO
[25 empty] | peso da forma 10x20 cm | peso concreto + forma | massa especifica | Ar incorporado |  | material | umido | seco | umidade | material | absorção | Rendimento | Consumo aglomerante | Volume | Índice de ar
[25 empty] | 1 | 4.69 | 2.349127 | 1.141111 |  | Areia 1 | 0.5 | 0.5 | 0 | Areia 1 | 0% | 0.9965404 | 401.3886 | 0.9851688 | 1.011543
[25 empty] | 0 | 0 | 0 | #DIV/0! |  | Areia 2 | 0.5 | 0.5 | 0 | Areia 2 | 0% | #DIV/0! | #DIV/0! | 0.9851688 | #DIV/0!
[25 empty] | 0 | 0 | 0 | #DIV/0! |  | Areia 3 | 0.5 | 0.5 | 0 | Areia 3 | 0% | #DIV/0! | #DIV/0! | 0.9851688 | #DIV/0!
[25 empty] | 0 | 0 | 0 | #DIV/0! |  | Misto | 0.5 | 0.5 | 0 | Misto | 0% | #DIV/0! | #DIV/0! | 0.9851688 | #DIV/0!
[25 empty] | 0 | 0 | 0 | #DIV/0! |  | Brita 0 | 0.5 | 0.5 | 0 | Brita 0 | 0% | #DIV/0! | #DIV/0! | 0.9851688 | #DIV/0!
[25 empty] | 0 | 0 | 0 | #DIV/0! |  | Brita 1/2 | 0.5 | 0.5 | 0 | Brita 1/2 | 0% | #DIV/0! | #DIV/0! | 0.9851688 | #DIV/0!
[25 empty] | 0 | 0 | 0 | #DIV/0! | [7 empty] | #DIV/0! | #DIV/0! | 0.9851688 | #DIV/0!
[25 empty] | 0 | 0 | 0 | #DIV/0! | [7 empty] | #DIV/0! | #DIV/0! | 0.9851688 | #DIV/0!
Traço Cliente
Traço MC
Note on B9: holger.schmidt: Para considerar a absorção dos agregados, entrar com umidade em valor negativo
Note on X15: holger.schmidt: Inserir o teor de água para cálculo automático dos demais MCCs
Note on I20: holger.schmidt: Inserir em valor positivo a água adicionada à do traço. Para água retida entrar com valor negativo.
Note on V20: holger.schmidt: Inserir em valor positivo a água adicionada à do traço. Para água retida entrar com valor negativo.
Note on Z20: holger.schmidt: Conforme ABNT NBR 12655, caracteriza-se o maior valor do par para a amostra. Inserir o maior valor na primeira coluna da idade
Note on AB20: holger.schmidt: Conforme ABNT NBR 12655, caracteriza-se o maior valor do par para a amostra. Inserir o maior valor na primeira coluna da idade

## CAA BASALTO AREIA EMBU (hidden)
DOSAGEM EXPERIMENTAL DE CONCRETO
CLIENTE: | [10 empty] | AMBIENTE: |  |  | SOL ( ) NUBLADO ( ) CHUVA ( ) |  |  |  | TEMPERATURA [°C]: |  |  | DATA:
ESTUDO: |  | Traço Padrão | [8 empty] | Abatimento (Slump) |  |  |  | 100 mm | Classe | s50 | TÉCNICO:
ESPECIFICAÇÕES DA DOSAGEM DO CONCRETO | [23 empty] | 648.758 | QUANTIDADE DOS FINOS
Rel a/c: |  | 0.45 | Areia 1 | Areia 2 | Areia 3 |  | Misto | Brita 0 | Brita 1/2 |  | Aditivo 1 [%]: |  | 0.8% |  | Adição [%]: |  |  | 0% | Betonada [L]: |  |  | 1000 |  | 336.242 | Cimento | Adição | Areia 1 | Areia 2 | Areia 3 | Misto | Brita 0 | Brita 1/2
Rel a/ag: |  | 0.45 | 68.5% | 31.5% | 0% |  | 0% | 84% | 16% |  | Aditivo 2 [%]: |  | 0% |  | Teor de argamassa [%]: |  |  | 58% | Teor água [%]: |  |  | 8.329% |  | 805 | 100% | 100% | 2% | 0% | 0% | 0% | 3% | 0% | Material fino
Umidade [%]: |  |  | 0% | 0% | 0% |  | 0% | 0% | 0% |  | Aditivo 3 [%]: |  | 0% |  | Teor de ar incorporado [%]: |  |  | 1.5% | Massa Específica: |  |  | 2344.2 |  | 338.1 | 400 | 0 | 12.12 | 0 | 0 | 0 | 21.9 | 0
Material | Cimento |  |  | Adição |  | Areia 1 |  | Areia 2 |  | Areia 3 |  | Misto |  | Brita 0 |  | Brita 1/2 |  | Água | Aditivo 1 | Aditivo 2 |  | Aditivo 3 | Fibra | [8 empty] | 434.02 | FINOS no MCC [kg/m³]
Fornecedor | CP V ARI |  |  |  |  | Min. Do Vale |  | Embu | [5 empty] | Embu |  | Quibrita |  | Rede | Tecnosil
Observações | Intercement |  |  |  |  | Natural fina |  | Areia de Brita | [5 empty] | Pedrisco |  | Brita 1/2 |  | Poço | 4005
Densidade [t/m³] | 3.06 |  |  | 1 |  | 2.63 |  | 2.67 |  | 2.64 |  | 2.64 |  | 2.57 |  | 2.63 |  | 1 | 1.09 | 0 |  | 0 | 0 |  | RELAÇÃO ENTRE OS M.C.C's
M.C.C. [kg/m³] | 400 |  |  | 0 |  | 606 |  | 283 |  | 0 |  | 0 |  | 730 |  | 142 |  | 180 | 3.2 | 0 |  | 0 |  |  | 37.92339 | % agregado miudo / concreto |  |  | 50.48268 | % agregado miudo / agregados
Betonada | 400 |  |  | 0 |  | 606 |  | 283 |  | 0 |  | 0 |  | 730 |  | 142 |  | 180 | 3200 | 0 |  | 0 | 0 |  | 37.19819 | % agregado graudo / concreto |  |  | 49.51732 | % agregado graudo / agregados
Betonada Corrigida | 400 |  |  | 0 |  | 606 |  | 283 |  | 0 |  | 0 |  | 730 |  | 142 |  | 180 | 2935.78 | - |  | - | 0 |  | 75.12158 | % agregados totais / concreto |  |  | 17.06339 | % aglomerante / concreto
RESULTADOS OBTIDOS | [24 empty] | VALIDAÇÃO DE TRAÇO QUANTITATIVO
AMOSTRA / Dosagem Aditivo [%] |  | Exp. (n°) | Moldagem (horário) | Temp. concreto [°C] | Ar incorp. [%] |  | Água inicial [mL] | Abatim. Inicial [mm] | Abatim. ___ min. [mm] |  | Abatim. ___ min. [mm] |  | Abatim. ___ min. [mm] |  | Abatim. ___ min. [mm] | Água retorno [mL] | Água betonada [mL] | Água do traço corrigida | a/c corrigida | Resist. 3 DIAS 20/07/15 |  | Resist. 7 DIAS 24/07/15 | Resist. 28DIAS 14/08/15 |  | Material | M.C.C. (kg/m³) | Massa Específica | Relação entre os Agregados
|  | 28 | 13:05 |  |  |  |  | 140 | [8 empty] | 0 | 180 | 0.45 | 25.3 |  | 29.9 |  |  | Cimento | 380 | 3.06 | Agregado Miúdo
[17 empty] | 0 | 180 | 0.45 | [5 empty] | Adição | 0 | 1 | Areia 1 | Areia 2 | Areia 3
[17 empty] | 0 | 180 | 0.45 | [5 empty] | Areia 1 | 700 | 2.63 | 84.2% | 15.8% | 0%
[17 empty] | 0 | 180 | 0.45 | [5 empty] | Areia 2 | 133 | 2.67 | Agregado Graúdo
[17 empty] | 0 | 180 | 0.45 | [5 empty] | Areia 3 | 0 | 2.64 | Areia 3 | Brita 0 | Brita 1 | Aditivo
[17 empty] | 0 | 180 | 0.45 | [5 empty] | Brita 0 | 894 | 2.57 | 0% | 99.1% | 0% | 0.9%
[17 empty] | 0 | 180 | 0.45 | [5 empty] | Brita 1 | 0 | 2.63 | Teor de Argamassa (vol): |  |  | 55.63%
ABATIMENTO CLASSIFICAÇÃO |  | 1 | Slump cônico e forma trapezoidal | 2 | Slump com faces paralelas |  | 3 | Slump c/ faces abauladas | 4 |  | Slump com desmoronamento |  | 5 |  | Slump de alta trabalhabili-dade c/ coesão | 6 | Slump de alta trabalhabili-dade s/ coesão | 7 | Slump de alta trabalhabili-dade c/ coesão | INSERIR A NUMERAÇÃO DE ACORDO COM O ABATIMENTO OBTIDO |  |  |  |  | Aditivo | 3.2 | 1 | Volume Teórico: |  |  | 986.2154
[25 empty] | Água | 195 | 1 | Ar Previsto: |  |  | 1.378%
[25 empty] | Areia 3 = % passante na # 4,8 mm: |  | 70% | Relação a/c |  |  | 0.5131579
[25 empty] | Areia 3 > Miúdo:Graúdo | 0 | 0 | % Aditivo |  |  | 0.8421%
Aspecto (Marcar) ( ) Excesso argamassa ( ) Argamassa Ideal ( ) Pouca argamassa / Áspero ( ) Excelente ( ) Bom ( ) Regular ( ) Ruim
Observações: | [15 empty] | Classe | Abatimento A |  |  | Concreto Auto-Adensável
[16 empty] | S10 | 10 ≤ A < 50 |  |  | Classe |  | Espalhamento E
[16 empty] | S50 | 50 ≤ A <100 |  |  | SF1 |  | 550 ≤ E < 650
[16 empty] | S100 | 100 ≤ A < 160 |  |  | SF2 |  | 650 ≤ E < 750
[16 empty] | S160 | 160 ≤ A < 220 |  |  | SF3 |  | 750 ≤ E < 850
[16 empty] | S220 | A ≥ 220
[25 empty] | MASSA ESPECIFICA [kg/m³] |  |  |  |  | UMIDADE |  |  |  | ABSORÇÃO (%) |  | AR INCORPORADO
[25 empty] | peso da forma 10x20 cm | peso concreto + forma | massa especifica | Ar incorporado |  | material | umido | seco | umidade | material | absorção | Rendimento | Consumo aglomerante | Volume | Índice de ar
[25 empty] | 1 | 4.69 | 2.349127 | 1.141111 |  | Areia 1 | 0.5 | 0.5 | 0 | Areia 1 | 0% | 0.9965404 | 401.3886 | 0.9851688 | 1.011543
[25 empty] | 0 | 0 | 0 | #DIV/0! |  | Areia 2 | 0.5 | 0.5 | 0 | Areia 2 | 0% | #DIV/0! | #DIV/0! | 0.9851688 | #DIV/0!
[25 empty] | 0 | 0 | 0 | #DIV/0! |  | Areia 3 | 0.5 | 0.5 | 0 | Areia 3 | 0% | #DIV/0! | #DIV/0! | 0.9851688 | #DIV/0!
[25 empty] | 0 | 0 | 0 | #DIV/0! |  | Misto | 0.5 | 0.5 | 0 | Misto | 0% | #DIV/0! | #DIV/0! | 0.9851688 | #DIV/0!
[25 empty] | 0 | 0 | 0 | #DIV/0! |  | Brita 0 | 0.5 | 0.5 | 0 | Brita 0 | 0% | #DIV/0! | #DIV/0! | 0.9851688 | #DIV/0!
[25 empty] | 0 | 0 | 0 | #DIV/0! |  | Brita 1/2 | 0.5 | 0.5 | 0 | Brita 1/2 | 0% | #DIV/0! | #DIV/0! | 0.9851688 | #DIV/0!
[25 empty] | 0 | 0 | 0 | #DIV/0! | [7 empty] | #DIV/0! | #DIV/0! | 0.9851688 | #DIV/0!
[25 empty] | 0 | 0 | 0 | #DIV/0! | [7 empty] | #DIV/0! | #DIV/0! | 0.9851688 | #DIV/0!
Traço Cliente
Traço MC
Note on B9: holger.schmidt: Para considerar a absorção dos agregados, entrar com umidade em valor negativo
Note on X15: holger.schmidt: Inserir o teor de água para cálculo automático dos demais MCCs
Note on I20: holger.schmidt: Inserir em valor positivo a água adicionada à do traço. Para água retida entrar com valor negativo.
Note on V20: holger.schmidt: Inserir em valor positivo a água adicionada à do traço. Para água retida entrar com valor negativo.
Note on Z20: holger.schmidt: Conforme ABNT NBR 12655, caracteriza-se o maior valor do par para a amostra. Inserir o maior valor na primeira coluna da idade
Note on AB20: holger.schmidt: Conforme ABNT NBR 12655, caracteriza-se o maior valor do par para a amostra. Inserir o maior valor na primeira coluna da idade

## basalto-tec (hidden)
DOSAGEM EXPERIMENTAL DE CONCRETO
CLIENTE: | [10 empty] | AMBIENTE: |  |  | SOL ( ) NUBLADO ( ) CHUVA ( ) |  |  |  | TEMPERATURA [°C]: |  |  | DATA:
ESTUDO: |  | Traço Padrão | [8 empty] | Abatimento (Slump) |  |  |  | 100 mm | Classe | s50 | TÉCNICO:
ESPECIFICAÇÕES DA DOSAGEM DO CONCRETO | [23 empty] | 662.7619 | QUANTIDADE DOS FINOS
Rel a/c: |  | 0.45 | Areia 1 | Areia 2 | Areia 3 |  | Misto | Brita 0 | Brita 1/2 |  | Aditivo 1 [%]: |  | 0.8% |  | Adição [%]: |  |  | 0% | Betonada [L]: |  |  | 1000 |  | 322.2381 | Cimento | Adição | Areia 1 | Areia 2 | Areia 3 | Misto | Brita 0 | Brita 1/2
Rel a/ag: |  | 0.45 | 68.5% | 31.5% | 0% |  | 0% | 84% | 16% |  | Aditivo 2 [%]: |  | 0% |  | Teor de argamassa [%]: |  |  | 56.25% | Teor água [%]: |  |  | 8.299% |  | 805 | 100% | 100% | 2% | 0% | 0% | 0% | 3% | 0% | Material fino
Umidade [%]: |  |  | 0% | 0% | 0% |  | 0% | 0% | 0% |  | Aditivo 3 [%]: |  | 0% |  | Teor de ar incorporado [%]: |  |  | 1.5% | Massa Específica: |  |  | 2352.2 |  | 352.1875 | 400 | 0 | 11.62 | 0 | 0 | 0 | 23.07 | 0
Material | Cimento |  |  | Adição |  | Areia 1 |  | Areia 2 |  | Areia 3 |  | Misto |  | Brita 0 |  | Brita 1/2 |  | Água | Aditivo 1 | Aditivo 2 |  | Aditivo 3 | Fibra | [8 empty] | 434.69 | FINOS no MCC [kg/m³]
Fornecedor | CP V ARI |  |  |  |  | Min. Do Vale |  | Embu | [5 empty] | Embu |  | Quibrita |  | Rede | Tecnosil
Observações | Intercement |  |  |  |  | Natural fina |  | Areia de Brita | [5 empty] | Pedrisco |  | Brita 1/2 |  | Poço | 4005
Densidade [t/m³] | 3.06 |  |  | 1 |  | 2.63 |  | 2.67 |  | 2.64 |  | 2.64 |  | 2.6 |  | 2.63 |  | 1 | 1.09 | 0 |  | 0 | 0 |  | RELAÇÃO ENTRE OS M.C.C's
M.C.C. [kg/m³] | 400 |  |  | 0 |  | 581 |  | 271 |  | 0 |  | 0 |  | 769 |  | 148 |  | 180 | 3.2 | 0 |  | 0 |  |  | 36.22141 | % agregado miudo / concreto |  |  | 48.1628 | % agregado miudo / agregados
Betonada | 400 |  |  | 0 |  | 581 |  | 271 |  | 0 |  | 0 |  | 769 |  | 148 |  | 180 | 3200 | 0 |  | 0 | 0 |  | 38.98478 | % agregado graudo / concreto |  |  | 51.8372 | % agregado graudo / agregados
Betonada Corrigida | 400 |  |  | 0 |  | 581 |  | 271 |  | 0 |  | 0 |  | 769 |  | 148 |  | 180 | 2935.78 | - |  | - | 0 |  | 75.20619 | % agregados totais / concreto |  |  | 17.00536 | % aglomerante / concreto
RESULTADOS OBTIDOS | [24 empty] | Traço Padrão
AMOSTRA / Dosagem Aditivo [%] |  | Exp. (n°) | Moldagem (horário) | Temp. concreto [°C] | Ar incorp. [%] |  | Água inicial [mL] | Abatim. Inicial [mm] | Abatim. ___ min. [mm] |  | Abatim. ___ min. [mm] |  | Abatim. ___ min. [mm] |  | Abatim. ___ min. [mm] | Água retorno [mL] | Água betonada [mL] | Água do traço corrigida | a/c corrigida | Resist. 3 DIAS 20/07/15 |  | Resist. 7 DIAS 24/07/15 | Resist. 28DIAS 14/08/15 |  | Material | M.C.C. (kg/m³) | Massa Específica | Relação entre os Agregados
|  | 28 | 13:05 |  |  |  |  | 140 | [8 empty] | 0 | 180 | 0.45 | 25.3 |  | 29.9 |  |  | Cimento | 380 | 3.06 | Agregado Miúdo
[17 empty] | 0 | 180 | 0.45 | [5 empty] | Adição | 0 | 1 | Areia 1 | Areia 2 | Areia 3
[17 empty] | 0 | 180 | 0.45 | [5 empty] | Areia 1 | 700 | 2.63 | 84.2% | 15.8% | 0%
[17 empty] | 0 | 180 | 0.45 | [5 empty] | Areia 2 | 133 | 2.67 | Agregado Graúdo
[17 empty] | 0 | 180 | 0.45 | [5 empty] | Areia 3 | 0 | 2.64 | Areia 3 | Brita 0 | Brita 1 | Aditivo
[17 empty] | 0 | 180 | 0.45 | [5 empty] | Brita 0 | 894 | 2.6 | 0% | 99.1% | 0% | 0.9%
[17 empty] | 0 | 180 | 0.45 | [5 empty] | Brita 1 | 0 | 2.63 | Teor de Argamassa (vol): |  |  | 55.91%
ABATIMENTO CLASSIFICAÇÃO |  | 1 | Slump cônico e forma trapezoidal | 2 | Slump com faces paralelas |  | 3 | Slump c/ faces abauladas | 4 |  | Slump com desmoronamento |  | 5 |  | Slump de alta trabalhabili-dade c/ coesão | 6 | Slump de alta trabalhabili-dade s/ coesão | 7 | Slump de alta trabalhabili-dade c/ coesão | INSERIR A NUMERAÇÃO DE ACORDO COM O ABATIMENTO OBTIDO |  |  |  |  | Aditivo | 3.2 | 1 | Volume Teórico: |  |  | 992.2016
[25 empty] | Água | 205 | 1 | Ar Previsto: |  |  | 0.7798%
[25 empty] | Areia 3 = % passante na # 4,8 mm: |  | 70% | Relação a/c |  |  | 0.5394737
[25 empty] | Areia 3 > Miúdo:Graúdo | 0 | 0 | % Aditivo |  |  | 0.8421%
Aspecto (Marcar) ( ) Excesso argamassa ( ) Argamassa Ideal ( ) Pouca argamassa / Áspero ( ) Excelente ( ) Bom ( ) Regular ( ) Ruim
Observações: | [15 empty] | Classe | Abatimento A |  |  | Concreto Auto-Adensável
[16 empty] | S10 | 10 ≤ A < 50 |  |  | Classe |  | Espalhamento E
[16 empty] | S50 | 50 ≤ A <100 |  |  | SF1 |  | 550 ≤ E < 650
[16 empty] | S100 | 100 ≤ A < 160 |  |  | SF2 |  | 650 ≤ E < 750
[16 empty] | S160 | 160 ≤ A < 220 |  |  | SF3 |  | 750 ≤ E < 850
[16 empty] | S220 | A ≥ 220
[25 empty] | MASSA ESPECIFICA [kg/m³] |  |  |  |  | UMIDADE |  |  |  | ABSORÇÃO (%) |  | AR INCORPORADO
[25 empty] | peso da forma 10x20 cm | peso concreto + forma | massa especifica | Ar incorporado |  | material | umido | seco | umidade | material | absorção | Rendimento | Consumo aglomerante | Volume | Índice de ar
[25 empty] | 1 | 4.69 | 2.349127 | 1.477413 |  | Areia 1 | 0.5 | 0.5 | 0 | Areia 1 | 0% | 0.999946 | 400.0216 | 0.9851726 | 1.014996
[25 empty] | 0 | 0 | 0 | #DIV/0! |  | Areia 2 | 0.5 | 0.5 | 0 | Areia 2 | 0% | #DIV/0! | #DIV/0! | 0.9851726 | #DIV/0!
[25 empty] | 0 | 0 | 0 | #DIV/0! |  | Areia 3 | 0.5 | 0.5 | 0 | Areia 3 | 0% | #DIV/0! | #DIV/0! | 0.9851726 | #DIV/0!
[25 empty] | 0 | 0 | 0 | #DIV/0! |  | Misto | 0.5 | 0.5 | 0 | Misto | 0% | #DIV/0! | #DIV/0! | 0.9851726 | #DIV/0!
[25 empty] | 0 | 0 | 0 | #DIV/0! |  | Brita 0 | 0.5 | 0.5 | 0 | Brita 0 | 0% | #DIV/0! | #DIV/0! | 0.9851726 | #DIV/0!
[25 empty] | 0 | 0 | 0 | #DIV/0! |  | Brita 1/2 | 0.5 | 0.5 | 0 | Brita 1/2 | 0% | #DIV/0! | #DIV/0! | 0.9851726 | #DIV/0!
[25 empty] | 0 | 0 | 0 | #DIV/0! | [7 empty] | #DIV/0! | #DIV/0! | 0.9851726 | #DIV/0!
[25 empty] | 0 | 0 | 0 | #DIV/0! | [7 empty] | #DIV/0! | #DIV/0! | 0.9851726 | #DIV/0!
Traço Cliente
Traço MC
Note on B9: holger.schmidt: Para considerar a absorção dos agregados, entrar com umidade em valor negativo
Note on X15: holger.schmidt: Inserir o teor de água para cálculo automático dos demais MCCs
Note on I20: holger.schmidt: Inserir em valor positivo a água adicionada à do traço. Para água retida entrar com valor negativo.
Note on V20: holger.schmidt: Inserir em valor positivo a água adicionada à do traço. Para água retida entrar com valor negativo.
Note on Z20: holger.schmidt: Conforme ABNT NBR 12655, caracteriza-se o maior valor do par para a amostra. Inserir o maior valor na primeira coluna da idade
Note on AB20: holger.schmidt: Conforme ABNT NBR 12655, caracteriza-se o maior valor do par para a amostra. Inserir o maior valor na primeira coluna da idade

## TESTE CAA BASALTO 1 (hidden)
DOSAGEM EXPERIMENTAL DE CONCRETO
CLIENTE: | [10 empty] | AMBIENTE: |  |  | SOL ( ) NUBLADO ( ) CHUVA ( ) |  |  |  | TEMPERATURA [°C]: |  |  | DATA:
ESTUDO: |  | Traço Padrão | [8 empty] | Abatimento (Slump) |  |  |  | 100 mm | Classe | s50 | TÉCNICO:
ESPECIFICAÇÕES DA DOSAGEM DO CONCRETO | [23 empty] | 671.5532 | QUANTIDADE DOS FINOS
Rel a/c: |  | 0.45 | Areia 1 | Areia 2 | Areia 3 |  | Misto | Brita 0 | Brita 1/2 |  | Aditivo 1 [%]: |  | 0.8% |  | Adição [%]: |  |  | 0% | Betonada [L]: |  |  | 1000 |  | 313.4468 | Cimento | Adição | Areia 1 | Areia 2 | Areia 3 | Misto | Brita 0 | Brita 1/2
Rel a/ag: |  | 0.45 | 68.5% | 31.5% | 5.8% |  | 2.5% | 84% | 16% |  | Aditivo 2 [%]: |  | 0% |  | Teor de argamassa [%]: |  |  | 56.25% | Teor água [%]: |  |  | 7.857% |  | 805 | 100% | 100% | 2% | 0% | 0% | 0% | 3% | 0% | Material fino
Umidade [%]: |  |  | 0% | 0% | 0% |  | 0% | 0% | 0% |  | Aditivo 3 [%]: |  | 0% |  | Teor de ar incorporado [%]: |  |  | 1.5% | Massa Específica: |  |  | 2474.2 |  | 352.1875 | 400 | 0 | 11.38 | 0 | 0 | 0 | 24.84 | 0
Material | Cimento |  |  | Adição |  | Areia 1 |  | Areia 2 |  | Areia 3 |  | Misto |  | Brita 0 |  | Brita 1/2 |  | Água | Aditivo 1 | Aditivo 2 |  | Aditivo 3 | Fibra | [8 empty] | 436.22 | FINOS no MCC [kg/m³]
Fornecedor | CP V ARI |  |  |  |  | Min. Do Vale |  | Embu | [5 empty] | Embu |  | Quibrita |  | Rede | Tecnosil
Observações | Intercement |  |  |  |  | Natural fina |  | Areia de Brita | [5 empty] | Pedrisco |  | Brita 1/2 |  | Poço | 4005
Densidade [t/m³] | 3.06 |  |  | 1 |  | 2.65 |  | 2.8 |  | 2.6 |  | 2.6 |  | 2.8 |  | 2.63 |  | 1 | 1.09 | 0 |  | 0 | 0 |  | RELAÇÃO ENTRE OS M.C.C's
M.C.C. [kg/m³] | 400 |  |  | 0 |  | 569 |  | 276 |  | 47 |  | 23 |  | 828 |  | 148 |  | 180 | 3.2 | 0 |  | 0 |  |  | 36.05206 | % agregado miudo / concreto |  |  | 47.17081 | % agregado miudo / agregados
Betonada | 400 |  |  | 0 |  | 569 |  | 276 |  | 47 |  | 23 |  | 828 |  | 148 |  | 180 | 3200 | 0 |  | 0 | 0 |  | 40.37669 | % agregado graudo / concreto |  |  | 52.82919 | % agregado graudo / agregados
Betonada Corrigida | 400 |  |  | 0 |  | 569 |  | 276 |  | 47 |  | 23 |  | 828 |  | 148 |  | 180 | 2935.78 | - |  | - | 0 |  | 76.42874 | % agregados totais / concreto |  |  | 16.16684 | % aglomerante / concreto
RESULTADOS OBTIDOS | [24 empty] | TESTE CAA BASALTO 1
AMOSTRA / Dosagem Aditivo [%] |  | Exp. (n°) | Moldagem (horário) | Temp. concreto [°C] | Ar incorp. [%] |  | Água inicial [mL] | Abatim. Inicial [mm] | Abatim. ___ min. [mm] |  | Abatim. ___ min. [mm] |  | Abatim. ___ min. [mm] |  | Abatim. ___ min. [mm] | Água retorno [mL] | Água betonada [mL] | Água do traço corrigida | a/c corrigida | Resist. 3 DIAS 20/07/15 |  | Resist. 7 DIAS 24/07/15 | Resist. 28DIAS 14/08/15 |  | Material | M.C.C. (kg/m³) | Massa Específica | Relação entre os Agregados
|  | 28 | 13:05 |  |  |  |  | 140 | [8 empty] | 0 | 180 | 0.45 | 25.3 |  | 29.9 |  |  | Cimento | 400 | 3.06 | Agregado Miúdo
[17 empty] | 0 | 180 | 0.45 | [5 empty] | Adição | 0 | 1 | Areia 1 | Areia 2 | Areia 3
[17 empty] | 0 | 180 | 0.45 | [5 empty] | Areia 1 | 680 | 2.65 | 79.5% | 14.7% | 5.8%
[17 empty] | 0 | 180 | 0.45 | [5 empty] | Areia 2 | 133 | 2.8 | Agregado Graúdo
[17 empty] | 0 | 180 | 0.45 | [5 empty] | Areia 3 | 70 | 2.6 | Areia 3 | Brita 0 | Brita 1 | Aditivo
[17 empty] | 0 | 180 | 0.45 | [5 empty] | Brita 0 | 700 | 2.8 | 2.5% | 76.6% | 19.8% | 1.2%
[17 empty] | 0 | 180 | 0.45 | [5 empty] | Brita 1 | 170 | 2.63 | Teor de Argamassa (vol): |  |  | 58.15%
ABATIMENTO CLASSIFICAÇÃO |  | 1 | Slump cônico e forma trapezoidal | 2 | Slump com faces paralelas |  | 3 | Slump c/ faces abauladas | 4 |  | Slump com desmoronamento |  | 5 |  | Slump de alta trabalhabili-dade c/ coesão | 6 | Slump de alta trabalhabili-dade s/ coesão | 7 | Slump de alta trabalhabili-dade c/ coesão | INSERIR A NUMERAÇÃO DE ACORDO COM O ABATIMENTO OBTIDO |  |  |  |  | Aditivo | 3.8 | 1 | Volume Teórico: |  |  | 970.1846
[25 empty] | Água | 190 | 1 | Ar Previsto: |  |  | 2.982%
[25 empty] | Areia 3 = % passante na # 4,8 mm: |  | 70% | Relação a/c |  |  | 0.475
[25 empty] | Areia 3 > Miúdo:Graúdo | 49 | 21 | % Aditivo |  |  | 0.95%
Aspecto (Marcar) ( ) Excesso argamassa ( ) Argamassa Ideal ( ) Pouca argamassa / Áspero ( ) Excelente ( ) Bom ( ) Regular ( ) Ruim
Observações: | [15 empty] | Classe | Abatimento A |  |  | Concreto Auto-Adensável
[16 empty] | S10 | 10 ≤ A < 50 |  |  | Classe |  | Espalhamento E
[16 empty] | S50 | 50 ≤ A <100 |  |  | SF1 |  | 550 ≤ E < 650
[16 empty] | S100 | 100 ≤ A < 160 |  |  | SF2 |  | 650 ≤ E < 750
[16 empty] | S160 | 160 ≤ A < 220 |  |  | SF3 |  | 750 ≤ E < 850
[16 empty] | S220 | A ≥ 220
[25 empty] | MASSA ESPECIFICA [kg/m³] |  |  |  |  | UMIDADE |  |  |  | ABSORÇÃO (%) |  | AR INCORPORADO
[25 empty] | peso da forma 10x20 cm | peso concreto + forma | massa especifica | Ar incorporado |  | material | umido | seco | umidade | material | absorção | Rendimento | Consumo aglomerante | Volume | Índice de ar
[25 empty] | 1 | 4.69 | 2.349127 | 4.65468 |  | Areia 1 | 0.5 | 0.5 | 0 | Areia 1 | 0% | 1.05188 | 380.2715 | 1.002918 | 1.048819
[25 empty] | 0 | 0 | 0 | #DIV/0! |  | Areia 2 | 0.5 | 0.5 | 0 | Areia 2 | 0% | #DIV/0! | #DIV/0! | 1.002918 | #DIV/0!
[25 empty] | 0 | 0 | 0 | #DIV/0! |  | Areia 3 | 0.5 | 0.5 | 0 | Areia 3 | 0% | #DIV/0! | #DIV/0! | 1.002918 | #DIV/0!
[25 empty] | 0 | 0 | 0 | #DIV/0! |  | Misto | 0.5 | 0.5 | 0 | Misto | 0% | #DIV/0! | #DIV/0! | 1.002918 | #DIV/0!
[25 empty] | 0 | 0 | 0 | #DIV/0! |  | Brita 0 | 0.5 | 0.5 | 0 | Brita 0 | 0% | #DIV/0! | #DIV/0! | 1.002918 | #DIV/0!
[25 empty] | 0 | 0 | 0 | #DIV/0! |  | Brita 1/2 | 0.5 | 0.5 | 0 | Brita 1/2 | 0% | #DIV/0! | #DIV/0! | 1.002918 | #DIV/0!
[25 empty] | 0 | 0 | 0 | #DIV/0! | [7 empty] | #DIV/0! | #DIV/0! | 1.002918 | #DIV/0!
[25 empty] | 0 | 0 | 0 | #DIV/0! | [7 empty] | #DIV/0! | #DIV/0! | 1.002918 | #DIV/0!
Traço Cliente
Traço MC
Note on B9: holger.schmidt: Para considerar a absorção dos agregados, entrar com umidade em valor negativo
Note on X15: holger.schmidt: Inserir o teor de água para cálculo automático dos demais MCCs
Note on I20: holger.schmidt: Inserir em valor positivo a água adicionada à do traço. Para água retida entrar com valor negativo.
Note on V20: holger.schmidt: Inserir em valor positivo a água adicionada à do traço. Para água retida entrar com valor negativo.
Note on Z20: holger.schmidt: Conforme ABNT NBR 12655, caracteriza-se o maior valor do par para a amostra. Inserir o maior valor na primeira coluna da idade
Note on AB20: holger.schmidt: Conforme ABNT NBR 12655, caracteriza-se o maior valor do par para a amostra. Inserir o maior valor na primeira coluna da idade

## TESTE CAA BASALTO - TECNOSIL (hidden)
DOSAGEM EXPERIMENTAL DE CONCRETO
CLIENTE: | [10 empty] | AMBIENTE: |  |  | SOL ( ) NUBLADO ( ) CHUVA ( ) |  |  |  | TEMPERATURA [°C]: |  |  | DATA:
ESTUDO: |  | Traço Padrão | [8 empty] | Abatimento (Slump) |  |  |  | 100 mm | Classe | s50 | TÉCNICO:
ESPECIFICAÇÕES DA DOSAGEM DO CONCRETO | [23 empty] | 662.707 | QUANTIDADE DOS FINOS
Rel a/c: |  | 0.45 | Areia 1 | Areia 2 | Areia 3 |  | Misto | Brita 0 | Brita 1/2 |  | Aditivo 1 [%]: |  | 0.8% |  | Adição [%]: |  |  | 0% | Betonada [L]: |  |  | 1000 |  | 322.293 | Cimento | Adição | Areia 1 | Areia 2 | Areia 3 | Misto | Brita 0 | Brita 1/2
Rel a/ag: |  | 0.45 | 68.5% | 31.5% | 0% |  | 0% | 84% | 16% |  | Aditivo 2 [%]: |  | 0% |  | Teor de argamassa [%]: |  |  | 56.25% | Teor água [%]: |  |  | 8.018% |  | 805 | 100% | 100% | 2% | 0% | 0% | 0% | 3% | 0% | Material fino
Umidade [%]: |  |  | 0% | 0% | 0% |  | 0% | 0% | 0% |  | Aditivo 3 [%]: |  | 0% |  | Teor de ar incorporado [%]: |  |  | 1.5% | Massa Específica: |  |  | 2428.2 |  | 352.1875 | 400 | 0 | 11.7 | 0 | 0 | 0 | 24.84 | 0
Material | Cimento |  |  | Adição |  | Areia 1 |  | Areia 2 |  | Areia 3 |  | Misto |  | Brita 0 |  | Brita 1/2 |  | Água | Aditivo 1 | Aditivo 2 |  | Aditivo 3 | Fibra | [8 empty] | 436.54 | FINOS no MCC [kg/m³]
Fornecedor | CP V ARI |  |  |  |  | Min. Do Vale |  | Embu | [5 empty] | Embu |  | Quibrita |  | Rede | Tecnosil
Observações | Intercement |  |  |  |  | Natural fina |  | Areia de Brita | [5 empty] | Pedrisco |  | Brita 1/2 |  | Poço | 4005
Densidade [t/m³] | 3.06 |  |  | 1 |  | 2.65 |  | 2.8 |  | 2.6 |  | 2.6 |  | 2.8 |  | 2.63 |  | 1 | 1.09 | 0 |  | 0 | 0 |  | RELAÇÃO ENTRE OS M.C.C's
M.C.C. [kg/m³] | 400 |  |  | 0 |  | 585 |  | 284 |  | 0 |  | 0 |  | 828 |  | 148 |  | 180 | 3.2 | 0 |  | 0 |  |  | 35.78783 | % agregado miudo / concreto |  |  | 47.10027 | % agregado miudo / agregados
Betonada | 400 |  |  | 0 |  | 585 |  | 284 |  | 0 |  | 0 |  | 828 |  | 148 |  | 180 | 3200 | 0 |  | 0 | 0 |  | 40.19438 | % agregado graudo / concreto |  |  | 52.89973 | % agregado graudo / agregados
Betonada Corrigida | 400 |  |  | 0 |  | 585 |  | 284 |  | 0 |  | 0 |  | 828 |  | 148 |  | 180 | 2935.78 | - |  | - | 0 |  | 75.98221 | % agregados totais / concreto |  |  | 16.47311 | % aglomerante / concreto
RESULTADOS OBTIDOS | [24 empty] | TESTE CAA BASALTO 1
AMOSTRA / Dosagem Aditivo [%] |  | Exp. (n°) | Moldagem (horário) | Temp. concreto [°C] | Ar incorp. [%] |  | Água inicial [mL] | Abatim. Inicial [mm] | Abatim. ___ min. [mm] |  | Abatim. ___ min. [mm] |  | Abatim. ___ min. [mm] |  | Abatim. ___ min. [mm] | Água retorno [mL] | Água betonada [mL] | Água do traço corrigida | a/c corrigida | Resist. 3 DIAS 20/07/15 |  | Resist. 7 DIAS 24/07/15 | Resist. 28DIAS 14/08/15 |  | Material | M.C.C. (kg/m³) | Massa Específica | Relação entre os Agregados
|  | 28 | 13:05 |  |  |  |  | 140 | [8 empty] | 0 | 180 | 0.45 | 25.3 |  | 29.9 |  |  | Cimento | 370 | 3.06 | Agregado Miúdo
[17 empty] | 0 | 180 | 0.45 | [5 empty] | Adição | 0 | 1 | Areia 1 | Areia 2 | Areia 3
[17 empty] | 0 | 180 | 0.45 | [5 empty] | Areia 1 | 730 | 2.65 | 85.3% | 14.7% | 0%
[17 empty] | 0 | 180 | 0.45 | [5 empty] | Areia 2 | 133 | 2.8 | Agregado Graúdo
[17 empty] | 0 | 180 | 0.45 | [5 empty] | Areia 3 | 0 | 2.6 | Areia 3 | Brita 0 | Brita 1 | Aditivo
[17 empty] | 0 | 180 | 0.45 | [5 empty] | Brita 0 | 740 | 2.8 | 0% | 77.7% | 21.2% | 1.1%
[17 empty] | 0 | 180 | 0.45 | [5 empty] | Brita 1 | 190 | 2.63 | Teor de Argamassa (vol): |  |  | 56.6%
ABATIMENTO CLASSIFICAÇÃO |  | 1 | Slump cônico e forma trapezoidal | 2 | Slump com faces paralelas |  | 3 | Slump c/ faces abauladas | 4 |  | Slump com desmoronamento |  | 5 |  | Slump de alta trabalhabili-dade c/ coesão | 6 | Slump de alta trabalhabili-dade s/ coesão | 7 | Slump de alta trabalhabili-dade c/ coesão | INSERIR A NUMERAÇÃO DE ACORDO COM O ABATIMENTO OBTIDO |  |  |  |  | Aditivo | 3.8 | 1 | Volume Teórico: |  |  | 994.2158
[25 empty] | Água | 210 | 1 | Ar Previsto: |  |  | 0.5784%
[25 empty] | Areia 3 = % passante na # 4,8 mm: |  | 70% | Relação a/c |  |  | 0.5675676
[25 empty] | Areia 3 > Miúdo:Graúdo | 0 | 0 | % Aditivo |  |  | 1.027%
Aspecto (Marcar) ( ) Excesso argamassa ( ) Argamassa Ideal ( ) Pouca argamassa / Áspero ( ) Excelente ( ) Bom ( ) Regular ( ) Ruim
Observações: | [15 empty] | Classe | Abatimento A |  |  | Concreto Auto-Adensável
[16 empty] | S10 | 10 ≤ A < 50 |  |  | Classe |  | Espalhamento E
[16 empty] | S50 | 50 ≤ A <100 |  |  | SF1 |  | 550 ≤ E < 650
[16 empty] | S100 | 100 ≤ A < 160 |  |  | SF2 |  | 650 ≤ E < 750
[16 empty] | S160 | 160 ≤ A < 220 |  |  | SF3 |  | 750 ≤ E < 850
[16 empty] | S220 | A ≥ 220
[25 empty] | MASSA ESPECIFICA [kg/m³] |  |  |  |  | UMIDADE |  |  |  | ABSORÇÃO (%) |  | AR INCORPORADO
[25 empty] | peso da forma 10x20 cm | peso concreto + forma | massa especifica | Ar incorporado |  | material | umido | seco | umidade | material | absorção | Rendimento | Consumo aglomerante | Volume | Índice de ar
[25 empty] | 1 | 4.69 | 2.349127 | 4.592481 |  | Areia 1 | 0.5 | 0.5 | 0 | Areia 1 | 0% | 1.032298 | 387.4849 | 0.9848903 | 1.048135
[25 empty] | 0 | 0 | 0 | #DIV/0! |  | Areia 2 | 0.5 | 0.5 | 0 | Areia 2 | 0% | #DIV/0! | #DIV/0! | 0.9848903 | #DIV/0!
[25 empty] | 0 | 0 | 0 | #DIV/0! |  | Areia 3 | 0.5 | 0.5 | 0 | Areia 3 | 0% | #DIV/0! | #DIV/0! | 0.9848903 | #DIV/0!
[25 empty] | 0 | 0 | 0 | #DIV/0! |  | Misto | 0.5 | 0.5 | 0 | Misto | 0% | #DIV/0! | #DIV/0! | 0.9848903 | #DIV/0!
[25 empty] | 0 | 0 | 0 | #DIV/0! |  | Brita 0 | 0.5 | 0.5 | 0 | Brita 0 | 0% | #DIV/0! | #DIV/0! | 0.9848903 | #DIV/0!
[25 empty] | 0 | 0 | 0 | #DIV/0! |  | Brita 1/2 | 0.5 | 0.5 | 0 | Brita 1/2 | 0% | #DIV/0! | #DIV/0! | 0.9848903 | #DIV/0!
[25 empty] | 0 | 0 | 0 | #DIV/0! | [7 empty] | #DIV/0! | #DIV/0! | 0.9848903 | #DIV/0!
[25 empty] | 0 | 0 | 0 | #DIV/0! | [7 empty] | #DIV/0! | #DIV/0! | 0.9848903 | #DIV/0!
Traço Cliente
Traço MC
Note on B9: holger.schmidt: Para considerar a absorção dos agregados, entrar com umidade em valor negativo
Note on X15: holger.schmidt: Inserir o teor de água para cálculo automático dos demais MCCs
Note on I20: holger.schmidt: Inserir em valor positivo a água adicionada à do traço. Para água retida entrar com valor negativo.
Note on V20: holger.schmidt: Inserir em valor positivo a água adicionada à do traço. Para água retida entrar com valor negativo.
Note on Z20: holger.schmidt: Conforme ABNT NBR 12655, caracteriza-se o maior valor do par para a amostra. Inserir o maior valor na primeira coluna da idade
Note on AB20: holger.schmidt: Conforme ABNT NBR 12655, caracteriza-se o maior valor do par para a amostra. Inserir o maior valor na primeira coluna da idade

## TESTE CAA BASALTO - TECNOSI (2) (hidden)
DOSAGEM EXPERIMENTAL DE CONCRETO
CLIENTE: | [10 empty] | AMBIENTE: |  |  | SOL ( ) NUBLADO ( ) CHUVA ( ) |  |  |  | TEMPERATURA [°C]: |  |  | DATA:
ESTUDO: |  | Traço Padrão | [8 empty] | Abatimento (Slump) |  |  |  | 100 mm | Classe | s50 | TÉCNICO:
ESPECIFICAÇÕES DA DOSAGEM DO CONCRETO | [23 empty] | 662.707 | QUANTIDADE DOS FINOS
Rel a/c: |  | 0.45 | Areia 1 | Areia 2 | Areia 3 |  | Misto | Brita 0 | Brita 1/2 |  | Aditivo 1 [%]: |  | 0.8% |  | Adição [%]: |  |  | 0% | Betonada [L]: |  |  | 1000 |  | 322.293 | Cimento | Adição | Areia 1 | Areia 2 | Areia 3 | Misto | Brita 0 | Brita 1/2
Rel a/ag: |  | 0.45 | 68.5% | 31.5% | 0% |  | 0% | 84% | 16% |  | Aditivo 2 [%]: |  | 0% |  | Teor de argamassa [%]: |  |  | 56.25% | Teor água [%]: |  |  | 8.018% |  | 805 | 100% | 100% | 2% | 0% | 0% | 0% | 3% | 0% | Material fino
Umidade [%]: |  |  | 0% | 0% | 0% |  | 0% | 0% | 0% |  | Aditivo 3 [%]: |  | 0% |  | Teor de ar incorporado [%]: |  |  | 1.5% | Massa Específica: |  |  | 2428.2 |  | 352.1875 | 400 | 0 | 11.7 | 0 | 0 | 0 | 24.84 | 0
Material | Cimento |  |  | Adição |  | Areia 1 |  | Areia 2 |  | Areia 3 |  | Misto |  | Brita 0 |  | Brita 1/2 |  | Água | Aditivo 1 | Aditivo 2 |  | Aditivo 3 | Fibra | [8 empty] | 436.54 | FINOS no MCC [kg/m³]
Fornecedor | CP V ARI |  |  |  |  | Min. Do Vale |  | Embu | [5 empty] | Embu |  | Quibrita |  | Rede | Tecnosil
Observações | Intercement |  |  |  |  | Natural fina |  | Areia de Brita | [5 empty] | Pedrisco |  | Brita 1/2 |  | Poço | 4005
Densidade [t/m³] | 3.06 |  |  | 1 |  | 2.65 |  | 2.8 |  | 2.6 |  | 2.6 |  | 2.8 |  | 2.63 |  | 1 | 1.09 | 0 |  | 0 | 0 |  | RELAÇÃO ENTRE OS M.C.C's
M.C.C. [kg/m³] | 400 |  |  | 0 |  | 585 |  | 284 |  | 0 |  | 0 |  | 828 |  | 148 |  | 180 | 3.2 | 0 |  | 0 |  |  | 35.78783 | % agregado miudo / concreto |  |  | 47.10027 | % agregado miudo / agregados
Betonada | 400 |  |  | 0 |  | 585 |  | 284 |  | 0 |  | 0 |  | 828 |  | 148 |  | 180 | 3200 | 0 |  | 0 | 0 |  | 40.19438 | % agregado graudo / concreto |  |  | 52.89973 | % agregado graudo / agregados
Betonada Corrigida | 400 |  |  | 0 |  | 585 |  | 284 |  | 0 |  | 0 |  | 828 |  | 148 |  | 180 | 2935.78 | - |  | - | 0 |  | 75.98221 | % agregados totais / concreto |  |  | 16.47311 | % aglomerante / concreto
RESULTADOS OBTIDOS | [24 empty] | TESTE CAA BASALTO 1
AMOSTRA / Dosagem Aditivo [%] |  | Exp. (n°) | Moldagem (horário) | Temp. concreto [°C] | Ar incorp. [%] |  | Água inicial [mL] | Abatim. Inicial [mm] | Abatim. ___ min. [mm] |  | Abatim. ___ min. [mm] |  | Abatim. ___ min. [mm] |  | Abatim. ___ min. [mm] | Água retorno [mL] | Água betonada [mL] | Água do traço corrigida | a/c corrigida | Resist. 3 DIAS 20/07/15 |  | Resist. 7 DIAS 24/07/15 | Resist. 28DIAS 14/08/15 |  | Material | M.C.C. (kg/m³) | Massa Específica | Relação entre os Agregados
|  | 28 | 13:05 |  |  |  |  | 140 | [8 empty] | 0 | 180 | 0.45 | 25.3 |  | 29.9 |  |  | Cimento | 370 | 3.06 | Agregado Miúdo
[17 empty] | 0 | 180 | 0.45 | [5 empty] | Adição | 0 | 1 | Areia 1 | Areia 2 | Areia 3
[17 empty] | 0 | 180 | 0.45 | [5 empty] | Areia 1 | 730 | 2.65 | 85.3% | 14.7% | 0%
[17 empty] | 0 | 180 | 0.45 | [5 empty] | Areia 2 | 133 | 2.8 | Agregado Graúdo
[17 empty] | 0 | 180 | 0.45 | [5 empty] | Areia 3 | 0 | 2.6 | Areia 3 | Brita 0 | Brita 1 | Aditivo
[17 empty] | 0 | 180 | 0.45 | [5 empty] | Brita 0 | 740 | 2.8 | 0% | 77.7% | 21.2% | 1.1%
[17 empty] | 0 | 180 | 0.45 | [5 empty] | Brita 1 | 190 | 2.63 | Teor de Argamassa (vol): |  |  | 56.6%
ABATIMENTO CLASSIFICAÇÃO |  | 1 | Slump cônico e forma trapezoidal | 2 | Slump com faces paralelas |  | 3 | Slump c/ faces abauladas | 4 |  | Slump com desmoronamento |  | 5 |  | Slump de alta trabalhabili-dade c/ coesão | 6 | Slump de alta trabalhabili-dade s/ coesão | 7 | Slump de alta trabalhabili-dade c/ coesão | INSERIR A NUMERAÇÃO DE ACORDO COM O ABATIMENTO OBTIDO |  |  |  |  | Aditivo | 3.8 | 1 | Volume Teórico: |  |  | 994.2158
[25 empty] | Água | 210 | 1 | Ar Previsto: |  |  | 0.5784%
[25 empty] | Areia 3 = % passante na # 4,8 mm: |  | 70% | Relação a/c |  |  | 0.5675676
[25 empty] | Areia 3 > Miúdo:Graúdo | 0 | 0 | % Aditivo |  |  | 1.027%
Aspecto (Marcar) ( ) Excesso argamassa ( ) Argamassa Ideal ( ) Pouca argamassa / Áspero ( ) Excelente ( ) Bom ( ) Regular ( ) Ruim
Observações: | [15 empty] | Classe | Abatimento A |  |  | Concreto Auto-Adensável
[16 empty] | S10 | 10 ≤ A < 50 |  |  | Classe |  | Espalhamento E
[16 empty] | S50 | 50 ≤ A <100 |  |  | SF1 |  | 550 ≤ E < 650
[16 empty] | S100 | 100 ≤ A < 160 |  |  | SF2 |  | 650 ≤ E < 750
[16 empty] | S160 | 160 ≤ A < 220 |  |  | SF3 |  | 750 ≤ E < 850
[16 empty] | S220 | A ≥ 220
[25 empty] | MASSA ESPECIFICA [kg/m³] |  |  |  |  | UMIDADE |  |  |  | ABSORÇÃO (%) |  | AR INCORPORADO
[25 empty] | peso da forma 10x20 cm | peso concreto + forma | massa especifica | Ar incorporado |  | material | umido | seco | umidade | material | absorção | Rendimento | Consumo aglomerante | Volume | Índice de ar
[25 empty] | 1 | 4.69 | 2.349127 | 4.592481 |  | Areia 1 | 0.5 | 0.5 | 0 | Areia 1 | 0% | 1.032298 | 387.4849 | 0.9848903 | 1.048135
[25 empty] | 0 | 0 | 0 | #DIV/0! |  | Areia 2 | 0.5 | 0.5 | 0 | Areia 2 | 0% | #DIV/0! | #DIV/0! | 0.9848903 | #DIV/0!
[25 empty] | 0 | 0 | 0 | #DIV/0! |  | Areia 3 | 0.5 | 0.5 | 0 | Areia 3 | 0% | #DIV/0! | #DIV/0! | 0.9848903 | #DIV/0!
[25 empty] | 0 | 0 | 0 | #DIV/0! |  | Misto | 0.5 | 0.5 | 0 | Misto | 0% | #DIV/0! | #DIV/0! | 0.9848903 | #DIV/0!
[25 empty] | 0 | 0 | 0 | #DIV/0! |  | Brita 0 | 0.5 | 0.5 | 0 | Brita 0 | 0% | #DIV/0! | #DIV/0! | 0.9848903 | #DIV/0!
[25 empty] | 0 | 0 | 0 | #DIV/0! |  | Brita 1/2 | 0.5 | 0.5 | 0 | Brita 1/2 | 0% | #DIV/0! | #DIV/0! | 0.9848903 | #DIV/0!
[25 empty] | 0 | 0 | 0 | #DIV/0! | [7 empty] | #DIV/0! | #DIV/0! | 0.9848903 | #DIV/0!
[25 empty] | 0 | 0 | 0 | #DIV/0! | [7 empty] | #DIV/0! | #DIV/0! | 0.9848903 | #DIV/0!
Traço Cliente
Traço MC
Note on B9: holger.schmidt: Para considerar a absorção dos agregados, entrar com umidade em valor negativo
Note on X15: holger.schmidt: Inserir o teor de água para cálculo automático dos demais MCCs
Note on I20: holger.schmidt: Inserir em valor positivo a água adicionada à do traço. Para água retida entrar com valor negativo.
Note on V20: holger.schmidt: Inserir em valor positivo a água adicionada à do traço. Para água retida entrar com valor negativo.
Note on Z20: holger.schmidt: Conforme ABNT NBR 12655, caracteriza-se o maior valor do par para a amostra. Inserir o maior valor na primeira coluna da idade
Note on AB20: holger.schmidt: Conforme ABNT NBR 12655, caracteriza-se o maior valor do par para a amostra. Inserir o maior valor na primeira coluna da idade

## CAA CAMILO AJUSTADO (hidden)
DOSAGEM EXPERIMENTAL DE CONCRETO
CLIENTE: | [10 empty] | AMBIENTE: |  |  | SOL ( ) NUBLADO ( ) CHUVA ( ) |  |  |  | TEMPERATURA [°C]: |  |  | DATA:
ESTUDO: |  | Traço Padrão | [8 empty] | Abatimento (Slump) |  |  |  | 100 mm | Classe | s50 | TÉCNICO:
ESPECIFICAÇÕES DA DOSAGEM DO CONCRETO | [23 empty] | 662.707 | QUANTIDADE DOS FINOS
Rel a/c: |  | 0.45 | Areia 1 | Areia 2 | Areia 3 |  | Misto | Brita 0 | Brita 1/2 |  | Aditivo 1 [%]: |  | 0.8% |  | Adição [%]: |  |  | 0% | Betonada [L]: |  |  | 1000 |  | 322.293 | Cimento | Adição | Areia 1 | Areia 2 | Areia 3 | Misto | Brita 0 | Brita 1/2
Rel a/ag: |  | 0.45 | 68.5% | 31.5% | 0% |  | 0% | 84% | 16% |  | Aditivo 2 [%]: |  | 0% |  | Teor de argamassa [%]: |  |  | 56.25% | Teor água [%]: |  |  | 8.018% |  | 805 | 100% | 100% | 2% | 0% | 0% | 0% | 3% | 0% | Material fino
Umidade [%]: |  |  | 0% | 0% | 0% |  | 0% | 0% | 0% |  | Aditivo 3 [%]: |  | 0% |  | Teor de ar incorporado [%]: |  |  | 1.5% | Massa Específica: |  |  | 2428.2 |  | 352.1875 | 400 | 0 | 11.7 | 0 | 0 | 0 | 24.84 | 0
Material | Cimento |  |  | Adição |  | Areia 1 |  | Areia 2 |  | Areia 3 |  | Misto |  | Brita 0 |  | Brita 1/2 |  | Água | Aditivo 1 | Aditivo 2 |  | Aditivo 3 | Fibra | [8 empty] | 436.54 | FINOS no MCC [kg/m³]
Fornecedor | CP V ARI |  |  |  |  | Min. Do Vale |  | Embu | [5 empty] | Embu |  | Quibrita |  | Rede | Tecnosil
Observações | Intercement |  |  |  |  | Natural fina |  | Areia de Brita | [5 empty] | Pedrisco |  | Brita 1/2 |  | Poço | 4005
Densidade [t/m³] | 3.06 |  |  | 1 |  | 2.65 |  | 2.8 |  | 2.6 |  | 2.6 |  | 2.8 |  | 2.63 |  | 1 | 1.09 | 0 |  | 0 | 0 |  | RELAÇÃO ENTRE OS M.C.C's
M.C.C. [kg/m³] | 400 |  |  | 0 |  | 585 |  | 284 |  | 0 |  | 0 |  | 828 |  | 148 |  | 180 | 3.2 | 0 |  | 0 |  |  | 35.78783 | % agregado miudo / concreto |  |  | 47.10027 | % agregado miudo / agregados
Betonada | 400 |  |  | 0 |  | 585 |  | 284 |  | 0 |  | 0 |  | 828 |  | 148 |  | 180 | 3200 | 0 |  | 0 | 0 |  | 40.19438 | % agregado graudo / concreto |  |  | 52.89973 | % agregado graudo / agregados
Betonada Corrigida | 400 |  |  | 0 |  | 585 |  | 284 |  | 0 |  | 0 |  | 828 |  | 148 |  | 180 | 2935.78 | - |  | - | 0 |  | 75.98221 | % agregados totais / concreto |  |  | 16.47311 | % aglomerante / concreto
RESULTADOS OBTIDOS | [24 empty] | TESTE CAA BASALTO 1
AMOSTRA / Dosagem Aditivo [%] |  | Exp. (n°) | Moldagem (horário) | Temp. concreto [°C] | Ar incorp. [%] |  | Água inicial [mL] | Abatim. Inicial [mm] | Abatim. ___ min. [mm] |  | Abatim. ___ min. [mm] |  | Abatim. ___ min. [mm] |  | Abatim. ___ min. [mm] | Água retorno [mL] | Água betonada [mL] | Água do traço corrigida | a/c corrigida | Resist. 3 DIAS 20/07/15 |  | Resist. 7 DIAS 24/07/15 | Resist. 28DIAS 14/08/15 |  | Material | M.C.C. (kg/m³) | Massa Específica | Relação entre os Agregados
|  | 28 | 13:05 |  |  |  |  | 140 | [8 empty] | 0 | 180 | 0.45 | 25.3 |  | 29.9 |  |  | Cimento | 380 | 3.06 | Agregado Miúdo
[17 empty] | 0 | 180 | 0.45 | [5 empty] | Adição | 0 | 1 | Areia 1 | Areia 2 | Areia 3
[17 empty] | 0 | 180 | 0.45 | [5 empty] | Areia 1 | 730 | 2.65 | 85% | 15% | 0%
[17 empty] | 0 | 180 | 0.45 | [5 empty] | Areia 2 | 136 | 2.8 | Agregado Graúdo |  |  |  |  | c
[17 empty] | 0 | 180 | 0.45 | [5 empty] | Areia 3 | 0 | 2.6 | Areia 3 | Brita 0 | Brita 1 | Aditivo
[17 empty] | 0 | 180 | 0.45 | [5 empty] | Brita 0 | 956 | 2.8 | 0% | 98.7% | 0% | 1.3%
[17 empty] | 0 | 180 | 0.45 | [5 empty] | Brita 1 | 0 | 2.63 | Teor de Argamassa (vol): |  |  | 56.45%
ABATIMENTO CLASSIFICAÇÃO |  | 1 | Slump cônico e forma trapezoidal | 2 | Slump com faces paralelas |  | 3 | Slump c/ faces abauladas | 4 |  | Slump com desmoronamento |  | 5 |  | Slump de alta trabalhabili-dade c/ coesão | 6 | Slump de alta trabalhabili-dade s/ coesão | 7 | Slump de alta trabalhabili-dade c/ coesão | INSERIR A NUMERAÇÃO DE ACORDO COM O ABATIMENTO OBTIDO |  |  |  |  | Aditivo | 4.37 | 1 | Volume Teórico: |  |  | 989.0247
[25 empty] | Água | 195 | 1 | Ar Previsto: |  |  | 1.098%
[25 empty] | Areia 3 = % passante na # 4,8 mm: |  | 70% | Relação a/c |  |  | 0.5131579
[25 empty] | Areia 3 > Miúdo:Graúdo | 0 | 0 | % Aditivo |  |  | 1.15%
Aspecto (Marcar) ( ) Excesso argamassa ( ) Argamassa Ideal ( ) Pouca argamassa / Áspero ( ) Excelente ( ) Bom ( ) Regular ( ) Ruim
Observações: | [15 empty] | Classe | Abatimento A |  |  | Concreto Auto-Adensável
[16 empty] | S10 | 10 ≤ A < 50 |  |  | Classe |  | Espalhamento E
[16 empty] | S50 | 50 ≤ A <100 |  |  | SF1 |  | 550 ≤ E < 650
[16 empty] | S100 | 100 ≤ A < 160 |  |  | SF2 |  | 650 ≤ E < 750
[16 empty] | S160 | 160 ≤ A < 220 |  |  | SF3 |  | 750 ≤ E < 850
[16 empty] | S220 | A ≥ 220
[25 empty] | MASSA ESPECIFICA [kg/m³] |  |  |  |  | UMIDADE |  |  |  | ABSORÇÃO (%) |  | AR INCORPORADO
[25 empty] | peso da forma 10x20 cm | peso concreto + forma | massa especifica | Ar incorporado |  | material | umido | seco | umidade | material | absorção | Rendimento | Consumo aglomerante | Volume | Índice de ar
[25 empty] | 1 | 4.69 | 2.349127 | 4.592481 |  | Areia 1 | 0.5 | 0.5 | 0 | Areia 1 | 0% | 1.032298 | 387.4849 | 0.9848903 | 1.048135
[25 empty] | 0 | 0 | 0 | #DIV/0! |  | Areia 2 | 0.5 | 0.5 | 0 | Areia 2 | 0% | #DIV/0! | #DIV/0! | 0.9848903 | #DIV/0!
[25 empty] | 0 | 0 | 0 | #DIV/0! |  | Areia 3 | 0.5 | 0.5 | 0 | Areia 3 | 0% | #DIV/0! | #DIV/0! | 0.9848903 | #DIV/0!
[25 empty] | 0 | 0 | 0 | #DIV/0! |  | Misto | 0.5 | 0.5 | 0 | Misto | 0% | #DIV/0! | #DIV/0! | 0.9848903 | #DIV/0!
[25 empty] | 0 | 0 | 0 | #DIV/0! |  | Brita 0 | 0.5 | 0.5 | 0 | Brita 0 | 0% | #DIV/0! | #DIV/0! | 0.9848903 | #DIV/0!
[25 empty] | 0 | 0 | 0 | #DIV/0! |  | Brita 1/2 | 0.5 | 0.5 | 0 | Brita 1/2 | 0% | #DIV/0! | #DIV/0! | 0.9848903 | #DIV/0!
[25 empty] | 0 | 0 | 0 | #DIV/0! | [7 empty] | #DIV/0! | #DIV/0! | 0.9848903 | #DIV/0!
[25 empty] | 0 | 0 | 0 | #DIV/0! | [7 empty] | #DIV/0! | #DIV/0! | 0.9848903 | #DIV/0!
Traço Cliente
Traço MC
Note on B9: holger.schmidt: Para considerar a absorção dos agregados, entrar com umidade em valor negativo
Note on X15: holger.schmidt: Inserir o teor de água para cálculo automático dos demais MCCs
Note on I20: holger.schmidt: Inserir em valor positivo a água adicionada à do traço. Para água retida entrar com valor negativo.
Note on V20: holger.schmidt: Inserir em valor positivo a água adicionada à do traço. Para água retida entrar com valor negativo.
Note on Z20: holger.schmidt: Conforme ABNT NBR 12655, caracteriza-se o maior valor do par para a amostra. Inserir o maior valor na primeira coluna da idade
Note on AB20: holger.schmidt: Conforme ABNT NBR 12655, caracteriza-se o maior valor do par para a amostra. Inserir o maior valor na primeira coluna da idade

## CAA CAMILO AJUSTADO (2) (hidden)
DOSAGEM EXPERIMENTAL DE CONCRETO
CLIENTE: | [10 empty] | AMBIENTE: |  |  | SOL ( ) NUBLADO ( ) CHUVA ( ) |  |  |  | TEMPERATURA [°C]: |  |  | DATA:
ESTUDO: |  | Traço Padrão | [8 empty] | Abatimento (Slump) |  |  |  | 100 mm | Classe | s50 | TÉCNICO:
ESPECIFICAÇÕES DA DOSAGEM DO CONCRETO | [23 empty] | 662.707 | QUANTIDADE DOS FINOS
Rel a/c: |  | 0.45 | Areia 1 | Areia 2 | Areia 3 |  | Misto | Brita 0 | Brita 1/2 |  | Aditivo 1 [%]: |  | 0.8% |  | Adição [%]: |  |  | 0% | Betonada [L]: |  |  | 1000 |  | 322.293 | Cimento | Adição | Areia 1 | Areia 2 | Areia 3 | Misto | Brita 0 | Brita 1/2
Rel a/ag: |  | 0.45 | 68.5% | 31.5% | 0% |  | 0% | 84% | 16% |  | Aditivo 2 [%]: |  | 0% |  | Teor de argamassa [%]: |  |  | 56.25% | Teor água [%]: |  |  | 8.018% |  | 805 | 100% | 100% | 2% | 0% | 0% | 0% | 3% | 0% | Material fino
Umidade [%]: |  |  | 0% | 0% | 0% |  | 0% | 0% | 0% |  | Aditivo 3 [%]: |  | 0% |  | Teor de ar incorporado [%]: |  |  | 1.5% | Massa Específica: |  |  | 2428.2 |  | 352.1875 | 400 | 0 | 11.7 | 0 | 0 | 0 | 24.84 | 0
Material | Cimento |  |  | Adição |  | Areia 1 |  | Areia 2 |  | Areia 3 |  | Misto |  | Brita 0 |  | Brita 1/2 |  | Água | Aditivo 1 | Aditivo 2 |  | Aditivo 3 | Fibra | [8 empty] | 436.54 | FINOS no MCC [kg/m³]
Fornecedor | CP V ARI |  |  |  |  | Min. Do Vale |  | Embu | [5 empty] | Embu |  | Quibrita |  | Rede | Tecnosil
Observações | Intercement |  |  |  |  | Natural fina |  | Areia de Brita | [5 empty] | Pedrisco |  | Brita 1/2 |  | Poço | 4005
Densidade [t/m³] | 3.06 |  |  | 1 |  | 2.65 |  | 2.8 |  | 2.6 |  | 2.6 |  | 2.8 |  | 2.63 |  | 1 | 1.09 | 0 |  | 0 | 0 |  | RELAÇÃO ENTRE OS M.C.C's
M.C.C. [kg/m³] | 400 |  |  | 0 |  | 585 |  | 284 |  | 0 |  | 0 |  | 828 |  | 148 |  | 180 | 3.2 | 0 |  | 0 |  |  | 35.78783 | % agregado miudo / concreto |  |  | 47.10027 | % agregado miudo / agregados
Betonada | 400 |  |  | 0 |  | 585 |  | 284 |  | 0 |  | 0 |  | 828 |  | 148 |  | 180 | 3200 | 0 |  | 0 | 0 |  | 40.19438 | % agregado graudo / concreto |  |  | 52.89973 | % agregado graudo / agregados
Betonada Corrigida | 400 |  |  | 0 |  | 585 |  | 284 |  | 0 |  | 0 |  | 828 |  | 148 |  | 180 | 2935.78 | - |  | - | 0 |  | 75.98221 | % agregados totais / concreto |  |  | 16.47311 | % aglomerante / concreto
RESULTADOS OBTIDOS | [24 empty] | 9.7.1 CAA BASALTO CAMILO T-574
AMOSTRA / Dosagem Aditivo [%] |  | Exp. (n°) | Moldagem (horário) | Temp. concreto [°C] | Ar incorp. [%] |  | Água inicial [mL] | Abatim. Inicial [mm] | Abatim. ___ min. [mm] |  | Abatim. ___ min. [mm] |  | Abatim. ___ min. [mm] |  | Abatim. ___ min. [mm] | Água retorno [mL] | Água betonada [mL] | Água do traço corrigida | a/c corrigida | Resist. 3 DIAS 20/07/15 |  | Resist. 7 DIAS 24/07/15 | Resist. 28DIAS 14/08/15 |  | Material | M.C.C. (kg/m³) | Massa Específica | Relação entre os Agregados
|  | 28 | 13:05 |  |  |  |  | 140 | [8 empty] | 0 | 180 | 0.45 | 25.3 |  | 29.9 |  |  | Cimento | 380 | 3.06 | Agregado Miúdo
[17 empty] | 0 | 180 | 0.45 | [5 empty] | Adição | 0 | 1 | Areia 1 | Areia 2 | Areia 3
[17 empty] | 0 | 180 | 0.45 | [5 empty] | Areia 1 | 760 | 2.65 | 85.5% | 14.5% | 0%
[17 empty] | 0 | 180 | 0.45 | [5 empty] | Areia 2 | 136 | 2.8 | Agregado Graúdo
[17 empty] | 0 | 180 | 0.45 | [5 empty] | Areia 3 | 0 | 2.6 | Areia 3 | Brita 0 | Brita 1 | Aditivo
[17 empty] | 0 | 180 | 0.45 | [5 empty] | Brita 0 | 917 | 2.8 | 0% | 98.9% | 0% | 1.1%
[17 empty] | 0 | 180 | 0.45 | [5 empty] | Brita 1 | 0 | 2.63 | Teor de Argamassa (vol): |  |  | 58.12%
ABATIMENTO CLASSIFICAÇÃO |  | 1 | Slump cônico e forma trapezoidal | 2 | Slump com faces paralelas |  | 3 | Slump c/ faces abauladas | 4 |  | Slump com desmoronamento |  | 5 |  | Slump de alta trabalhabili-dade c/ coesão | 6 | Slump de alta trabalhabili-dade s/ coesão | 7 | Slump de alta trabalhabili-dade c/ coesão | INSERIR A NUMERAÇÃO DE ACORDO COM O ABATIMENTO OBTIDO |  |  |  |  | Aditivo | 3.6 | 1 | Volume Teórico: |  |  | 980.6469
[25 empty] | Água | 190 | 1 | Ar Previsto: |  |  | 1.935%
[25 empty] | Areia 3 = % passante na # 4,8 mm: |  | 70% | Relação a/c |  |  | 0.5
[25 empty] | Areia 3 > Miúdo:Graúdo | 0 | 0 | % Aditivo |  |  | 0.9474%
Aspecto (Marcar) ( ) Excesso argamassa ( ) Argamassa Ideal ( ) Pouca argamassa / Áspero ( ) Excelente ( ) Bom ( ) Regular ( ) Ruim
Observações: | [15 empty] | Classe | Abatimento A |  |  | Concreto Auto-Adensável
[16 empty] | S10 | 10 ≤ A < 50 |  |  | Classe |  | Espalhamento E
[16 empty] | S50 | 50 ≤ A <100 |  |  | SF1 |  | 550 ≤ E < 650
[16 empty] | S100 | 100 ≤ A < 160 |  |  | SF2 |  | 650 ≤ E < 750
[16 empty] | S160 | 160 ≤ A < 220 |  |  | SF3 |  | 750 ≤ E < 850
[16 empty] | S220 | A ≥ 220
[25 empty] | MASSA ESPECIFICA [kg/m³] |  |  |  |  | UMIDADE |  |  |  | ABSORÇÃO (%) |  | AR INCORPORADO
[25 empty] | peso da forma 10x20 cm | peso concreto + forma | massa especifica | Ar incorporado |  | material | umido | seco | umidade | material | absorção | Rendimento | Consumo aglomerante | Volume | Índice de ar
[25 empty] | 1 | 4.69 | 2.349127 | 4.592481 |  | Areia 1 | 0.5 | 0.5 | 0 | Areia 1 | 0% | 1.032298 | 387.4849 | 0.9848903 | 1.048135
[25 empty] | 0 | 0 | 0 | #DIV/0! |  | Areia 2 | 0.5 | 0.5 | 0 | Areia 2 | 0% | #DIV/0! | #DIV/0! | 0.9848903 | #DIV/0!
[25 empty] | 0 | 0 | 0 | #DIV/0! |  | Areia 3 | 0.5 | 0.5 | 0 | Areia 3 | 0% | #DIV/0! | #DIV/0! | 0.9848903 | #DIV/0!
[25 empty] | 0 | 0 | 0 | #DIV/0! |  | Misto | 0.5 | 0.5 | 0 | Misto | 0% | #DIV/0! | #DIV/0! | 0.9848903 | #DIV/0!
[25 empty] | 0 | 0 | 0 | #DIV/0! |  | Brita 0 | 0.5 | 0.5 | 0 | Brita 0 | 0% | #DIV/0! | #DIV/0! | 0.9848903 | #DIV/0!
[25 empty] | 0 | 0 | 0 | #DIV/0! |  | Brita 1/2 | 0.5 | 0.5 | 0 | Brita 1/2 | 0% | #DIV/0! | #DIV/0! | 0.9848903 | #DIV/0!
[25 empty] | 0 | 0 | 0 | #DIV/0! | [7 empty] | #DIV/0! | #DIV/0! | 0.9848903 | #DIV/0!
[25 empty] | 0 | 0 | 0 | #DIV/0! | [7 empty] | #DIV/0! | #DIV/0! | 0.9848903 | #DIV/0!
Traço Cliente
Traço MC
Note on B9: holger.schmidt: Para considerar a absorção dos agregados, entrar com umidade em valor negativo
Note on X15: holger.schmidt: Inserir o teor de água para cálculo automático dos demais MCCs
Note on I20: holger.schmidt: Inserir em valor positivo a água adicionada à do traço. Para água retida entrar com valor negativo.
Note on V20: holger.schmidt: Inserir em valor positivo a água adicionada à do traço. Para água retida entrar com valor negativo.
Note on Z20: holger.schmidt: Conforme ABNT NBR 12655, caracteriza-se o maior valor do par para a amostra. Inserir o maior valor na primeira coluna da idade
Note on AB20: holger.schmidt: Conforme ABNT NBR 12655, caracteriza-se o maior valor do par para a amostra. Inserir o maior valor na primeira coluna da idade

## VALE REF. 2 (hidden)
DOSAGEM EXPERIMENTAL DE CONCRETO
CLIENTE: | [10 empty] | AMBIENTE: |  |  | SOL ( ) NUBLADO ( ) CHUVA ( ) |  |  |  | TEMPERATURA [°C]: |  |  | DATA:
ESTUDO: |  | Traço Padrão | [8 empty] | Abatimento (Slump) |  |  |  | 100 mm | Classe | s50 | TÉCNICO:
ESPECIFICAÇÕES DA DOSAGEM DO CONCRETO | [23 empty] | 662.9634 | QUANTIDADE DOS FINOS
Rel a/c: |  | 0.45 | Areia 1 | Areia 2 | Areia 3 |  | Misto | Brita 0 | Brita 1/2 |  | Aditivo 1 [%]: |  | 0.8% |  | Adição [%]: |  |  | 0% | Betonada [L]: |  |  | 1000 |  | 322.0366 | Cimento | Adição | Areia 1 | Areia 2 | Areia 3 | Misto | Brita 0 | Brita 1/2
Rel a/ag: |  | 0.45 | 68.5% | 31.5% | 0% |  | 0% | 84% | 16% |  | Aditivo 2 [%]: |  | 0% |  | Teor de argamassa [%]: |  |  | 56.25% | Teor água [%]: |  |  | 8.137% |  | 805 | 100% | 100% | 2% | 0% | 0% | 0% | 3% | 0% | Material fino
Umidade [%]: |  |  | 0% | 0% | 0% |  | 0% | 0% | 0% |  | Aditivo 3 [%]: |  | 0% |  | Teor de ar incorporado [%]: |  |  | 1.5% | Massa Específica: |  |  | 2395.2 |  | 352.1875 | 400 | 0 | 11.6 | 0 | 0 | 0 | 24.24 | 0
Material | Cimento |  |  | Adição |  | Areia 1 |  | Areia 2 |  | Areia 3 |  | Misto |  | Brita 0 |  | Brita 1/2 |  | Água | Aditivo 1 | Aditivo 2 |  | Aditivo 3 | Fibra | [8 empty] | 435.84 | FINOS no MCC [kg/m³]
Fornecedor | CP V ARI |  |  |  |  | Min. Do Vale |  | Embu | [5 empty] | Embu |  | Quibrita |  | Rede | Tecnosil
Observações | Intercement |  |  |  |  | Natural fina |  | Areia de Brita | [5 empty] | Pedrisco |  | Brita 1/2 |  | Poço | 4005
Densidade [t/m³] | 3.06 |  |  | 2.2 |  | 2.63 |  | 2.72 |  | 2.64 |  | 2.64 |  | 2.73 |  | 2.63 |  | 1 | 1.09 | 0 |  | 0 | 0 |  | RELAÇÃO ENTRE OS M.C.C's
M.C.C. [kg/m³] | 400 |  |  | 0 |  | 580 |  | 276 |  | 0 |  | 0 |  | 808 |  | 148 |  | 180 | 3.2 | 0 |  | 0 |  |  | 35.73814 | % agregado miudo / concreto |  |  | 47.24062 | % agregado miudo / agregados
Betonada | 400 |  |  | 0 |  | 580 |  | 276 |  | 0 |  | 0 |  | 808 |  | 148 |  | 180 | 3200 | 0 |  | 0 | 0 |  | 39.91316 | % agregado graudo / concreto |  |  | 52.75938 | % agregado graudo / agregados
Betonada Corrigida | 400 |  |  | 0 |  | 580 |  | 276 |  | 0 |  | 0 |  | 808 |  | 148 |  | 180 | 2935.78 | - |  | - | 0 |  | 75.6513 | % agregados totais / concreto |  |  | 16.70007 | % aglomerante / concreto |  |  | fc\
RESULTADOS OBTIDOS | [24 empty] | Traço Padrão T01 - refência#01
AMOSTRA / Dosagem Aditivo [%] |  | Exp. (n°) | Moldagem (horário) | Temp. concreto [°C] | Ar incorp. [%] |  | Água inicial [mL] | Abatim. Inicial [mm] | Abatim. ___ min. [mm] |  | Abatim. ___ min. [mm] |  | Abatim. ___ min. [mm] |  | Abatim. ___ min. [mm] | Água retorno [mL] | Água betonada [mL] | Água do traço corrigida | a/c corrigida | Resist. 3 DIAS 20/07/15 |  | Resist. 7 DIAS 24/07/15 | Resist. 28DIAS 14/08/15 |  | Material | M.C.C. (kg/m³) | Massa Específica | Relação entre os Agregados
|  | 28 | 13:05 |  |  |  |  | 140 | [8 empty] | 0 | 180 | 0.45 | 25.3 |  | 29.9 |  |  | Cimento | 320 | 3.06 | Agregado Miúdo
[17 empty] | 0 | 180 | 0.45 | [5 empty] | Adição | 0 | 2.2 | Areia 1 | Areia 2 | Areia 3
[17 empty] | 0 | 180 | 0.45 | [5 empty] | Areia 1 | 800 | 2.63 | 76.8% | 23.2% | 0%
[17 empty] | 0 | 180 | 0.45 | [5 empty] | Areia 2 | 250 | 2.72 | Agregado Graúdo
[17 empty] | 0 | 180 | 0.45 | [5 empty] | Areia 3 | 0 | 2.64 | Areia 3 | Brita 0 | Brita 1 | Aditivo
[17 empty] | 0 | 180 | 0.45 | [5 empty] | Brita 0 | 830 | 2.73 | 0% | 99.1% | 0% | 0.9%
[17 empty] | 0 | 180 | 0.45 | [5 empty] | Brita 1 | 0 | 2.63 | Teor de Argamassa (vol): |  |  | 62%
ABATIMENTO CLASSIFICAÇÃO |  | 1 | Slump cônico e forma trapezoidal | 2 | Slump com faces paralelas |  | 3 | Slump c/ faces abauladas | 4 |  | Slump com desmoronamento |  | 5 |  | Slump de alta trabalhabili-dade c/ coesão | 6 | Slump de alta trabalhabili-dade s/ coesão | 7 | Slump de alta trabalhabili-dade c/ coesão | INSERIR A NUMERAÇÃO DE ACORDO COM O ABATIMENTO OBTIDO |  |  |  |  | Aditivo | 3 | 1.08 | Volume Teórico: |  |  | 987.4765
[25 empty] | Água | 180 | 1 | Ar Previsto: |  |  | 1.252%
[25 empty] | Areia 3 = % passante na # 4,8 mm: |  | 70% | Relação a/c |  |  | 0.5625
[25 empty] | Areia 3 > Miúdo:Graúdo | 0 | 0 | % Aditivo |  |  | 0.9375%
Aspecto (Marcar) ( ) Excesso argamassa ( ) Argamassa Ideal ( ) Pouca argamassa / Áspero ( ) Excelente ( ) Bom ( ) Regular ( ) Ruim
Observações: | [15 empty] | Classe | Abatimento A |  |  | Concreto Auto-Adensável
[16 empty] | S10 | 10 ≤ A < 50 |  |  | Classe |  | Espalhamento E
[16 empty] | S50 | 50 ≤ A <100 |  |  | SF1 |  | 550 ≤ E < 650
[16 empty] | S100 | 100 ≤ A < 160 |  |  | SF2 |  | 650 ≤ E < 750
[16 empty] | S160 | 160 ≤ A < 220 |  |  | SF3 |  | 750 ≤ E < 850
[16 empty] | S220 | A ≥ 220
[25 empty] | MASSA ESPECIFICA [kg/m³] |  |  |  |  | UMIDADE |  |  |  | ABSORÇÃO (%) |  | AR INCORPORADO
[25 empty] | peso da forma 10x20 cm | peso concreto + forma | massa especifica | Ar incorporado |  | material | umido | seco | umidade | material | absorção | Rendimento | Consumo aglomerante | Volume | Índice de ar
[25 empty] | 1 | 4.69 | 2.349127 | 3.268773 |  | Areia 1 | 0.5 | 0.5 | 0 | Areia 1 | 0% | 1.018251 | 392.8306 | 0.9849663 | 1.033792
[25 empty] | 0 | 0 | 0 | #DIV/0! |  | Areia 2 | 0.5 | 0.5 | 0 | Areia 2 | 0% | #DIV/0! | #DIV/0! | 0.9849663 | #DIV/0!
[25 empty] | 0 | 0 | 0 | #DIV/0! |  | Areia 3 | 0.5 | 0.5 | 0 | Areia 3 | 0% | #DIV/0! | #DIV/0! | 0.9849663 | #DIV/0!
[25 empty] | 0 | 0 | 0 | #DIV/0! |  | Misto | 0.5 | 0.5 | 0 | Misto | 0% | #DIV/0! | #DIV/0! | 0.9849663 | #DIV/0!
[25 empty] | 0 | 0 | 0 | #DIV/0! |  | Brita 0 | 0.5 | 0.5 | 0 | Brita 0 | 0% | #DIV/0! | #DIV/0! | 0.9849663 | #DIV/0!
[25 empty] | 0 | 0 | 0 | #DIV/0! |  | Brita 1/2 | 0.5 | 0.5 | 0 | Brita 1/2 | 0% | #DIV/0! | #DIV/0! | 0.9849663 | #DIV/0!
[25 empty] | 0 | 0 | 0 | #DIV/0! | [7 empty] | #DIV/0! | #DIV/0! | 0.9849663 | #DIV/0!
[25 empty] | 0 | 0 | 0 | #DIV/0! | [7 empty] | #DIV/0! | #DIV/0! | 0.9849663 | #DIV/0!
Traço Cliente
Traço MC
Note on B9: holger.schmidt: Para considerar a absorção dos agregados, entrar com umidade em valor negativo
Note on X15: holger.schmidt: Inserir o teor de água para cálculo automático dos demais MCCs
Note on I20: holger.schmidt: Inserir em valor positivo a água adicionada à do traço. Para água retida entrar com valor negativo.
Note on V20: holger.schmidt: Inserir em valor positivo a água adicionada à do traço. Para água retida entrar com valor negativo.
Note on Z20: holger.schmidt: Conforme ABNT NBR 12655, caracteriza-se o maior valor do par para a amostra. Inserir o maior valor na primeira coluna da idade
Note on AB20: holger.schmidt: Conforme ABNT NBR 12655, caracteriza-se o maior valor do par para a amostra. Inserir o maior valor na primeira coluna da idade

## Flavio - Vale - padrão (hidden)
DOSAGEM EXPERIMENTAL DE CONCRETO
CLIENTE: | [10 empty] | AMBIENTE: |  |  | SOL ( x ) NUBLADO ( ) CHUVA ( ) |  |  |  | TEMPERATURA [°C]: |  |  | DATA:
ESTUDO: |  | Traço Padrão | [8 empty] | Abatimento (Slump) |  |  |  | 100 mm | Classe | s50 | TÉCNICO DA MC:
ESPECIFICAÇÕES DA DOSAGEM DO CONCRETO | [23 empty] | 630.0539 | QUANTIDADE DOS FINOS
Rel a/c: |  | 0.6 | Areia 1 | Areia 2 | Areia 3 |  | Misto | Brita 0 | Brita 1 |  | Aditivo 1 [%]: |  | 0.8% |  | Adição [%]: |  |  | 0% | Betonada [L]: |  |  |  | 1000 | 354.9461 | Cimento | Adição | Areia 1 | Areia 2 | Areia 3 | Misto | Brita 0 | Brita 1/2
Rel a/ag: |  | 0.6 | 80% | 20% | 0% |  | 0% | 99.4% | 0% |  | Aditivo 2 [%]: |  | 0% |  | Teor de argamassa [%]: |  |  | 56% | Teor água [%]: |  |  | 8.178% |  | 805 | 100% | 100% | 2% | 0% | 0% | 0% | 3% | 0% | Material fino
Umidade [%]: |  |  | 0% | 0% | 0% |  | 0% | 0% | 0% |  | Aditivo 3 [%]: |  | 0% |  | Teor de ar incorporado [%]: |  |  | 1.5% | Massa Específica: |  |  | 2383.4 |  | 354.2 | 300 | 0 | 14.94 | 0 | 0 | 0 | 28.83 | 0
Material | Cimento |  |  | Adição |  | Areia 1 |  | Areia 2 |  | Areia 3 |  | Misto |  | Brita 0 |  | Brita 1/2 |  | Água | Aditivo 1 | Aditivo 2 |  | Aditivo 3 | Fibra | [8 empty] | 343.77 | FINOS no MCC [kg/m³]
Fornecedor | CP V ARI
Observações | Nacional |  |  |  |  | Natural fina |  | Areia de Brita | [5 empty] | Pedrisco |  | Brita 1/2
Densidade [t/m³] | 3.06 |  |  | 2.2 |  | 2.63 |  | 2.72 |  | 2.64 |  | 2.64 |  | 2.73 |  | 2.63 |  | 1 | 1.09 | 1.01 |  | 1.06 | 0 |  | RELAÇÃO ENTRE OS M.C.C's
M.C.C. [kg/m³] | 300 |  |  | 0 |  | 747 |  | 193 |  | 0 |  | 0 |  | 961 |  | 0 |  | 180 | 2.4 | 0 |  | 0 |  |  | 39.43946 | % agregado miudo / concreto |  |  | 49.44766 | % agregado miudo / agregados
Betonada | 300 |  |  | 0 |  | 747 |  | 193 |  | 0 |  | 0 |  | 961 |  | 0 |  | 180 | 2400 | 0 |  | 0 | 0 |  | 40.32055 | % agregado graudo / concreto |  |  | 50.55234 | % agregado graudo / agregados
Betonada Corrigida | 300 |  |  | 0 |  | 747 |  | 193 |  | 0 |  | 0 |  | 961 |  | 0 |  | 180 | 2201.835 | 0 |  | 0 | 0 |  | 79.76001 | % agregados totais / concreto |  |  | 12.58706 | % aglomerante / concreto
RESULTADOS OBTIDOS | [24 empty] | VALIDAÇÃO TRAÇO VALE LAJES REF#1
AMOSTRA / Dosagem Aditivo [%] |  | Exp. (n°) | Moldagem (horário) | Temp. concreto [°C] | Ar incorp. [%] |  | Água inicial [mL] | Abatim. Inicial [mm] | Abatim. ___ min. [mm] |  | Abatim. ___ min. [mm] |  | Abatim. ___ min. [mm] |  | Abatim. ___ min. [mm] | Água retorno [mL] | Água betonada [mL] | Água do traço corrigida | a/c corrigida | Resist. 3 DIAS 20/07/15 |  | Resist. 7 DIAS 24/07/15 | Resist. 28DIAS 14/08/15 |  | Material | M.C.C. (kg/m³) | Massa Específica | Relação entre os Agregados
|  | 28 | 13:05 |  |  |  |  | 140 | [8 empty] | 0 | 180 | 0.6 | 25.3 |  | 29.9 |  |  | Cimento | 300 | 3.06 | Agregado Miúdo
[17 empty] | 0 | 180 | 0.6 | [5 empty] | Adição | 0 | 2.2 | Areia 1 | Areia 2 | Areia 3
[17 empty] | 0 | 180 | 0.6 | [5 empty] | Areia 1 | 742 | 2.63 | 80% | 20% | 0%
[17 empty] | 0 | 180 | 0.6 | [5 empty] | Areia 2 | 192 | 2.72 | Agregado Graúdo
[17 empty] | 0 | 180 | 0.6 | [5 empty] | Areia 3 | 0 | 2.64 | Areia 3 | Brita 0 | Brita 1 | Aditivo
[17 empty] | 0 | 180 | 0.6 | [5 empty] | Brita 0 | 967 | 2.73 | 0% | 99.4% | 0% | 0.6%
[17 empty] | 0 | 180 | 0.6 | [5 empty] | Brita 1 | 0 | 2.63 | Teor de Argamassa (vol): |  |  | 55.84%
ABATIMENTO CLASSIFICAÇÃO |  | 1 | Slump cônico e forma trapezoidal | 2 | Slump com faces paralelas |  | 3 | Slump c/ faces abauladas | 4 |  | Slump com desmoronamento |  | 5 |  | Slump de alta trabalhabili-dade c/ coesão | 6 | Slump de alta trabalhabili-dade s/ coesão | 7 | Slump de alta trabalhabili-dade c/ coesão | INSERIR A NUMERAÇÃO DE ACORDO COM O ABATIMENTO OBTIDO |  |  |  |  | Aditivo | 2.4 | 1.08 | Volume Teórico: |  |  | 987.1914
[25 empty] | Água | 180 | 1 | Ar Previsto: |  |  | 1.281%
[25 empty] | Areia 3 = % passante na # 4,8 mm: |  | 70% | Relação a/c |  |  | 0.6
[25 empty] | Areia 3 > Miúdo:Graúdo | 0 | 0 | Adição - % cimento |  |  | 0%
Aspecto (Marcar) ( ) Excesso argamassa ( ) Argamassa Ideal ( ) Pouca argamassa / Áspero ( ) Excelente ( ) Bom ( ) Regular ( ) Ruim
Observações: | [15 empty] | Classe | Abatimento A |  |  | Concreto Auto-Adensável
[16 empty] | S10 | 10 ≤ A < 50 |  |  | Classe |  | Espalhamento E
[16 empty] | S50 | 50 ≤ A <100 |  |  | SF1 |  | 550 ≤ E < 650
[16 empty] | S100 | 100 ≤ A < 160 |  |  | SF2 |  | 650 ≤ E < 750
[16 empty] | S160 | 160 ≤ A < 220 |  |  | SF3 |  | 750 ≤ E < 850
[16 empty] | S220 | A ≥ 220
[25 empty] | MASSA ESPECIFICA [kg/m³] |  |  |  |  | UMIDADE |  |  |  | ABSORÇÃO (%) |  | AR INCORPORADO
[25 empty] | peso da forma 10x20 cm | peso concreto + forma | massa especifica | Ar incorporado |  | material | umido | seco | umidade | material | absorção | Rendimento | Consumo aglomerante | Volume | Índice de ar
[25 empty] | 1 | 4.69 | 2.349127 | 2.814598 |  | Areia 1 | 0.5 | 0.5 | 0 | Areia 1 | 0% | 1.013568 | 295.9841 | 0.9850402 | 1.028961
[25 empty] | 0 | 0 | 0 | #DIV/0! |  | Areia 2 | 0.5 | 0.5 | 0 | Areia 2 | 0% | #DIV/0! | #DIV/0! | 0.9850402 | #DIV/0!
[25 empty] | 0 | 0 | 0 | #DIV/0! |  | Areia 3 | 0.5 | 0.5 | 0 | Areia 3 | 0% | #DIV/0! | #DIV/0! | 0.9850402 | #DIV/0!
[25 empty] | 0 | 0 | 0 | #DIV/0! |  | Misto | 0.5 | 0.5 | 0 | Misto | 0% | #DIV/0! | #DIV/0! | 0.9850402 | #DIV/0!
[25 empty] | 0 | 0 | 0 | #DIV/0! |  | Brita 0 | 0.5 | 0.5 | 0 | Brita 0 | 0% | #DIV/0! | #DIV/0! | 0.9850402 | #DIV/0!
[25 empty] | 0 | 0 | 0 | #DIV/0! |  | Brita 1/2 | 0.5 | 0.5 | 0 | Brita 1/2 | 0% | #DIV/0! | #DIV/0! | 0.9850402 | #DIV/0!
[25 empty] | 0 | 0 | 0 | #DIV/0! | [7 empty] | #DIV/0! | #DIV/0! | 0.9850402 | #DIV/0!
[25 empty] | 0 | 0 | 0 | #DIV/0! | [7 empty] | #DIV/0! | #DIV/0! | 0.9850402 | #DIV/0!
Traço Cliente
Traço MC
Note on B9: holger.schmidt: Para considerar a absorção dos agregados, entrar com umidade em valor negativo
Note on X15: holger.schmidt: Inserir o teor de água para cálculo automático dos demais MCCs
Note on I20: holger.schmidt: Inserir em valor positivo a água adicionada à do traço. Para água retida entrar com valor negativo.
Note on V20: holger.schmidt: Inserir em valor positivo a água adicionada à do traço. Para água retida entrar com valor negativo.
Note on Z20: holger.schmidt: Conforme ABNT NBR 12655, caracteriza-se o maior valor do par para a amostra. Inserir o maior valor na primeira coluna da idade
Note on AB20: holger.schmidt: Conforme ABNT NBR 12655, caracteriza-se o maior valor do par para a amostra. Inserir o maior valor na primeira coluna da idade

## UNATUBOS (hidden)
DOSAGEM EXPERIMENTAL DE CONCRETO
CLIENTE: | [10 empty] | AMBIENTE: |  |  | SOL ( ) NUBLADO ( ) CHUVA ( ) |  |  |  | TEMPERATURA [°C]: |  |  | DATA:
ESTUDO: |  | Traço Padrão | [8 empty] | Abatimento (Slump) |  |  |  | 100 mm | Classe | s50 | TÉCNICO:
ESPECIFICAÇÕES DA DOSAGEM DO CONCRETO | [23 empty] | 663.2261 | QUANTIDADE DOS FINOS
Rel a/c: |  | 0.45 | Areia 1 | Areia 2 | Areia 3 |  | Misto | Brita 0 | Brita 1/2 |  | Aditivo 1 [%]: |  | 0.8% |  | Adição [%]: |  |  | 0% | Betonada [L]: |  |  | 1000 |  | 321.7739 | Cimento | Adição | Areia 1 | Areia 2 | Areia 3 | Misto | Brita 0 | Brita 1/2
Rel a/ag: |  | 0.45 | 68.5% | 31.5% | 0% |  | 0% | 84% | 16% |  | Aditivo 2 [%]: |  | 0% |  | Teor de argamassa [%]: |  |  | 56.25% | Teor água [%]: |  |  | 8.079% |  | 805 | 100% | 100% | 2% | 0% | 0% | 0% | 3% | 0% | Material fino
Umidade [%]: |  |  | 0% | 0% | 0% |  | 0% | 0% | 0% |  | Aditivo 3 [%]: |  | 0% |  | Teor de ar incorporado [%]: |  |  | 1.5% | Massa Específica: |  |  | 2411.2 |  | 352.1875 | 400 | 0 | 11.6 | 0 | 0 | 0 | 24.33 | 0
Material | Cimento |  |  | Adição |  | Areia 1 |  | Areia 2 |  | Areia 3 |  | Misto |  | Brita 0 |  | Brita 1/2 |  | Água | Aditivo 1 | Aditivo 2 |  | Aditivo 3 | Fibra | [8 empty] | 435.93 | FINOS no MCC [kg/m³]
Fornecedor | CP V ARI |  |  |  |  | Min. Do Vale |  | Embu | [5 empty] | Embu |  | Quibrita |  | Rede | Tecnosil
Observações | Intercement |  |  |  |  | Natural fina |  | Areia de Brita | [5 empty] | Pedrisco |  | Brita 1/2 |  | Poço | 4005
Densidade [t/m³] | 3.06 |  |  | 1 |  | 2.63 |  | 2.77 |  | 2.64 |  | 2.64 |  | 2.74 |  | 2.76 |  | 1 | 1.09 | 0 |  | 0 | 0 |  | RELAÇÃO ENTRE OS M.C.C's
M.C.C. [kg/m³] | 400 |  |  | 0 |  | 580 |  | 281 |  | 0 |  | 0 |  | 811 |  | 156 |  | 180 | 3.2 | 0 |  | 0 |  |  | 35.70836 | % agregado miudo / concreto |  |  | 47.10066 | % agregado miudo / agregados
Betonada | 400 |  |  | 0 |  | 580 |  | 281 |  | 0 |  | 0 |  | 811 |  | 156 |  | 180 | 3200 | 0 |  | 0 | 0 |  | 40.10451 | % agregado graudo / concreto |  |  | 52.89934 | % agregado graudo / agregados
Betonada Corrigida | 400 |  |  | 0 |  | 580 |  | 281 |  | 0 |  | 0 |  | 811 |  | 156 |  | 180 | 2935.78 | - |  | - | 0 |  | 75.81287 | % agregados totais / concreto |  |  | 16.58925 | % aglomerante / concreto |  |  | fc\
RESULTADOS OBTIDOS | [24 empty] | Traço Padrão T01 - refência#01
AMOSTRA / Dosagem Aditivo [%] |  | Exp. (n°) | Moldagem (horário) | Temp. concreto [°C] | Ar incorp. [%] |  | Água inicial [mL] | Abatim. Inicial [mm] | Abatim. ___ min. [mm] |  | Abatim. ___ min. [mm] |  | Abatim. ___ min. [mm] |  | Abatim. ___ min. [mm] | Água retorno [mL] | Água betonada [mL] | Água do traço corrigida | a/c corrigida | Resist. 3 DIAS 20/07/15 |  | Resist. 7 DIAS 24/07/15 | Resist. 28DIAS 14/08/15 |  | Material | M.C.C. (kg/m³) | Massa Específica | Relação entre os Agregados
|  | 28 | 13:05 |  |  |  |  | 140 | [8 empty] | 0 | 180 | 0.45 | 25.3 |  | 29.9 |  |  | Cimento | 320 | 3.06 | Agregado Miúdo
[17 empty] | 0 | 180 | 0.45 | [5 empty] | Adição | 0 | 1 | Areia 1 | Areia 2 | Areia 3
[17 empty] | 0 | 180 | 0.45 | [5 empty] | Areia 1 | 670 | 2.63 | 71.6% | 28.4% | 0%
[17 empty] | 0 | 180 | 0.45 | [5 empty] | Areia 2 | 280 | 2.77 | Agregado Graúdo
[17 empty] | 0 | 180 | 0.45 | [5 empty] | Areia 3 | 0 | 2.64 | Areia 3 | Brita 0 | Brita 1 | Aditivo
[17 empty] | 0 | 180 | 0.45 | [5 empty] | Brita 0 | 380 | 2.74 | 0% | 55.4% | 43.4% | 1.2%
[17 empty] | 0 | 180 | 0.45 | [5 empty] | Brita 1 | 300 | 2.76 | Teor de Argamassa (vol): |  |  | 64.77%
ABATIMENTO CLASSIFICAÇÃO |  | 1 | Slump cônico e forma trapezoidal | 2 | Slump com faces paralelas |  | 3 | Slump c/ faces abauladas | 4 |  | Slump com desmoronamento |  | 5 |  | Slump de alta trabalhabili-dade c/ coesão | 6 | Slump de alta trabalhabili-dade s/ coesão | 7 | Slump de alta trabalhabili-dade c/ coesão | INSERIR A NUMERAÇÃO DE ACORDO COM O ABATIMENTO OBTIDO |  |  |  |  | Aditivo | 3 | 1 | Volume Teórico: |  |  | 900.7928
[25 empty] | Água | 190 | 1 | Ar Previsto: |  |  | 9.921%
[25 empty] | Areia 3 = % passante na # 4,8 mm: |  | 70% | Relação a/c |  |  | 0.59375
[25 empty] | Areia 3 > Miúdo:Graúdo | 0 | 0 | % Aditivo |  |  | 0.9375%
Aspecto (Marcar) ( ) Excesso argamassa ( ) Argamassa Ideal ( ) Pouca argamassa / Áspero ( ) Excelente ( ) Bom ( ) Regular ( ) Ruim
Observações: | [15 empty] | Classe | Abatimento A |  |  | Concreto Auto-Adensável
[16 empty] | S10 | 10 ≤ A < 50 |  |  | Classe |  | Espalhamento E
[16 empty] | S50 | 50 ≤ A <100 |  |  | SF1 |  | 550 ≤ E < 650
[16 empty] | S100 | 100 ≤ A < 160 |  |  | SF2 |  | 650 ≤ E < 750
[16 empty] | S160 | 160 ≤ A < 220 |  |  | SF3 |  | 750 ≤ E < 850
[16 empty] | S220 | A ≥ 220
[25 empty] | MASSA ESPECIFICA [kg/m³] |  |  |  |  | UMIDADE |  |  |  | ABSORÇÃO (%) |  | AR INCORPORADO
[25 empty] | peso da forma 10x20 cm | peso concreto + forma | massa especifica | Ar incorporado |  | material | umido | seco | umidade | material | absorção | Rendimento | Consumo aglomerante | Volume | Índice de ar
[25 empty] | 1 | 4.69 | 2.349127 | 3.88847 |  | Areia 1 | 0.5 | 0.5 | 0 | Areia 1 | 0% | 1.025062 | 390.2204 | 0.9852025 | 1.040458
[25 empty] | 0 | 0 | 0 | #DIV/0! |  | Areia 2 | 0.5 | 0.5 | 0 | Areia 2 | 0% | #DIV/0! | #DIV/0! | 0.9852025 | #DIV/0!
[25 empty] | 0 | 0 | 0 | #DIV/0! |  | Areia 3 | 0.5 | 0.5 | 0 | Areia 3 | 0% | #DIV/0! | #DIV/0! | 0.9852025 | #DIV/0!
[25 empty] | 0 | 0 | 0 | #DIV/0! |  | Misto | 0.5 | 0.5 | 0 | Misto | 0% | #DIV/0! | #DIV/0! | 0.9852025 | #DIV/0!
[25 empty] | 0 | 0 | 0 | #DIV/0! |  | Brita 0 | 0.5 | 0.5 | 0 | Brita 0 | 0% | #DIV/0! | #DIV/0! | 0.9852025 | #DIV/0!
[25 empty] | 0 | 0 | 0 | #DIV/0! |  | Brita 1/2 | 0.5 | 0.5 | 0 | Brita 1/2 | 0% | #DIV/0! | #DIV/0! | 0.9852025 | #DIV/0!
[25 empty] | 0 | 0 | 0 | #DIV/0! | [7 empty] | #DIV/0! | #DIV/0! | 0.9852025 | #DIV/0!
[25 empty] | 0 | 0 | 0 | #DIV/0! | [7 empty] | #DIV/0! | #DIV/0! | 0.9852025 | #DIV/0!
Traço Cliente
Traço MC
Note on B9: holger.schmidt: Para considerar a absorção dos agregados, entrar com umidade em valor negativo
Note on X15: holger.schmidt: Inserir o teor de água para cálculo automático dos demais MCCs
Note on I20: holger.schmidt: Inserir em valor positivo a água adicionada à do traço. Para água retida entrar com valor negativo.
Note on V20: holger.schmidt: Inserir em valor positivo a água adicionada à do traço. Para água retida entrar com valor negativo.
Note on Z20: holger.schmidt: Conforme ABNT NBR 12655, caracteriza-se o maior valor do par para a amostra. Inserir o maior valor na primeira coluna da idade
Note on AB20: holger.schmidt: Conforme ABNT NBR 12655, caracteriza-se o maior valor do par para a amostra. Inserir o maior valor na primeira coluna da idade

## UNATUBOS-aduelas (hidden)
DOSAGEM EXPERIMENTAL DE CONCRETO
CLIENTE: | [10 empty] | AMBIENTE: |  |  | SOL ( ) NUBLADO ( ) CHUVA ( ) |  |  |  | TEMPERATURA [°C]: |  |  | DATA:
ESTUDO: |  | Traço Padrão | [8 empty] | Abatimento (Slump) |  |  |  | 100 mm | Classe | s50 | TÉCNICO:
ESPECIFICAÇÕES DA DOSAGEM DO CONCRETO | [23 empty] | 650.4125 | QUANTIDADE DOS FINOS
Rel a/c: |  | 0.55 | Areia 1 | Areia 2 | Areia 3 |  | Misto | Brita 0 | Brita 1/2 |  | Aditivo 1 [%]: |  | 0.8% |  | Adição [%]: |  |  | 0% | Betonada [L]: |  |  | 50 |  | 334.5875 | Cimento | Adição | Areia 1 | Areia 2 | Areia 3 | Misto | Brita 0 | Brita 1/2
Rel a/ag: |  | 0.5507246 | 100% | 0% | 0% |  | 0% | 80% | 20% |  | Aditivo 2 [%]: |  | 0% |  | Teor de argamassa [%]: |  |  | 56.25% | Teor água [%]: |  |  | 8.72% |  | 795 | 100% | 100% | 2% | 0% | 0% | 0% | 3% | 0% | Material fino
Umidade [%]: |  |  | 0% | 0% | 0% |  | 0% | 0% | 0% |  | Aditivo 3 [%]: |  | 0% |  | Teor de ar incorporado [%]: |  |  | 1.5% | Massa Específica: |  |  | 2371.76 |  | 347.8125 | 345 | 0 | 17.6 | 0 | 0 | 0 | 22.86 | 0
Material | Cimento |  |  | Adição |  | Areia 1 |  | Areia 2 |  | Areia 3 |  | Misto |  | Brita 0 |  | Brita 1/2 |  | Água | Aditivo 1 | Aditivo 2 |  | Aditivo 3 | Fibra | [8 empty] | 385.46 | FINOS no MCC [kg/m³]
Fornecedor | CP V ARI
Observações | Intercement |  |  |  |  | Natural fina |  | Areia de Brita | [5 empty] | Pedrisco |  | Brita 1/2 |  | Poço | 4005
Densidade [t/m³] | 3.06 |  |  | 1 |  | 2.63 |  | 2.77 |  | 2.64 |  | 2.64 |  | 2.74 |  | 2.76 |  | 1 | 1.09 | 0 |  | 0 | 0 |  | RELAÇÃO ENTRE OS M.C.C's
M.C.C. [kg/m³] | 345 |  |  | 0 |  | 880 |  | 0 |  | 0 |  | 0 |  | 762 |  | 192 |  | 190 | 2.76 | 0 |  | 0 |  |  | 37.10325 | % agregado miudo / concreto |  |  | 47.98255 | % agregado miudo / agregados
Betonada | 17.25 |  |  | 0 |  | 44 |  | 0 |  | 0 |  | 0 |  | 38.1 |  | 9.6 |  | 9.5 | 138 | 0 |  | 0 | 0 |  | 40.22329 | % agregado graudo / concreto |  |  | 52.01745 | % agregado graudo / agregados
Betonada Corrigida | 17.25 |  |  | 0 |  | 44 |  | 0 |  | 0 |  | 0 |  | 38.1 |  | 9.6 |  | 9.5 | 126.6055 | - |  | - | 0 |  | 77.32654 | % agregados totais / concreto |  |  | 14.54616 | % aglomerante / concreto |  |  | fc\
RESULTADOS OBTIDOS | [24 empty] | Aduelas
AMOSTRA / Dosagem Aditivo [%] |  | Exp. (n°) | Moldagem (horário) | Temp. concreto [°C] | Ar incorp. [%] |  | Água inicial [mL] | Abatim. Inicial [mm] | Abatim. ___ min. [mm] |  | Abatim. ___ min. [mm] |  | Abatim. ___ min. [mm] |  | Abatim. ___ min. [mm] | Água retorno [mL] | Água betonada [mL] | Água do traço corrigida | a/c corrigida | Resist. 3 DIAS 20/07/15 |  | Resist. 7 DIAS 24/07/15 | Resist. 28DIAS 14/08/15 |  | Material | M.C.C. (kg/m³) | Massa Específica | Relação entre os Agregados
|  | 28 | 13:05 |  |  |  |  | 140 | [8 empty] | 0 | 190 | 0.5507246 | 25.3 |  | 29.9 |  |  | Cimento | 320 | 3.06 | Agregado Miúdo
[17 empty] | 0 | 190 | 0.5507246 | [5 empty] | Adição | 0 | 1 | Areia 1 | Areia 2 | Areia 3
[17 empty] | 0 | 190 | 0.5507246 | [5 empty] | Areia 1 | 870 | 2.63 | 100% | 0% | 0%
[17 empty] | 0 | 190 | 0.5507246 | [5 empty] | Areia 2 | 0 | 2.77 | Agregado Graúdo
[17 empty] | 0 | 190 | 0.5507246 | [5 empty] | Areia 3 | 0 | 2.64 | Areia 3 | Brita 0 | Brita 1 | Aditivo
[17 empty] | 0 | 190 | 0.5507246 | [5 empty] | Brita 0 | 762 | 2.74 | 0% | 79.3% | 19.8% | 0.9%
[17 empty] | 0 | 190 | 0.5507246 | [5 empty] | Brita 1 | 192 | 2.76 | Teor de Argamassa (vol): |  |  | 55.39%
ABATIMENTO CLASSIFICAÇÃO |  | 1 | Slump cônico e forma trapezoidal | 2 | Slump com faces paralelas |  | 3 | Slump c/ faces abauladas | 4 |  | Slump com desmoronamento |  | 5 |  | Slump de alta trabalhabili-dade c/ coesão | 6 | Slump de alta trabalhabili-dade s/ coesão | 7 | Slump de alta trabalhabili-dade c/ coesão | INSERIR A NUMERAÇÃO DE ACORDO COM O ABATIMENTO OBTIDO |  |  |  |  | Aditivo | 3 | 1 | Volume Teórico: |  |  | 976.041
[25 empty] | Água | 190 | 1 | Ar Previsto: |  |  | 2.396%
[25 empty] | Areia 3 = % passante na # 4,8 mm: |  | 70% | Relação a/c |  |  | 0.59375
[25 empty] | Areia 3 > Miúdo:Graúdo | 0 | 0 | % Aditivo |  |  | 0.9375%
Aspecto (Marcar) ( ) Excesso argamassa ( ) Argamassa Ideal ( ) Pouca argamassa / Áspero ( ) Excelente ( ) Bom ( ) Regular ( ) Ruim
Observações: | [15 empty] | Classe | Abatimento A |  |  | Concreto Auto-Adensável
[16 empty] | S10 | 10 ≤ A < 50 |  |  | Classe |  | Espalhamento E
[16 empty] | S50 | 50 ≤ A <100 |  |  | SF1 |  | 550 ≤ E < 650
[16 empty] | S100 | 100 ≤ A < 160 |  |  | SF2 |  | 650 ≤ E < 750
[16 empty] | S160 | 160 ≤ A < 220 |  |  | SF3 |  | 750 ≤ E < 850
[16 empty] | S220 | A ≥ 220
[25 empty] | MASSA ESPECIFICA [kg/m³] |  |  |  |  | UMIDADE |  |  |  | ABSORÇÃO (%) |  | AR INCORPORADO
[25 empty] | peso da forma 10x20 cm | peso concreto + forma | massa especifica | Ar incorporado |  | material | umido | seco | umidade | material | absorção | Rendimento | Consumo aglomerante | Volume | Índice de ar
[25 empty] | 1 | 4.69 | 2.349127 | 2.32498 |  | Areia 1 | 0.5 | 0.5 | 0 | Areia 1 | 0% | 1.00846 | 342.1059 | 0.9850133 | 1.023803
[25 empty] | 0 | 0 | 0 | #DIV/0! |  | Areia 2 | 0.5 | 0.5 | 0 | Areia 2 | 0% | #DIV/0! | #DIV/0! | 0.9850133 | #DIV/0!
[25 empty] | 0 | 0 | 0 | #DIV/0! |  | Areia 3 | 0.5 | 0.5 | 0 | Areia 3 | 0% | #DIV/0! | #DIV/0! | 0.9850133 | #DIV/0!
[25 empty] | 0 | 0 | 0 | #DIV/0! |  | Misto | 0.5 | 0.5 | 0 | Misto | 0% | #DIV/0! | #DIV/0! | 0.9850133 | #DIV/0!
[25 empty] | 0 | 0 | 0 | #DIV/0! |  | Brita 0 | 0.5 | 0.5 | 0 | Brita 0 | 0% | #DIV/0! | #DIV/0! | 0.9850133 | #DIV/0!
[25 empty] | 0 | 0 | 0 | #DIV/0! |  | Brita 1/2 | 0.5 | 0.5 | 0 | Brita 1/2 | 0% | #DIV/0! | #DIV/0! | 0.9850133 | #DIV/0!
[25 empty] | 0 | 0 | 0 | #DIV/0! | [7 empty] | #DIV/0! | #DIV/0! | 0.9850133 | #DIV/0!
[25 empty] | 0 | 0 | 0 | #DIV/0! | [7 empty] | #DIV/0! | #DIV/0! | 0.9850133 | #DIV/0!
Traço Cliente
Traço MC
Note on B9: holger.schmidt: Para considerar a absorção dos agregados, entrar com umidade em valor negativo
Note on X15: holger.schmidt: Inserir o teor de água para cálculo automático dos demais MCCs
Note on I20: holger.schmidt: Inserir em valor positivo a água adicionada à do traço. Para água retida entrar com valor negativo.
Note on V20: holger.schmidt: Inserir em valor positivo a água adicionada à do traço. Para água retida entrar com valor negativo.
Note on Z20: holger.schmidt: Conforme ABNT NBR 12655, caracteriza-se o maior valor do par para a amostra. Inserir o maior valor na primeira coluna da idade
Note on AB20: holger.schmidt: Conforme ABNT NBR 12655, caracteriza-se o maior valor do par para a amostra. Inserir o maior valor na primeira coluna da idade

## UNATUBOS - aduelas 2 (hidden)
DOSAGEM EXPERIMENTAL DE CONCRETO
CLIENTE: | [10 empty] | AMBIENTE: |  |  | SOL ( ) NUBLADO ( ) CHUVA ( ) |  |  |  | TEMPERATURA [°C]: |  |  | DATA:
ESTUDO: |  | Traço Padrão | [8 empty] | Abatimento (Slump) |  |  |  | 100 mm | Classe | s50 | TÉCNICO:
ESPECIFICAÇÕES DA DOSAGEM DO CONCRETO | [23 empty] | 641.4209 | QUANTIDADE DOS FINOS
Rel a/c: |  | 0.6 | Areia 1 | Areia 2 | Areia 3 |  | Misto | Brita 0 | Brita 1/2 |  | Aditivo 1 [%]: |  | 0.8% |  | Adição [%]: |  |  | 0% | Betonada [L]: |  |  | 50 |  | 343.5791 | Cimento | Adição | Areia 1 | Areia 2 | Areia 3 | Misto | Brita 0 | Brita 1/2
Rel a/ag: |  | 0.5993691 | 100% | 0% | 0% |  | 0% | 0% | 100% |  | Aditivo 2 [%]: |  | 0% |  | Teor de argamassa [%]: |  |  | 56.25% | Teor água [%]: |  |  | 8.712% |  | 795 | 100% | 100% | 2% | 0% | 0% | 0% | 3% | 0% | Material fino
Umidade [%]: |  |  | 0% | 0% | 0% |  | 0% | 0% |  |  | Aditivo 3 [%]: |  | 0% |  | Teor de ar incorporado [%]: |  |  | 1.5% | Massa Específica: |  |  | 2373.54 |  | 347.8125 | 317 | 0 | 18.08 | 0 | 0 | 0 | 0 | 0
Material | Cimento |  |  | Adição |  | Areia 1 |  | Areia 2 |  | Areia 3 |  | Misto |  | Brita 0 |  | Brita 1/2 |  | Água | Aditivo 1 | Aditivo 2 |  | Aditivo 3 | Fibra | [8 empty] | 335.08 | FINOS no MCC [kg/m³]
Fornecedor | CP V ARI |  |  |  |  | Min. Do Vale |  | Embu | [5 empty] | Embu |  | Quibrita |  | Rede | Tecnosil
Observações | Intercement |  |  |  |  | Natural fina |  | Areia de Brita | [5 empty] | Pedrisco |  | Brita 1/2 |  | Poço | 4005
Densidade [t/m³] | 3.06 |  |  | 1 |  | 2.63 |  | 2.77 |  | 2.64 |  | 2.64 |  | 2.74 |  | 2.76 |  | 1 | 1.09 | 0 |  | 0 | 0 |  | RELAÇÃO ENTRE OS M.C.C's
M.C.C. [kg/m³] | 317 |  |  | 0 |  | 904 |  | 0 |  | 0 |  | 0 |  | 0 |  | 960 |  | 190 | 2.536 | 0 |  | 0 |  |  | 38.08657 | % agregado miudo / concreto |  |  | 48.49785 | % agregado miudo / agregados
Betonada | 15.85 |  |  | 0 |  | 45.2 |  | 0 |  | 0 |  | 0 |  | 0 |  | 48 |  | 9.5 | 126.8 | 0 |  | 0 | 0 |  | 40.44592 | % agregado graudo / concreto |  |  | 51.50215 | % agregado graudo / agregados
Betonada Corrigida | 15.85 |  |  | 0 |  | 45.2 |  | 0 |  | 0 |  | 0 |  | 0 |  | #VALUE! |  | #VALUE! | 116.3303 | - |  | - | 0 |  | 78.53249 | % agregados totais / concreto |  |  | 13.35558 | % aglomerante / concreto |  |  | fc\
RESULTADOS OBTIDOS | [24 empty] | Traço Padrão T01 - refência#01
AMOSTRA / Dosagem Aditivo [%] |  | Exp. (n°) | Moldagem (horário) | Temp. concreto [°C] | Ar incorp. [%] |  | Água inicial [mL] | Abatim. Inicial [mm] | Abatim. ___ min. [mm] |  | Abatim. ___ min. [mm] |  | Abatim. ___ min. [mm] |  | Abatim. ___ min. [mm] | Água retorno [mL] | Água betonada [mL] | Água do traço corrigida | a/c corrigida | Resist. 3 DIAS 20/07/15 |  | Resist. 7 DIAS 24/07/15 | Resist. 28DIAS 14/08/15 |  | Material | M.C.C. (kg/m³) | Massa Específica | Relação entre os Agregados
|  | 28 | 13:05 |  |  |  |  | 140 | [8 empty] | 0 | 190 | 0.5993691 | 25.3 |  | 29.9 |  |  | Cimento | 320 | 3.06 | Agregado Miúdo
[17 empty] | 0 | 190 | 0.5993691 | [5 empty] | Adição | 0 | 1 | Areia 1 | Areia 2 | Areia 3
[17 empty] | 0 | 190 | 0.5993691 | [5 empty] | Areia 1 | 670 | 2.63 | 71.6% | 28.4% | 0%
[17 empty] | 0 | 190 | 0.5993691 | [5 empty] | Areia 2 | 280 | 2.77 | Agregado Graúdo
[17 empty] | 0 | 190 | 0.5993691 | [5 empty] | Areia 3 | 0 | 2.64 | Areia 3 | Brita 0 | Brita 1 | Aditivo
[17 empty] | 0 | 190 | 0.5993691 | [5 empty] | Brita 0 | 380 | 2.74 | 0% | 55.4% | 43.4% | 1.2%
[17 empty] | 0 | 190 | 0.5993691 | [5 empty] | Brita 1 | 300 | 2.76 | Teor de Argamassa (vol): |  |  | 64.77%
ABATIMENTO CLASSIFICAÇÃO |  | 1 | Slump cônico e forma trapezoidal | 2 | Slump com faces paralelas |  | 3 | Slump c/ faces abauladas | 4 |  | Slump com desmoronamento |  | 5 |  | Slump de alta trabalhabili-dade c/ coesão | 6 | Slump de alta trabalhabili-dade s/ coesão | 7 | Slump de alta trabalhabili-dade c/ coesão | INSERIR A NUMERAÇÃO DE ACORDO COM O ABATIMENTO OBTIDO |  |  |  |  | Aditivo | 3 | 1 | Volume Teórico: |  |  | 900.7928
[25 empty] | Água | 190 | 1 | Ar Previsto: |  |  | 9.921%
[25 empty] | Areia 3 = % passante na # 4,8 mm: |  | 70% | Relação a/c |  |  | 0.59375
[25 empty] | Areia 3 > Miúdo:Graúdo | 0 | 0 | % Aditivo |  |  | 0.9375%
Aspecto (Marcar) ( ) Excesso argamassa ( ) Argamassa Ideal ( ) Pouca argamassa / Áspero ( ) Excelente ( ) Bom ( ) Regular ( ) Ruim
Observações: | [15 empty] | Classe | Abatimento A |  |  | Concreto Auto-Adensável
[16 empty] | S10 | 10 ≤ A < 50 |  |  | Classe |  | Espalhamento E
[16 empty] | S50 | 50 ≤ A <100 |  |  | SF1 |  | 550 ≤ E < 650
[16 empty] | S100 | 100 ≤ A < 160 |  |  | SF2 |  | 650 ≤ E < 750
[16 empty] | S160 | 160 ≤ A < 220 |  |  | SF3 |  | 750 ≤ E < 850
[16 empty] | S220 | A ≥ 220
[25 empty] | MASSA ESPECIFICA [kg/m³] |  |  |  |  | UMIDADE |  |  |  | ABSORÇÃO (%) |  | AR INCORPORADO
[25 empty] | peso da forma 10x20 cm | peso concreto + forma | massa especifica | Ar incorporado |  | material | umido | seco | umidade | material | absorção | Rendimento | Consumo aglomerante | Volume | Índice de ar
[25 empty] | 1 | 4.69 | 2.349127 | 2.394112 |  | Areia 1 | 0.5 | 0.5 | 0 | Areia 1 | 0% | 1.009311 | 314.0756 | 0.9851471 | 1.024528
[25 empty] | 0 | 0 | 0 | #DIV/0! |  | Areia 2 | 0.5 | 0.5 | 0 | Areia 2 | 0% | #DIV/0! | #DIV/0! | 0.9851471 | #DIV/0!
[25 empty] | 0 | 0 | 0 | #DIV/0! |  | Areia 3 | 0.5 | 0.5 | 0 | Areia 3 | 0% | #DIV/0! | #DIV/0! | 0.9851471 | #DIV/0!
[25 empty] | 0 | 0 | 0 | #DIV/0! |  | Misto | 0.5 | 0.5 | 0 | Misto | 0% | #DIV/0! | #DIV/0! | 0.9851471 | #DIV/0!
[25 empty] | 0 | 0 | 0 | #DIV/0! |  | Brita 0 | 0.5 | 0.5 | 0 | Brita 0 | 0% | #DIV/0! | #DIV/0! | 0.9851471 | #DIV/0!
[25 empty] | 0 | 0 | 0 | #DIV/0! |  | Brita 1/2 | 0.5 | 0.5 | 0 | Brita 1/2 | 0% | #DIV/0! | #DIV/0! | 0.9851471 | #DIV/0!
[25 empty] | 0 | 0 | 0 | #DIV/0! | [7 empty] | #DIV/0! | #DIV/0! | 0.9851471 | #DIV/0!
[25 empty] | 0 | 0 | 0 | #DIV/0! | [7 empty] | #DIV/0! | #DIV/0! | 0.9851471 | #DIV/0!
Traço Cliente
Traço MC
Note on B9: holger.schmidt: Para considerar a absorção dos agregados, entrar com umidade em valor negativo
Note on X15: holger.schmidt: Inserir o teor de água para cálculo automático dos demais MCCs
Note on I20: holger.schmidt: Inserir em valor positivo a água adicionada à do traço. Para água retida entrar com valor negativo.
Note on V20: holger.schmidt: Inserir em valor positivo a água adicionada à do traço. Para água retida entrar com valor negativo.
Note on Z20: holger.schmidt: Conforme ABNT NBR 12655, caracteriza-se o maior valor do par para a amostra. Inserir o maior valor na primeira coluna da idade
Note on AB20: holger.schmidt: Conforme ABNT NBR 12655, caracteriza-se o maior valor do par para a amostra. Inserir o maior valor na primeira coluna da idade

## CAA ajusttado adva 518 (hidden)
DOSAGEM EXPERIMENTAL DE CONCRETO
CLIENTE: | [10 empty] | AMBIENTE: |  |  | SOL ( ) NUBLADO ( ) CHUVA ( ) |  |  |  | TEMPERATURA [°C]: |  |  | DATA:
ESTUDO: |  | Traço Padrão | [8 empty] | Abatimento (Slump) |  |  |  | 100 mm | Classe | s50 | TÉCNICO:
ESPECIFICAÇÕES DA DOSAGEM DO CONCRETO | [23 empty] | 662.707 | QUANTIDADE DOS FINOS
Rel a/c: |  | 0.45 | Areia 1 | Areia 2 | Areia 3 |  | Misto | Brita 0 | Brita 1/2 |  | Aditivo 1 [%]: |  | 0.8% |  | Adição [%]: |  |  | 0% | Betonada [L]: |  |  | 1000 |  | 322.293 | Cimento | Adição | Areia 1 | Areia 2 | Areia 3 | Misto | Brita 0 | Brita 1/2
Rel a/ag: |  | 0.45 | 68.5% | 31.5% | 0% |  | 0% | 84% | 16% |  | Aditivo 2 [%]: |  | 0% |  | Teor de argamassa [%]: |  |  | 56.25% | Teor água [%]: |  |  | 8.018% |  | 805 | 100% | 100% | 2% | 0% | 0% | 0% | 3% | 0% | Material fino
Umidade [%]: |  |  | 0% | 0% | 0% |  | 0% | 0% | 0% |  | Aditivo 3 [%]: |  | 0% |  | Teor de ar incorporado [%]: |  |  | 1.5% | Massa Específica: |  |  | 2428.2 |  | 352.1875 | 400 | 0 | 11.7 | 0 | 0 | 0 | 24.84 | 0
Material | Cimento |  |  | Adição |  | Areia 1 |  | Areia 2 |  | Areia 3 |  | Misto |  | Brita 0 |  | Brita 1/2 |  | Água | Aditivo 1 | Aditivo 2 |  | Aditivo 3 | Fibra | [8 empty] | 436.54 | FINOS no MCC [kg/m³]
Fornecedor | CP V ARI |  |  |  |  | Min. Do Vale |  | Embu | [5 empty] | Embu |  | Quibrita |  | Rede | Tecnosil
Observações | Intercement |  |  |  |  | Natural fina |  | Areia de Brita | [5 empty] | Pedrisco |  | Brita 1/2 |  | Poço | 4005
Densidade [t/m³] | 3.06 |  |  | 1 |  | 2.65 |  | 2.8 |  | 2.6 |  | 2.6 |  | 2.8 |  | 2.63 |  | 1 | 1.09 | 0 |  | 0 | 0 |  | RELAÇÃO ENTRE OS M.C.C's
M.C.C. [kg/m³] | 400 |  |  | 0 |  | 585 |  | 284 |  | 0 |  | 0 |  | 828 |  | 148 |  | 180 | 3.2 | 0 |  | 0 |  |  | 35.78783 | % agregado miudo / concreto |  |  | 47.10027 | % agregado miudo / agregados
Betonada | 400 |  |  | 0 |  | 585 |  | 284 |  | 0 |  | 0 |  | 828 |  | 148 |  | 180 | 3200 | 0 |  | 0 | 0 |  | 40.19438 | % agregado graudo / concreto |  |  | 52.89973 | % agregado graudo / agregados
Betonada Corrigida | 400 |  |  | 0 |  | 585 |  | 284 |  | 0 |  | 0 |  | 828 |  | 148 |  | 180 | 2935.78 | - |  | - | 0 |  | 75.98221 | % agregados totais / concreto |  |  | 16.47311 | % aglomerante / concreto
RESULTADOS OBTIDOS | [24 empty] | CHRYSO ADVA 518
AMOSTRA / Dosagem Aditivo [%] |  | Exp. (n°) | Moldagem (horário) | Temp. concreto [°C] | Ar incorp. [%] |  | Água inicial [mL] | Abatim. Inicial [mm] | Abatim. ___ min. [mm] |  | Abatim. ___ min. [mm] |  | Abatim. ___ min. [mm] |  | Abatim. ___ min. [mm] | Água retorno [mL] | Água betonada [mL] | Água do traço corrigida | a/c corrigida | Resist. 3 DIAS 20/07/15 |  | Resist. 7 DIAS 24/07/15 | Resist. 28DIAS 14/08/15 |  | Material | M.C.C. (kg/m³) | Massa Específica | Relação entre os Agregados
|  | 28 | 13:05 |  |  |  |  | 140 | [8 empty] | 0 | 180 | 0.45 | 25.3 |  | 29.9 |  |  | Cimento | 380 | 3.06 | Agregado Miúdo
[17 empty] | 0 | 180 | 0.45 | [5 empty] | Adição | 0 | 1 | Areia 1 | Areia 2 | Areia 3
[17 empty] | 0 | 180 | 0.45 | [5 empty] | Areia 1 | 760 | 2.65 | 85.5% | 14.5% | 0%
[17 empty] | 0 | 180 | 0.45 | [5 empty] | Areia 2 | 136 | 2.8 | Agregado Graúdo
[17 empty] | 0 | 180 | 0.45 | [5 empty] | Areia 3 | 0 | 2.6 | Areia 3 | Brita 0 | Brita 1 | Aditivo
[17 empty] | 0 | 180 | 0.45 | [5 empty] | Brita 0 | 917 | 2.8 | 0% | 99% | 0% | 1%
[17 empty] | 0 | 180 | 0.45 | [5 empty] | Brita 1 | 0 | 2.63 | Teor de Argamassa (vol): |  |  | 58.15%
ABATIMENTO CLASSIFICAÇÃO |  | 1 | Slump cônico e forma trapezoidal | 2 | Slump com faces paralelas |  | 3 | Slump c/ faces abauladas | 4 |  | Slump com desmoronamento |  | 5 |  | Slump de alta trabalhabili-dade c/ coesão | 6 | Slump de alta trabalhabili-dade s/ coesão | 7 | Slump de alta trabalhabili-dade c/ coesão | INSERIR A NUMERAÇÃO DE ACORDO COM O ABATIMENTO OBTIDO |  |  |  |  | Aditivo | 3.25 | 1 | Volume Teórico: |  |  | 980.2969
[25 empty] | Água | 190 | 1 | Ar Previsto: |  |  | 1.97%
[25 empty] | Areia 3 = % passante na # 4,8 mm: |  | 70% | Relação a/c |  |  | 0.5
[25 empty] | Areia 3 > Miúdo:Graúdo | 0 | 0 | % Aditivo |  |  | 0.8553%
Aspecto (Marcar) ( ) Excesso argamassa ( ) Argamassa Ideal ( ) Pouca argamassa / Áspero ( ) Excelente ( ) Bom ( ) Regular ( ) Ruim
Observações: | [15 empty] | Classe | Abatimento A |  |  | Concreto Auto-Adensável |  |  |  |  | MANUTENÇÃO
[16 empty] | S10 | 10 ≤ A < 50 |  |  | Classe |  | Espalhamento E |  |  | FLOW INICIAL | 770
[16 empty] | S50 | 50 ≤ A <100 |  |  | SF1 |  | 550 ≤ E < 650 |  |  | FLOW +10 | 730
[16 empty] | S100 | 100 ≤ A < 160 |  |  | SF2 |  | 650 ≤ E < 750 |  |  | FLOW +20 | 700
[16 empty] | S160 | 160 ≤ A < 220 |  |  | SF3 |  | 750 ≤ E < 850 |  |  | FLOW +30 | 670
[16 empty] | S220 | A ≥ 220
[25 empty] | MASSA ESPECIFICA [kg/m³] |  |  |  |  | UMIDADE |  |  |  | ABSORÇÃO (%) |  | AR INCORPORADO
[25 empty] | peso da forma 10x20 cm | peso concreto + forma | massa especifica | Ar incorporado |  | material | umido | seco | umidade | material | absorção | Rendimento | Consumo aglomerante | Volume | Índice de ar
[25 empty] | 1 | 4.69 | 2.349127 | 4.592481 |  | Areia 1 | 0.5 | 0.5 | 0 | Areia 1 | 0% | 1.032298 | 387.4849 | 0.9848903 | 1.048135
[25 empty] | 0 | 0 | 0 | #DIV/0! |  | Areia 2 | 0.5 | 0.5 | 0 | Areia 2 | 0% | #DIV/0! | #DIV/0! | 0.9848903 | #DIV/0!
[25 empty] | 0 | 0 | 0 | #DIV/0! |  | Areia 3 | 0.5 | 0.5 | 0 | Areia 3 | 0% | #DIV/0! | #DIV/0! | 0.9848903 | #DIV/0!
[25 empty] | 0 | 0 | 0 | #DIV/0! |  | Misto | 0.5 | 0.5 | 0 | Misto | 0% | #DIV/0! | #DIV/0! | 0.9848903 | #DIV/0!
[25 empty] | 0 | 0 | 0 | #DIV/0! |  | Brita 0 | 0.5 | 0.5 | 0 | Brita 0 | 0% | #DIV/0! | #DIV/0! | 0.9848903 | #DIV/0!
[25 empty] | 0 | 0 | 0 | #DIV/0! |  | Brita 1/2 | 0.5 | 0.5 | 0 | Brita 1/2 | 0% | #DIV/0! | #DIV/0! | 0.9848903 | #DIV/0!
[25 empty] | 0 | 0 | 0 | #DIV/0! | [7 empty] | #DIV/0! | #DIV/0! | 0.9848903 | #DIV/0!
[25 empty] | 0 | 0 | 0 | #DIV/0! | [7 empty] | #DIV/0! | #DIV/0! | 0.9848903 | #DIV/0!
Traço Cliente
Traço MC
Note on B9: holger.schmidt: Para considerar a absorção dos agregados, entrar com umidade em valor negativo
Note on X15: holger.schmidt: Inserir o teor de água para cálculo automático dos demais MCCs
Note on I20: holger.schmidt: Inserir em valor positivo a água adicionada à do traço. Para água retida entrar com valor negativo.
Note on V20: holger.schmidt: Inserir em valor positivo a água adicionada à do traço. Para água retida entrar com valor negativo.
Note on Z20: holger.schmidt: Conforme ABNT NBR 12655, caracteriza-se o maior valor do par para a amostra. Inserir o maior valor na primeira coluna da idade
Note on AB20: holger.schmidt: Conforme ABNT NBR 12655, caracteriza-se o maior valor do par para a amostra. Inserir o maior valor na primeira coluna da idade

## 9.8.1 - T-574 (hidden)
DOSAGEM EXPERIMENTAL DE CONCRETO
CLIENTE: | [10 empty] | AMBIENTE: |  |  | SOL ( ) NUBLADO ( ) CHUVA ( ) |  |  |  | TEMPERATURA [°C]: |  |  | DATA:
ESTUDO: |  | Traço Padrão | [8 empty] | Abatimento (Slump) |  |  |  | 100 mm | Classe | s50 | TÉCNICO:
ESPECIFICAÇÕES DA DOSAGEM DO CONCRETO | [23 empty] | 662.0401 | QUANTIDADE DOS FINOS
Rel a/c: |  | 0.5 | Areia 1 | Areia 2 | Areia 3 |  | Misto | Brita 0 | Brita 1/2 |  | Aditivo 1 [%]: |  | 0.94% |  | Adição [%]: |  |  | 0% | Betonada [L]: |  |  | 8 |  | 322.9599 | Cimento | Adição | Areia 1 | Areia 2 | Areia 3 | Misto | Brita 0 | Brita 1/2
Rel a/ag: |  | 0.5 | 68.5% | 31.5% | 0% |  | 0% | 100% | 0% |  | Aditivo 2 [%]: |  | 0% |  | Teor de argamassa [%]: |  |  | 56.25% | Teor água [%]: |  |  | 8.543% |  | 795 | 100% | 100% | 2% | 0% | 0% | 0% | 3% | 0% | Material fino
Umidade [%]: |  |  | 6.1% | 0% | 0% |  | 0% | 0% | 0% |  | Aditivo 3 [%]: |  | 0% |  | Teor de ar incorporado [%]: |  |  | 1.5% | Massa Específica: |  |  | 2417.57 |  | 347.8125 | 380 | 0 | 11.7 | 0 | 0 | 0 | 29.22 | 0
Material | Cimento |  |  | Adição |  | Areia 1 |  | Areia 2 |  | Areia 3 |  | Misto |  | Brita 0 |  | Brita 1/2 |  | Água | Aditivo 1 | Aditivo 2 |  | Aditivo 3 | Fibra | [8 empty] | 420.92 | FINOS no MCC [kg/m³]
Fornecedor | CP V ARI |  |  |  |  | Min. Do Vale |  | Embu | [5 empty] | Embu |  | Quibrita |  | Rede | Tecnosil
Observações | Intercement |  |  |  |  | Natural fina |  | Areia de Brita | [5 empty] | Pedrisco |  | Brita 1/2 |  | Poço | 4005
Densidade [t/m³] | 3.06 |  |  | 1 |  | 2.645 |  | 2.8 |  | 2.6 |  | 2.6 |  | 2.8 |  | 2.63 |  | 1 | 1.09 | 0 |  | 0 | 0 |  | RELAÇÃO ENTRE OS M.C.C's
M.C.C. [kg/m³] | 380 |  |  | 0 |  | 585 |  | 285 |  | 0 |  | 0 |  | 974 |  | 0 |  | 190 | 3.572 | 0 |  | 0 |  |  | 35.98655 | % agregado miudo / concreto |  |  | 47.18004 | % agregado miudo / agregados
Betonada | 3.04 |  |  | 0 |  | 4.68 |  | 2.28 |  | 0 |  | 0 |  | 7.792 |  | 0 |  | 1.52 | 28.576 | 0 |  | 0 | 0 |  | 40.28839 | % agregado graudo / concreto |  |  | 52.81996 | % agregado graudo / agregados
Betonada Corrigida | 3.04 |  |  | 0 |  | 4.96548 |  | 2.28 |  | 0 |  | 0 |  | 7.792 |  | 0 |  | 1.235 | 26.21651 | - |  | - | 0 |  | 76.27494 | % agregados totais / concreto |  |  | 15.71826 | % aglomerante / concreto
RESULTADOS OBTIDOS | [24 empty] | 9.8.1 - T-574 - ARGAMASSA AJUSTADA
AMOSTRA / Dosagem Aditivo [%] |  | Exp. (n°) | Moldagem (horário) | Temp. concreto [°C] | Ar incorp. [%] |  | Água inicial [mL] | Abatim. Inicial [mm] | Abatim. ___ min. [mm] |  | Abatim. ___ min. [mm] |  | Abatim. ___ min. [mm] |  | Abatim. ___ min. [mm] | Água retorno [mL] | Água betonada [mL] | Água do traço corrigida | a/c corrigida | Resist. 3 DIAS 20/07/15 |  | Resist. 7 DIAS 24/07/15 | Resist. 28DIAS 14/08/15 |  | Material | M.C.C. (kg/m³) | Massa Específica | Relação entre os Agregados
|  | 28 | 13:05 |  |  |  |  | 140 | [8 empty] | 0 | 190 | 0.5 | 25.3 |  | 29.9 |  |  | Cimento | 380 | 3.06 | Agregado Miúdo
[17 empty] | 0 | 190 | 0.5 | [5 empty] | Adição | 0 | 1 | Areia 1 | Areia 2 | Areia 3
[17 empty] | 0 | 190 | 0.5 | [5 empty] | Areia 1 | 720 | 2.645 | 85.4% | 14.6% | 0%
[17 empty] | 0 | 190 | 0.5 | [5 empty] | Areia 2 | 130 | 2.8 | Agregado Graúdo
[17 empty] | 0 | 190 | 0.5 | [5 empty] | Areia 3 | 0 | 2.6 | Areia 3 | Brita 0 | Brita 1 | Aditivo
[17 empty] | 0 | 190 | 0.5 | [5 empty] | Brita 0 | 910 | 2.8 | 0% | 98.9% | 0% | 1.1%
[17 empty] | 0 | 190 | 0.5 | [5 empty] | Brita 1 | 0 | 2.63 | Teor de Argamassa (vol): |  |  | 57.4%
ABATIMENTO CLASSIFICAÇÃO |  | 1 | Slump cônico e forma trapezoidal | 2 | Slump com faces paralelas |  | 3 | Slump c/ faces abauladas | 4 |  | Slump com desmoronamento |  | 5 |  | Slump de alta trabalhabili-dade c/ coesão | 6 | Slump de alta trabalhabili-dade s/ coesão | 7 | Slump de alta trabalhabili-dade c/ coesão | INSERIR A NUMERAÇÃO DE ACORDO COM O ABATIMENTO OBTIDO |  |  |  |  | Aditivo | 3.6 | 1 | Volume Teórico: |  |  | 981.4233
[25 empty] | Água | 210 | 1 | Ar Previsto: |  |  | 1.858%
[25 empty] | Areia 3 = % passante na # 4,8 mm: |  | 70% | Relação a/c |  |  | 0.5526316
[25 empty] | Areia 3 > Miúdo:Graúdo | 0 | 0 | % Aditivo |  |  | 0.9474%
Aspecto (Marcar) ( ) Excesso argamassa ( ) Argamassa Ideal ( ) Pouca argamassa / Áspero ( ) Excelente ( ) Bom ( ) Regular ( ) Ruim
Observações: | [15 empty] | Classe | Abatimento A |  |  | Concreto Auto-Adensável |  |  |  |  | MANUTENÇÃO
[16 empty] | S10 | 10 ≤ A < 50 |  |  | Classe |  | Espalhamento E |  |  | FLOW INICIAL | 770
[16 empty] | S50 | 50 ≤ A <100 |  |  | SF1 |  | 550 ≤ E < 650 |  |  | FLOW +10 | 730
[16 empty] | S100 | 100 ≤ A < 160 |  |  | SF2 |  | 650 ≤ E < 750 |  |  | FLOW +20 | 700
[16 empty] | S160 | 160 ≤ A < 220 |  |  | SF3 |  | 750 ≤ E < 850 |  |  | FLOW +30 | 670
[16 empty] | S220 | A ≥ 220
[25 empty] | MASSA ESPECIFICA [kg/m³] |  |  |  |  | UMIDADE |  |  |  | ABSORÇÃO (%) |  | AR INCORPORADO
[25 empty] | peso da forma 10x20 cm | peso concreto + forma | massa especifica | Ar incorporado |  | material | umido | seco | umidade | material | absorção | Rendimento | Consumo aglomerante | Volume | Índice de ar
[25 empty] | 1 | 4.69 | 2.349127 | 4.147262 |  | Areia 1 | 0.5 | 0.5 | 0 | Areia 1 | 0% | 1.027616 | 369.788 | 0.9849979 | 1.043267
[25 empty] | 0 | 0 | 0 | #DIV/0! |  | Areia 2 | 0.5 | 0.5 | 0 | Areia 2 | 0% | #DIV/0! | #DIV/0! | 0.9849979 | #DIV/0!
[25 empty] | 0 | 0 | 0 | #DIV/0! |  | Areia 3 | 0.5 | 0.5 | 0 | Areia 3 | 0% | #DIV/0! | #DIV/0! | 0.9849979 | #DIV/0!
[25 empty] | 0 | 0 | 0 | #DIV/0! |  | Misto | 0.5 | 0.5 | 0 | Misto | 0% | #DIV/0! | #DIV/0! | 0.9849979 | #DIV/0!
[25 empty] | 0 | 0 | 0 | #DIV/0! |  | Brita 0 | 0.5 | 0.5 | 0 | Brita 0 | 0% | #DIV/0! | #DIV/0! | 0.9849979 | #DIV/0!
[25 empty] | 0 | 0 | 0 | #DIV/0! |  | Brita 1/2 | 0.5 | 0.5 | 0 | Brita 1/2 | 0% | #DIV/0! | #DIV/0! | 0.9849979 | #DIV/0!
[25 empty] | 0 | 0 | 0 | #DIV/0! | [7 empty] | #DIV/0! | #DIV/0! | 0.9849979 | #DIV/0!
[25 empty] | 0 | 0 | 0 | #DIV/0! | [7 empty] | #DIV/0! | #DIV/0! | 0.9849979 | #DIV/0!
Traço Cliente
Traço MC
Note on B9: holger.schmidt: Para considerar a absorção dos agregados, entrar com umidade em valor negativo
Note on X15: holger.schmidt: Inserir o teor de água para cálculo automático dos demais MCCs
Note on I20: holger.schmidt: Inserir em valor positivo a água adicionada à do traço. Para água retida entrar com valor negativo.
Note on V20: holger.schmidt: Inserir em valor positivo a água adicionada à do traço. Para água retida entrar com valor negativo.
Note on Z20: holger.schmidt: Conforme ABNT NBR 12655, caracteriza-se o maior valor do par para a amostra. Inserir o maior valor na primeira coluna da idade
Note on AB20: holger.schmidt: Conforme ABNT NBR 12655, caracteriza-se o maior valor do par para a amostra. Inserir o maior valor na primeira coluna da idade

## CAA NOROESTE (hidden)
DOSAGEM EXPERIMENTAL DE CONCRETO
CLIENTE: | [10 empty] | AMBIENTE: |  |  | SOL ( ) NUBLADO ( ) CHUVA ( ) |  |  |  | TEMPERATURA [°C]: |  |  | DATA:
ESTUDO: |  | Traço Padrão | [8 empty] | Abatimento (Slump) |  |  |  | 100 mm | Classe | s50 | TÉCNICO:
ESPECIFICAÇÕES DA DOSAGEM DO CONCRETO | [23 empty] | 662.707 | QUANTIDADE DOS FINOS
Rel a/c: |  | 0.45 | Areia 1 | Areia 2 | Areia 3 |  | Misto | Brita 0 | Brita 1/2 |  | Aditivo 1 [%]: |  | 0.8% |  | Adição [%]: |  |  | 0% | Betonada [L]: |  |  | 1000 |  | 322.293 | Cimento | Adição | Areia 1 | Areia 2 | Areia 3 | Misto | Brita 0 | Brita 1/2
Rel a/ag: |  | 0.45 | 68.5% | 31.5% | 0% |  | 0% | 84% | 16% |  | Aditivo 2 [%]: |  | 0% |  | Teor de argamassa [%]: |  |  | 56.25% | Teor água [%]: |  |  | 8.018% |  | 805 | 100% | 100% | 2% | 0% | 0% | 0% | 3% | 0% | Material fino
Umidade [%]: |  |  | 0% | 0% | 0% |  | 0% | 0% | 0% |  | Aditivo 3 [%]: |  | 0% |  | Teor de ar incorporado [%]: |  |  | 1.5% | Massa Específica: |  |  | 2428.2 |  | 352.1875 | 400 | 0 | 11.7 | 0 | 0 | 0 | 24.84 | 0
Material | Cimento |  |  | Adição |  | Areia 1 |  | Areia 2 |  | Areia 3 |  | Misto |  | Brita 0 |  | Brita 1/2 |  | Água | Aditivo 1 | Aditivo 2 |  | Aditivo 3 | Fibra | [8 empty] | 436.54 | FINOS no MCC [kg/m³]
Fornecedor | CP V ARI |  |  |  |  | Min. Do Vale |  | Embu | [5 empty] | Embu |  | Quibrita |  | Rede | Tecnosil
Observações | Intercement |  |  |  |  | Natural fina |  | Areia de Brita | [5 empty] | Pedrisco |  | Brita 1/2 |  | Poço | 4005
Densidade [t/m³] | 3.06 |  |  | 1 |  | 2.65 |  | 2.8 |  | 2.6 |  | 2.6 |  | 2.8 |  | 2.63 |  | 1 | 1.09 | 0 |  | 0 | 0 |  | RELAÇÃO ENTRE OS M.C.C's
M.C.C. [kg/m³] | 400 |  |  | 0 |  | 585 |  | 284 |  | 0 |  | 0 |  | 828 |  | 148 |  | 180 | 3.2 | 0 |  | 0 |  |  | 35.78783 | % agregado miudo / concreto |  |  | 47.10027 | % agregado miudo / agregados
Betonada | 400 |  |  | 0 |  | 585 |  | 284 |  | 0 |  | 0 |  | 828 |  | 148 |  | 180 | 3200 | 0 |  | 0 | 0 |  | 40.19438 | % agregado graudo / concreto |  |  | 52.89973 | % agregado graudo / agregados
Betonada Corrigida | 400 |  |  | 0 |  | 585 |  | 284 |  | 0 |  | 0 |  | 828 |  | 148 |  | 180 | 2935.78 | - |  | - | 0 |  | 75.98221 | % agregados totais / concreto |  |  | 16.47311 | % aglomerante / concreto
RESULTADOS OBTIDOS | [24 empty] | TESTE CAA BASALTO 1
AMOSTRA / Dosagem Aditivo [%] |  | Exp. (n°) | Moldagem (horário) | Temp. concreto [°C] | Ar incorp. [%] |  | Água inicial [mL] | Abatim. Inicial [mm] | Abatim. ___ min. [mm] |  | Abatim. ___ min. [mm] |  | Abatim. ___ min. [mm] |  | Abatim. ___ min. [mm] | Água retorno [mL] | Água betonada [mL] | Água do traço corrigida | a/c corrigida | Resist. 3 DIAS 20/07/15 |  | Resist. 7 DIAS 24/07/15 | Resist. 28DIAS 14/08/15 |  | Material | M.C.C. (kg/m³) | Massa Específica | Relação entre os Agregados
|  | 28 | 13:05 |  |  |  |  | 140 | [8 empty] | 0 | 180 | 0.45 | 25.3 |  | 29.9 |  |  | Cimento | 360 | 3.06 | Agregado Miúdo
[17 empty] | 0 | 180 | 0.45 | [5 empty] | Adição | 0 | 1 | Areia NF | Areia IND | Areia NG
[17 empty] | 0 | 180 | 0.45 | [5 empty] | Areia NF | 677 | 2.65 | 80.5% | 19.5% | 0% |  |  | 850
[17 empty] | 0 | 180 | 0.45 | [5 empty] | Areia IND | 173 | 2.8 | Agregado Graúdo |  |  |  |  | c
[17 empty] | 0 | 180 | 0.45 | [5 empty] | Areia NG | 0 | 2.6 | Areia NG | Brita 0 | Brita 1 | Aditivo
[17 empty] | 0 | 180 | 0.45 | [5 empty] | Brita 0 | 957 | 2.8 | 0% | 99.1% | 0% | 0.9%
[17 empty] | 0 | 180 | 0.45 | [5 empty] | Brita 1 | 0 | 2.63 | Teor de Argamassa (vol): |  |  | 55.77%
ABATIMENTO CLASSIFICAÇÃO |  | 1 | Slump cônico e forma trapezoidal | 2 | Slump com faces paralelas |  | 3 | Slump c/ faces abauladas | 4 |  | Slump com desmoronamento |  | 5 |  | Slump de alta trabalhabili-dade c/ coesão | 6 | Slump de alta trabalhabili-dade s/ coesão | 7 | Slump de alta trabalhabili-dade c/ coesão | INSERIR A NUMERAÇÃO DE ACORDO COM O ABATIMENTO OBTIDO |  |  |  |  | Aditivo | 3.4 | 1.09 | Volume Teórico: |  |  | 974.8095
[25 empty] | Água | 195 | 1 | Ar Previsto: |  |  | 2.519%
[25 empty] | Areia 3 = % passante na # 4,8 mm: |  | 70% | Relação a/c |  |  | 0.5416667
[25 empty] | Areia 3 > Miúdo:Graúdo | 0 | 0 | % Aditivo |  |  | 0.9444%
Aspecto (Marcar) ( ) Excesso argamassa ( ) Argamassa Ideal ( ) Pouca argamassa / Áspero ( ) Excelente ( ) Bom ( ) Regular ( ) Ruim
Observações: | [15 empty] | Classe | Abatimento A |  |  | Concreto Auto-Adensável
[16 empty] | S10 | 10 ≤ A < 50 |  |  | Classe |  | Espalhamento E
[16 empty] | S50 | 50 ≤ A <100 |  |  | SF1 |  | 550 ≤ E < 650
[16 empty] | S100 | 100 ≤ A < 160 |  |  | SF2 |  | 650 ≤ E < 750
[16 empty] | S160 | 160 ≤ A < 220 |  |  | SF3 |  | 750 ≤ E < 850
[16 empty] | S220 | A ≥ 220
[25 empty] | MASSA ESPECIFICA [kg/m³] |  |  |  |  | UMIDADE |  |  |  | ABSORÇÃO (%) |  | AR INCORPORADO
[25 empty] | peso da forma 10x20 cm | peso concreto + forma | massa especifica | Ar incorporado |  | material | umido | seco | umidade | material | absorção | Rendimento | Consumo aglomerante | Volume | Índice de ar
[25 empty] | 1 | 4.69 | 2.349127 | 4.592481 |  | Areia 1 | 0.5 | 0.5 | 0 | Areia 1 | 0% | 1.032298 | 387.4849 | 0.9848903 | 1.048135
[25 empty] | 0 | 0 | 0 | #DIV/0! |  | Areia 2 | 0.5 | 0.5 | 0 | Areia 2 | 0% | #DIV/0! | #DIV/0! | 0.9848903 | #DIV/0!
[25 empty] | 0 | 0 | 0 | #DIV/0! |  | Areia 3 | 0.5 | 0.5 | 0 | Areia 3 | 0% | #DIV/0! | #DIV/0! | 0.9848903 | #DIV/0!
[25 empty] | 0 | 0 | 0 | #DIV/0! |  | Misto | 0.5 | 0.5 | 0 | Misto | 0% | #DIV/0! | #DIV/0! | 0.9848903 | #DIV/0!
[25 empty] | 0 | 0 | 0 | #DIV/0! |  | Brita 0 | 0.5 | 0.5 | 0 | Brita 0 | 0% | #DIV/0! | #DIV/0! | 0.9848903 | #DIV/0!
[25 empty] | 0 | 0 | 0 | #DIV/0! |  | Brita 1/2 | 0.5 | 0.5 | 0 | Brita 1/2 | 0% | #DIV/0! | #DIV/0! | 0.9848903 | #DIV/0!
[25 empty] | 0 | 0 | 0 | #DIV/0! | [7 empty] | #DIV/0! | #DIV/0! | 0.9848903 | #DIV/0!
[25 empty] | 0 | 0 | 0 | #DIV/0! | [7 empty] | #DIV/0! | #DIV/0! | 0.9848903 | #DIV/0!
Traço Cliente
Traço MC
Note on B9: holger.schmidt: Para considerar a absorção dos agregados, entrar com umidade em valor negativo
Note on X15: holger.schmidt: Inserir o teor de água para cálculo automático dos demais MCCs
Note on I20: holger.schmidt: Inserir em valor positivo a água adicionada à do traço. Para água retida entrar com valor negativo.
Note on V20: holger.schmidt: Inserir em valor positivo a água adicionada à do traço. Para água retida entrar com valor negativo.
Note on Z20: holger.schmidt: Conforme ABNT NBR 12655, caracteriza-se o maior valor do par para a amostra. Inserir o maior valor na primeira coluna da idade
Note on AB20: holger.schmidt: Conforme ABNT NBR 12655, caracteriza-se o maior valor do par para a amostra. Inserir o maior valor na primeira coluna da idade

## PEDERNEIRAS (hidden)
DOSAGEM EXPERIMENTAL DE CONCRETO
CLIENTE: | [10 empty] | AMBIENTE: |  |  | SOL ( ) NUBLADO ( ) CHUVA ( ) |  |  |  | TEMPERATURA [°C]: |  |  | DATA:
ESTUDO: |  | Traço Padrão | [8 empty] | Abatimento (Slump) |  |  |  | 100 mm | Classe | s50 | TÉCNICO:
ESPECIFICAÇÕES DA DOSAGEM DO CONCRETO | [23 empty] | 663.244 | QUANTIDADE DOS FINOS
Rel a/c: |  | 0.45 | Areia 1 | Areia 2 | Areia 3 |  | Misto | Brita 0 | Brita 1/2 |  | Aditivo 1 [%]: |  | 0.8% |  | Adição [%]: |  |  | 0% | Betonada [L]: |  |  | 1000 |  | 321.756 | Cimento | Adição | Areia 1 | Areia 2 | Areia 3 | Misto | Brita 0 | Brita 1/2
Rel a/ag: |  | 0.45 | 68.5% | 31.5% | 0% |  | 0% | 84% | 16% |  | Aditivo 2 [%]: |  | 0% |  | Teor de argamassa [%]: |  |  | 56.25% | Teor água [%]: |  |  | 7.864% |  | 805 | 100% | 100% | 2% | 0% | 0% | 0% | 3% | 0% | Material fino
Umidade [%]: |  |  | 0% | 0% | 0% |  | 0% | 0% | 0% |  | Aditivo 3 [%]: |  | 0% |  | Teor de ar incorporado [%]: |  |  | 1.5% | Massa Específica: |  |  | 2472.2 |  | 352.1875 | 400 | 0 | 11.46 | 0 | 0 | 0 | 26.55 | 0
Material | Cimento |  |  | Adição |  | Areia 1 |  | Areia 2 |  | Areia 3 |  | Misto |  | Brita 0 |  | Brita 1/2 |  | Água | Aditivo 1 | Aditivo 2 |  | Aditivo 3 | Fibra | [8 empty] | 438.01 | FINOS no MCC [kg/m³]
Fornecedor | CP V ARI |  |  |  |  | Min. Do Vale |  | Embu | [5 empty] | Embu |  | Quibrita |  | Rede | Tecnosil
Observações | Intercement |  |  |  |  | Natural fina |  | Areia de Brita | [5 empty] | Pedrisco |  | Brita 1/2 |  | Poço | 4005
Densidade [t/m³] | 3.06 |  |  | 1 |  | 2.6 |  | 2.8 |  | 2.6 |  | 2.6 |  | 2.99 |  | 2.6 |  | 1 | 1.09 | 0 |  | 0 | 0 |  | RELAÇÃO ENTRE OS M.C.C's
M.C.C. [kg/m³] | 400 |  |  | 0 |  | 573 |  | 284 |  | 0 |  | 0 |  | 885 |  | 147 |  | 180 | 3.2 | 0 |  | 0 |  |  | 34.66548 | % agregado miudo / concreto |  |  | 45.36792 | % agregado miudo / agregados
Betonada | 400 |  |  | 0 |  | 573 |  | 284 |  | 0 |  | 0 |  | 885 |  | 147 |  | 180 | 3200 | 0 |  | 0 | 0 |  | 41.7442 | % agregado graudo / concreto |  |  | 54.63208 | % agregado graudo / agregados
Betonada Corrigida | 400 |  |  | 0 |  | 573 |  | 284 |  | 0 |  | 0 |  | 885 |  | 147 |  | 180 | 2935.78 | - |  | - | 0 |  | 76.40968 | % agregados totais / concreto |  |  | 16.17992 | % aglomerante / concreto
RESULTADOS OBTIDOS | [24 empty] | PEDERNEIRAS
AMOSTRA / Dosagem Aditivo [%] |  | Exp. (n°) | Moldagem (horário) | Temp. concreto [°C] | Ar incorp. [%] |  | Água inicial [mL] | Abatim. Inicial [mm] | Abatim. ___ min. [mm] |  | Abatim. ___ min. [mm] |  | Abatim. ___ min. [mm] |  | Abatim. ___ min. [mm] | Água retorno [mL] | Água betonada [mL] | Água do traço corrigida | a/c corrigida | Resist. 3 DIAS 20/07/15 |  | Resist. 7 DIAS 24/07/15 | Resist. 28DIAS 14/08/15 |  | Material | M.C.C. (kg/m³) | Massa Específica | Relação entre os Agregados
|  | 28 | 13:05 |  |  |  |  | 140 | [8 empty] | 0 | 180 | 0.45 | 25.3 |  | 29.9 |  |  | Cimento | 380 | 3.06 | Agregado Miúdo
[17 empty] | 0 | 180 | 0.45 | [5 empty] | Adição | 0 | 1 | Areia 1 | Areia 2 | Areia 3
[17 empty] | 0 | 180 | 0.45 | [5 empty] | Areia 1 | 950 | 2.6 | 100% | 0% | 0%
[17 empty] | 0 | 180 | 0.45 | [5 empty] | Areia 2 | 0 | 2.8 | Agregado Graúdo
[17 empty] | 0 | 180 | 0.45 | [5 empty] | Areia 3 | 0 | 2.6 | Areia 3 | Brita 0 | Brita 1 | Aditivo
[17 empty] | 0 | 180 | 0.45 | [5 empty] | Brita 0 | 750 | 2.99 | 0% | 86.1% | 13.2% | 0.7%
[17 empty] | 0 | 180 | 0.45 | [5 empty] | Brita 1 | 100 | 2.6 | Teor de Argamassa (vol): |  |  | 62.7%
ABATIMENTO CLASSIFICAÇÃO |  | 1 | Slump cônico e forma trapezoidal | 2 | Slump com faces paralelas |  | 3 | Slump c/ faces abauladas | 4 |  | Slump com desmoronamento |  | 5 |  | Slump de alta trabalhabili-dade c/ coesão | 6 | Slump de alta trabalhabili-dade s/ coesão | 7 | Slump de alta trabalhabili-dade c/ coesão | INSERIR A NUMERAÇÃO DE ACORDO COM O ABATIMENTO OBTIDO |  |  |  |  | Aditivo | 2 | 1 | Volume Teórico: |  |  | 970.8653
[25 empty] | Água | 190 | 1 | Ar Previsto: |  |  | 2.913%
[25 empty] | Areia 3 = % passante na # 4,8 mm: |  | 70% | Relação a/c |  |  | 0.5
[25 empty] | Areia 3 > Miúdo:Graúdo | 0 | 0 | % Aditivo |  |  | 0.5263%
Aspecto (Marcar) ( ) Excesso argamassa ( ) Argamassa Ideal ( ) Pouca argamassa / Áspero ( ) Excelente ( ) Bom ( ) Regular ( ) Ruim
Observações: | [15 empty] | Classe | Abatimento A |  |  | Concreto Auto-Adensável |  |  |  |  | MANUTENÇÃO
[16 empty] | S10 | 10 ≤ A < 50 |  |  | Classe |  | Espalhamento E |  |  | FLOW INICIAL | 770
[16 empty] | S50 | 50 ≤ A <100 |  |  | SF1 |  | 550 ≤ E < 650 |  |  | FLOW +10 | 730
[16 empty] | S100 | 100 ≤ A < 160 |  |  | SF2 |  | 650 ≤ E < 750 |  |  | FLOW +20 | 700
[16 empty] | S160 | 160 ≤ A < 220 |  |  | SF3 |  | 750 ≤ E < 850 |  |  | FLOW +30 | 670
[16 empty] | S220 | A ≥ 220
[25 empty] | MASSA ESPECIFICA [kg/m³] |  |  |  |  | UMIDADE |  |  |  | ABSORÇÃO (%) |  | AR INCORPORADO
[25 empty] | peso da forma 10x20 cm | peso concreto + forma | massa especifica | Ar incorporado |  | material | umido | seco | umidade | material | absorção | Rendimento | Consumo aglomerante | Volume | Índice de ar
[25 empty] | 1 | 4.69 | 2.349127 | 6.276854 |  | Areia 1 | 0.5 | 0.5 | 0 | Areia 1 | 0% | 1.051029 | 380.5795 | 0.9850572 | 1.066972
[25 empty] | 0 | 0 | 0 | #DIV/0! |  | Areia 2 | 0.5 | 0.5 | 0 | Areia 2 | 0% | #DIV/0! | #DIV/0! | 0.9850572 | #DIV/0!
[25 empty] | 0 | 0 | 0 | #DIV/0! |  | Areia 3 | 0.5 | 0.5 | 0 | Areia 3 | 0% | #DIV/0! | #DIV/0! | 0.9850572 | #DIV/0!
[25 empty] | 0 | 0 | 0 | #DIV/0! |  | Misto | 0.5 | 0.5 | 0 | Misto | 0% | #DIV/0! | #DIV/0! | 0.9850572 | #DIV/0!
[25 empty] | 0 | 0 | 0 | #DIV/0! |  | Brita 0 | 0.5 | 0.5 | 0 | Brita 0 | 0% | #DIV/0! | #DIV/0! | 0.9850572 | #DIV/0!
[25 empty] | 0 | 0 | 0 | #DIV/0! |  | Brita 1/2 | 0.5 | 0.5 | 0 | Brita 1/2 | 0% | #DIV/0! | #DIV/0! | 0.9850572 | #DIV/0!
[25 empty] | 0 | 0 | 0 | #DIV/0! | [7 empty] | #DIV/0! | #DIV/0! | 0.9850572 | #DIV/0!
[25 empty] | 0 | 0 | 0 | #DIV/0! | [7 empty] | #DIV/0! | #DIV/0! | 0.9850572 | #DIV/0!
Traço Cliente
Traço MC
Note on B9: holger.schmidt: Para considerar a absorção dos agregados, entrar com umidade em valor negativo
Note on X15: holger.schmidt: Inserir o teor de água para cálculo automático dos demais MCCs
Note on I20: holger.schmidt: Inserir em valor positivo a água adicionada à do traço. Para água retida entrar com valor negativo.
Note on V20: holger.schmidt: Inserir em valor positivo a água adicionada à do traço. Para água retida entrar com valor negativo.
Note on Z20: holger.schmidt: Conforme ABNT NBR 12655, caracteriza-se o maior valor do par para a amostra. Inserir o maior valor na primeira coluna da idade
Note on AB20: holger.schmidt: Conforme ABNT NBR 12655, caracteriza-se o maior valor do par para a amostra. Inserir o maior valor na primeira coluna da idade

## PEDERNEIRAS (hidden)
DOSAGEM EXPERIMENTAL DE CONCRETO
CLIENTE: | [10 empty] | AMBIENTE: |  |  | SOL ( ) NUBLADO ( ) CHUVA ( ) |  |  |  | TEMPERATURA [°C]: |  |  | DATA:
ESTUDO: |  | Traço Padrão | [8 empty] | Abatimento (Slump) |  |  |  | 100 mm | Classe | s50 | TÉCNICO:
ESPECIFICAÇÕES DA DOSAGEM DO CONCRETO | [23 empty] | 641.3077 | QUANTIDADE DOS FINOS
Rel a/c: |  | 0.5 | Areia 1 | Areia 2 | Areia 3 |  | Misto | Brita 0 | Brita 1/2 |  | Aditivo 1 [%]: |  | 0.74% |  | Adição [%]: |  |  | 0% | Betonada [L]: |  |  | 8 |  | 348.6923 | Cimento | Adição | Areia 1 | Areia 2 | Areia 3 | Misto | Brita 0 | Brita 1/2
Rel a/ag: |  | 0.5 | 80% | 20% | 0% |  | 0% | 0% | 100% |  | Aditivo 2 [%]: |  | 0% |  | Teor de argamassa [%]: |  |  | 59% | Teor água [%]: |  |  | 8.389% |  | 800 | 100% | 100% | 2% | 0% | 0% | 0% | 3% | 0% | Material fino
Umidade [%]: |  |  | 1.4% | 2.35% | 0% |  | 0% | 0% | 0% |  | Aditivo 3 [%]: |  | 0% |  | Teor de ar incorporado [%]: |  |  | 1% | Massa Específica: |  |  | 2457.81 |  | 328 | 380 | 0 | 14.78 | 0 | 0 | 0 | 0 | 0
Material | Cimento |  |  | Adição |  | Areia 1 |  | Areia 2 |  | Areia 3 |  | Misto |  | Brita 0 |  | Brita 1/2 |  | Água | Aditivo 1 | Aditivo 2 |  | Aditivo 3 | Fibra | [8 empty] | 394.78 | FINOS no MCC [kg/m³]
Fornecedor | CP V ARI | [12 empty] | Embu |  | Quibrita |  | Rede | Tecnosil
Observações | Intercement |  |  |  |  | Natural fina |  | Areia de Brita | [5 empty] | Pedrisco |  | Brita 1/2 |  | Poço | 0
Densidade [t/m³] | 3.08 |  |  | 1 |  | 2.65 |  | 2.8 |  | 2.6 |  | 2.6 |  | 2.9 |  | 2.9 |  | 1 | 1.09 | 0 |  | 0 | 0 |  | RELAÇÃO ENTRE OS M.C.C's
M.C.C. [kg/m³] | 380 |  |  | 0 |  | 739 |  | 195 |  | 0 |  | 0 |  | 0 |  | 951 |  | 190 | 2.812 | 0 |  | 0 |  |  | 38.00131 | % agregado miudo / concreto |  |  | 49.54907 | % agregado miudo / agregados
Betonada | 3.04 |  |  | 0 |  | 5.912 |  | 1.56 |  | 0 |  | 0 |  | 0 |  | 7.608 |  | 1.52 | 22.496 | 0 |  | 0 | 0 |  | 38.69298 | % agregado graudo / concreto |  |  | 50.45093 | % agregado graudo / agregados
Betonada Corrigida | 3.04 |  |  | 0 |  | 5.994768 |  | 1.597 |  | 0 |  | 0 |  | 0 |  | 7.608 |  | 1.4 | 20.63853 | - |  | - | 0 |  | 76.69429 | % agregados totais / concreto |  |  | 15.46092 | % aglomerante / concreto
RESULTADOS OBTIDOS | [24 empty] | Pederneiras
AMOSTRA / Dosagem Aditivo [%] |  | Exp. (n°) | Moldagem (horário) | Temp. concreto [°C] | Ar incorp. [%] |  | Água inicial [mL] | Abatim. Inicial [mm] | Abatim. ___ min. [mm] |  | Abatim. ___ min. [mm] |  | Abatim. ___ min. [mm] |  | Abatim. ___ min. [mm] | Água retorno [mL] | Água betonada [mL] | Água do traço corrigida | a/c corrigida | Resist. 3 DIAS 20/07/15 |  | Resist. 7 DIAS 24/07/15 | Resist. 28DIAS 14/08/15 |  | Material | M.C.C. (kg/m³) | Massa Específica | Relação entre os Agregados |  |  |  | 1000 | 0.008
|  | 28 | 13:05 |  |  |  |  | 140 | [8 empty] | 0 | 190 | 0.5 | 25.3 |  | 29.9 |  |  | Cimento | 380 | 3.06 | Agregado Miúdo |  |  |  |  | 3.04
[17 empty] | 0 | 190 | 0.5 | [5 empty] | Adição | 0 | 1 | Areia F | Areia Ind | Areia 3 |  |  | 0
[17 empty] | 0 | 190 | 0.5 | [5 empty] | Areia F | 730 | 2.63 | 81.2% | 18.8% | 0% |  |  | 5.84
[17 empty] | 0 | 190 | 0.5 | [5 empty] | Areia Ind | 180 | 2.8 | Agregado Graúdo |  |  |  |  | 1.44
[17 empty] | 0 | 190 | 0.5 | [5 empty] | Areia 3 | 0 | 2.6 | Areia 3 | Brita 0 | Brita 1/2 | Aditivo |  | 0
[17 empty] | 0 | 190 | 0.5 | [5 empty] | Brita 0 | 750 | 2.9 | 0% | 78.2% | 20.9% | 0.9% |  | 6
[17 empty] | 0 | 190 | 0.5 | [5 empty] | Brita 1/2 | 200 | 2.9 | Teor de Argamassa (vol): |  |  | 58.49% |  | 1.6
ABATIMENTO CLASSIFICAÇÃO |  | 1 | Slump cônico e forma trapezoidal | 2 | Slump com faces paralelas |  | 3 | Slump c/ faces abauladas | 4 |  | Slump com desmoronamento |  | 5 |  | Slump de alta trabalhabili-dade c/ coesão | 6 | Slump de alta trabalhabili-dade s/ coesão | 7 | Slump de alta trabalhabili-dade c/ coesão | INSERIR A NUMERAÇÃO DE ACORDO COM O ABATIMENTO OBTIDO |  |  |  |  | Aditivo | 3.1 | 1 | Volume Teórico: |  |  | 986.7215 |  | 0.0248
[25 empty] | Água | 190 | 1 | Ar Previsto: |  |  | 1.328% |  | 1.52
[25 empty] | Areia 3 = % passante na # 4,8 mm: |  | 70% | Relação a/c |  |  | 0.5
[25 empty] | Areia 3 > Miúdo:Graúdo | 0 | 0 | % Aditivo |  |  | 0.8158%
Aspecto (Marcar) ( ) Excesso argamassa ( ) Argamassa Ideal ( ) Pouca argamassa / Áspero ( ) Excelente ( ) Bom ( ) Regular ( ) Ruim
Observações: | [15 empty] | Classe | Abatimento A |  |  | Concreto Auto-Adensável |  |  |  |  | MANUTENÇÃO
[16 empty] | S10 | 10 ≤ A < 50 |  |  | Classe |  | Espalhamento E |  |  | FLOW INICIAL | 770
[16 empty] | S50 | 50 ≤ A <100 |  |  | SF1 |  | 550 ≤ E < 650 |  |  | FLOW +10 | 730
[16 empty] | S100 | 100 ≤ A < 160 |  |  | SF2 |  | 650 ≤ E < 750 |  |  | FLOW +20 | 700
[16 empty] | S160 | 160 ≤ A < 220 |  |  | SF3 |  | 750 ≤ E < 850 |  |  | FLOW +30 | 670
[16 empty] | S220 | A ≥ 220
[25 empty] | MASSA ESPECIFICA [kg/m³] |  |  |  |  | UMIDADE |  |  |  | ABSORÇÃO (%) |  | AR INCORPORADO
[25 empty] | peso da forma 10x20 cm | peso concreto + forma | massa especifica | Ar incorporado |  | material | umido | seco | umidade | material | absorção | Rendimento | Consumo aglomerante | Volume | Índice de ar
[25 empty] | 1 | 4.69 | 2.349127 | 5.286795 |  | Areia 1 | 0.5 | 0.5 | 0 | Areia 1 | 0% | 1.045069 | 363.6123 | 0.9898184 | 1.055819
[25 empty] | 0 | 0 | 0 | #DIV/0! |  | Areia 2 | 0.5 | 0.5 | 0 | Areia 2 | 0% | #DIV/0! | #DIV/0! | 0.9898184 | #DIV/0!
[25 empty] | 0 | 0 | 0 | #DIV/0! |  | Areia 3 | 0.5 | 0.5 | 0 | Areia 3 | 0% | #DIV/0! | #DIV/0! | 0.9898184 | #DIV/0!
[25 empty] | 0 | 0 | 0 | #DIV/0! |  | Misto | 0.5 | 0.5 | 0 | Misto | 0% | #DIV/0! | #DIV/0! | 0.9898184 | #DIV/0!
[25 empty] | 0 | 0 | 0 | #DIV/0! |  | Brita 0 | 0.5 | 0.5 | 0 | Brita 0 | 0% | #DIV/0! | #DIV/0! | 0.9898184 | #DIV/0!
[25 empty] | 0 | 0 | 0 | #DIV/0! |  | Brita 1/2 | 0.5 | 0.5 | 0 | Brita 1/2 | 0% | #DIV/0! | #DIV/0! | 0.9898184 | #DIV/0!
[25 empty] | 0 | 0 | 0 | #DIV/0! | [7 empty] | #DIV/0! | #DIV/0! | 0.9898184 | #DIV/0!
[25 empty] | 0 | 0 | 0 | #DIV/0! | [7 empty] | #DIV/0! | #DIV/0! | 0.9898184 | #DIV/0!
Traço Cliente
Traço
Note on B9: holger.schmidt: Para considerar a absorção dos agregados, entrar com umidade em valor negativo
Note on X15: holger.schmidt: Inserir o teor de água para cálculo automático dos demais MCCs
Note on I20: holger.schmidt: Inserir em valor positivo a água adicionada à do traço. Para água retida entrar com valor negativo.
Note on V20: holger.schmidt: Inserir em valor positivo a água adicionada à do traço. Para água retida entrar com valor negativo.
Note on Z20: holger.schmidt: Conforme ABNT NBR 12655, caracteriza-se o maior valor do par para a amostra. Inserir o maior valor na primeira coluna da idade
Note on AB20: holger.schmidt: Conforme ABNT NBR 12655, caracteriza-se o maior valor do par para a amostra. Inserir o maior valor na primeira coluna da idade

## RP (hidden)
DOSAGEM EXPERIMENTAL DE CONCRETO
UNIDADE: |  | RIBEIRÃO PRETO | [8 empty] | AMBIENTE: |  |  | SOL ( ) NUBLADO ( ) CHUVA ( ) |  |  |  | TEMPERATURA [°C]: |  |  | DATA:
ESTUDO: |  | CAA SF2 | [8 empty] | Abatimento (Slump) |  |  |  | 700 | Classe | SF2 | TÉCNICO:
ESPECIFICAÇÕES DA DOSAGEM DO CONCRETO | [23 empty] | 658.6901 | QUANTIDADE DOS FINOS
Rel a/c: |  | 0.5099 | Areia 1 | Areia 2 | Areia 3 |  | Misto | Brita 0 | Brita 1/2 |  | Aditivo 1 [%]: |  | 0.9% |  | Adição [%]: |  |  | 0% | Betonada [L]: |  |  | 1000 |  | 321.3099 | Cimento | Adição | Areia 1 | Areia 2 | Areia 3 | Misto | Brita 0 | Brita 1/2
Rel a/ag: |  | 0.5093834 | 100% | 0% | 0% |  | 0% | 80% | 20% |  | Aditivo 2 [%]: |  | 0% |  | Teor de argamassa [%]: |  |  | 56% | Teor água [%]: |  |  | 8.513% |  | 790 | 100% | 100% | 2% | 0% | 0% | 0% | 3% | 0% | Material fino
Umidade [%]: |  |  | 5.4% | 5% | 0% |  | 0% | 0% | 0% |  | Aditivo 3 [%]: |  | 0% |  | Teor de ar incorporado [%]: |  |  | 2% | Massa Específica: |  |  | 2425.36 |  | 347.6 | 373 | 0 | 17.02 | 0 | 0 | 0 | 24.18 | 0
Material | Cimento |  |  | Adição |  | Areia 1 |  | Areia 2 |  | Areia 3 |  | Misto |  | Brita 0 |  | Brita 1/2 |  | Água | Aditivo 1 | Aditivo 2 |  | Aditivo 3 | Fibra | [8 empty] | 414.2 | FINOS no MCC [kg/m³]
Fornecedor | CP V ARI | [16 empty] | Rede | Tecnosil
Observações | Intercement |  |  |  |  | Natural fina |  | Areia de Brita | [5 empty] | Pedrisco |  | Brita 1/2 |  | Poço | 0
Densidade [t/m³] | 3.08 |  |  | 1 |  | 2.65 |  | 2.65 |  | 2.6 |  | 2.6 |  | 2.9 |  | 2.9 |  | 1 | 1.09 | 0 |  | 0 | 0 |  | RELAÇÃO ENTRE OS M.C.C's
M.C.C. [kg/m³] | 373 |  |  | 0 |  | 851 |  | 0 |  | 0 |  | 0 |  | 806 |  | 202 |  | 190 | 3.357 | 0 |  | 0 |  |  | 35.08757 | % agregado miudo / concreto |  |  | 45.7773 | % agregado miudo / agregados
Betonada | 373 |  |  | 0 |  | 851 |  | 0 |  | 0 |  | 0 |  | 806 |  | 202 |  | 190 | 3357 | 0 |  | 0 | 0 |  | 41.56084 | % agregado graudo / concreto |  |  | 54.2227 | % agregado graudo / agregados
Betonada Corrigida | 373 |  |  | 0 |  | 896.954 |  | 0 |  | 0 |  | 0 |  | 806 |  | 202 |  | 144.046 | 3079.817 | - |  | - | 0 |  | 76.64842 | % agregados totais / concreto |  |  | 15.37916 | % aglomerante / concreto
RESULTADOS OBTIDOS | [24 empty] | Ribeirão Preto
AMOSTRA / Dosagem Aditivo [%] |  | Exp. (n°) | Moldagem (horário) | Temp. concreto [°C] | Ar incorp. [%] |  | Água inicial [mL] | Abatim. Inicial [mm] | Abatim. 10 min. [mm] |  | Abatim. 20 min. [mm] |  | Abatim. 30 min. [mm] |  | PERCA Abatim. [mm] | Água retorno [mL] | Água betonada [mL] | Água do traço corrigida | a/c corrigida | Resist. 3 DIAS 20/07/15 |  | Resist. 7 DIAS 24/07/15 | Resist. 28DIAS 14/08/15 |  | Material | M.C.C. (kg/m³) | Massa Específica | Relação entre os Agregados |  |  |  | 1000 | 0.008
[8 empty] | 140 | [8 empty] | 0 | 190 | 0.5093834 | 25.3 |  | 29.9 |  |  | Cimento | 380 | 3.08 | Agregado Miúdo |  |  |  |  | 3.04
[17 empty] | 0 | 190 | 0.5093834 | [5 empty] | Adição | 0 | 1 | Areia 1 | Areia 2 | Areia 3 |  |  | 0
[17 empty] | 0 | 190 | 0.5093834 | [5 empty] | Areia 1 | 851 | 2.65 | 100% | 0% | 0% |  |  | 6.808
[17 empty] | 0 | 190 | 0.5093834 | [5 empty] | Areia 2 | 0 | 2.65 | Agregado Graúdo |  |  |  |  | 0
[17 empty] | 0 | 190 | 0.5093834 | [5 empty] | Areia 3 | 0 | 2.6 | Areia 3 | Brita 0 | Brita 1 | Aditivo |  | 0
[17 empty] | 0 | 190 | 0.5093834 | [5 empty] | Brita 0 | 806 | 2.9 | 0% | 79.2% | 19.9% | 0.9% |  | 6.448
[17 empty] | 0 | 190 | 0.5093834 | [5 empty] | Brita 1 | 202 | 2.9 | Teor de Argamassa (vol): |  |  | 55.89% |  | 1.616
ABATIMENTO CLASSIFICAÇÃO |  | 1 | Slump cônico e forma trapezoidal | 2 | Slump com faces paralelas |  | 3 | Slump c/ faces abauladas | 4 |  | Slump com desmoronamento |  | 5 |  | Slump de alta trabalhabili-dade c/ coesão | 6 | Slump de alta trabalhabili-dade s/ coesão | 7 | Slump de alta trabalhabili-dade c/ coesão | INSERIR A NUMERAÇÃO DE ACORDO COM O ABATIMENTO OBTIDO |  |  |  |  | Aditivo | 3.3 | 1 | Volume Teórico: |  |  | 985.3949 |  | 0.0264
[25 empty] | Água | 190 | 1 | Ar Previsto: |  |  | 1.461% |  | 1.52
[25 empty] | Areia 3 = % passante na # 4,8 mm: |  | 70% | Relação a/c |  |  | 0.5
[25 empty] | Areia 3 > Miúdo:Graúdo | 0 | 0 | % Aditivo |  |  | 0.8684%
85
Observações: | [15 empty] | Classe | Abatimento A |  |  | Concreto Auto-Adensável |  |  |  |  | MANUTENÇÃO
[16 empty] | S10 | 10 ≤ A < 50 |  |  | Classe |  | Espalhamento E |  |  | FLOW INICIAL | 770
[16 empty] | S50 | 50 ≤ A <100 |  |  | SF1 |  | 550 ≤ E < 650 |  |  | FLOW +10 | 730
[16 empty] | S100 | 100 ≤ A < 160 |  |  | SF2 |  | 650 ≤ E < 750 |  |  | FLOW +20 | 700
[16 empty] | S160 | 160 ≤ A < 220 |  |  | SF3 |  | 750 ≤ E < 850 |  |  | FLOW +30 | 670
[16 empty] | S220 | A ≥ 220
[25 empty] | MASSA ESPECIFICA [kg/m³] |  |  |  |  | UMIDADE |  |  |  | ABSORÇÃO (%) |  | AR INCORPORADO
[25 empty] | peso da forma 10x20 cm | peso concreto + forma | massa especifica | Ar incorporado |  | material | umido | seco | umidade | material | absorção | Rendimento | Consumo aglomerante | Volume | Índice de ar
[25 empty] | 1 | 4.69 | 2.349127 | 4.965867 |  | Areia 1 | 0.5 | 0.5 | 0 | Areia 1 | 0% | 1.031021 | 361.7772 | 0.9798222 | 1.052254
[25 empty] | 0 | 0 | 0 | #DIV/0! |  | Areia 2 | 0.5 | 0.5 | 0 | Areia 2 | 0% | #DIV/0! | #DIV/0! | 0.9798222 | #DIV/0!
[25 empty] | 0 | 0 | 0 | #DIV/0! |  | Areia 3 | 0.5 | 0.5 | 0 | Areia 3 | 0% | #DIV/0! | #DIV/0! | 0.9798222 | #DIV/0!
[25 empty] | 0 | 0 | 0 | #DIV/0! |  | Misto | 0.5 | 0.5 | 0 | Misto | 0% | #DIV/0! | #DIV/0! | 0.9798222 | #DIV/0!
[25 empty] | 0 | 0 | 0 | #DIV/0! |  | Brita 0 | 0.5 | 0.5 | 0 | Brita 0 | 0% | #DIV/0! | #DIV/0! | 0.9798222 | #DIV/0!
[25 empty] | 0 | 0 | 0 | #DIV/0! |  | Brita 1/2 | 0.5 | 0.5 | 0 | Brita 1/2 | 0% | #DIV/0! | #DIV/0! | 0.9798222 | #DIV/0!
[25 empty] | 0 | 0 | 0 | #DIV/0! | [7 empty] | #DIV/0! | #DIV/0! | 0.9798222 | #DIV/0!
[25 empty] | 0 | 0 | 0 | #DIV/0! | [7 empty] | #DIV/0! | #DIV/0! | 0.9798222 | #DIV/0!
Traço Cliente
Traço
Note on B9: holger.schmidt: Para considerar a absorção dos agregados, entrar com umidade em valor negativo
Note on X15: holger.schmidt: Inserir o teor de água para cálculo automático dos demais MCCs
Note on I20: holger.schmidt: Inserir em valor positivo a água adicionada à do traço. Para água retida entrar com valor negativo.
Note on V20: holger.schmidt: Inserir em valor positivo a água adicionada à do traço. Para água retida entrar com valor negativo.
Note on Z20: holger.schmidt: Conforme ABNT NBR 12655, caracteriza-se o maior valor do par para a amostra. Inserir o maior valor na primeira coluna da idade
Note on AB20: holger.schmidt: Conforme ABNT NBR 12655, caracteriza-se o maior valor do par para a amostra. Inserir o maior valor na primeira coluna da idade

## RP (2) (hidden)
DOSAGEM EXPERIMENTAL DE CONCRETO
CLIENTE: | [10 empty] | AMBIENTE: |  |  | SOL ( ) NUBLADO ( ) CHUVA ( ) |  |  |  | TEMPERATURA [°C]: |  |  | DATA:
ESTUDO: |  | Traço Padrão | [8 empty] | Abatimento (Slump) |  |  |  | 100 mm | Classe | s50 | TÉCNICO:
ESPECIFICAÇÕES DA DOSAGEM DO CONCRETO | [23 empty] | 653.3766 | QUANTIDADE DOS FINOS
Rel a/c: |  | 0.5 | Areia 1 | Areia 2 | Areia 3 |  | Misto | Brita 0 | Brita 1/2 |  | Aditivo 1 [%]: |  | 0.9% |  | Adição [%]: |  |  | 0% | Betonada [L]: |  | }:.,mn | 300 |  | 336.6234 | Cimento | Adição | Areia 1 | Areia 2 | Areia 3 | Misto | Brita 0 | Brita 1/2
Rel a/ag: |  | 0.5 | 100% | 0% | 0% |  | 0% | 0% | 100% |  | Aditivo 2 [%]: |  | 0% |  | Teor de argamassa [%]: |  |  | 57.5% | Teor água [%]: |  | ;0 | 8.415% |  | 800 | 100% | 100% | 2% | 0% | 0% | 0% | 3% | 0% | Material fino
Umidade [%]: |  |  | 0% | 5% | 0% |  | 0% | 0% | 0% |  | Aditivo 3 [%]: |  | 0% |  | Teor de ar incorporado [%]: |  |  | 1% | Massa Específica: |  |  | 2451.42 |  | 340 | 380 | 0 | 17.84 | 0 | 0 | 0 | 0 | 0
Material | Cimento |  |  | Adição |  | Areia 1 |  | Areia 2 |  | Areia 3 |  | Misto |  | Brita 0 |  | Brita 1/2 |  | Água | Aditivo 1 | Aditivo 2 |  | Aditivo 3 | Fibra | [8 empty] | 397.84 | FINOS no MCC [kg/m³]
Fornecedor | CP V ARI | [12 empty] | Embu |  | Quibrita |  | Rede | Tecnosil
Observações | Intercement |  |  |  |  | Natural fina |  | Areia de Brita | [5 empty] | Pedrisco |  | Brita 1/2 |  | Poço | 0
Densidade [t/m³] | 3.08 |  |  | 1 |  | 2.65 |  | 2.65 |  | 2.6 |  | 2.6 |  | 2.9 |  | 2.9 |  | 1 | 1.09 | 0 |  | 0 | 0 |  | RELAÇÃO ENTRE OS M.C.C's
M.C.C. [kg/m³] | 380 |  |  | 0 |  | 892 |  | 0 |  | 0 |  | 0 |  | 0 |  | 986 |  | 190 | 3.42 | 0 |  | 0 |  |  | 36.38707 | % agregado miudo / concreto |  |  | 47.49734 | % agregado miudo / agregados
Betonada | 114 |  |  | 0 |  | 267.6 |  | 0 |  | 0 |  | 0 |  | 0 |  | 295.8 |  | 57 | 1026 | 0 |  | 0 | 0 |  | 40.22159 | % agregado graudo / concreto |  |  | 52.50266 | % agregado graudo / agregados
Betonada Corrigida | 114 |  |  | 0 |  | 267.6 |  | 0 |  | 0 |  | 0 |  | 0 |  | 295.8 |  | 57 | 941.2844 | - |  | - | 0 |  | 76.60866 | % agregados totais / concreto |  |  | 15.50122 | % aglomerante / concreto
RESULTADOS OBTIDOS | [24 empty] | Pederneiras
AMOSTRA / Dosagem Aditivo [%] |  | Exp. (n°) | Moldagem (horário) | Temp. concreto [°C] | Ar incorp. [%] |  | Água inicial [mL] | Abatim. Inicial [mm] | Abatim. ___ min. [mm] |  | Abatim. ___ min. [mm] |  | Abatim. ___ min. [mm] |  | Abatim. ___ min. [mm] | Água retorno [mL] | Água betonada [mL] | Água do traço corrigida | a/c corrigida | Resist. 3 DIAS 20/07/15 |  | Resist. 7 DIAS 24/07/15 | Resist. 28DIAS 14/08/15 |  | Material | M.C.C. (kg/m³) | Massa Específica | Relação entre os Agregados |  |  |  | 1000 | 0.008
|  | 28 | 13:05 |  |  |  |  | 140 | [8 empty] | 0 | 190 | 0.5 | 25.3 |  | 29.9 |  |  | Cimento | 400 | 3.06 | Agregado Miúdo |  |  |  |  | 3.2
[17 empty] | 0 | 190 | 0.5 | [5 empty] | Adição | 0 | 1 | Areia 1 | Areia 2 | Areia 3 |  |  | 0
[17 empty] | 0 | 190 | 0.5 | [5 empty] | Areia 1 | 890 | 2.63 | 100% | 0% | 0% |  |  | 7.12
[17 empty] | 0 | 190 | 0.5 | [5 empty] | Areia 2 | 0 | 2.65 | Agregado Graúdo |  |  |  |  | 0
[17 empty] | 0 | 190 | 0.5 | [5 empty] | Areia 3 | 0 | 2.6 | Areia 3 | Brita 0 | Brita 1 | Aditivo |  | 0
[17 empty] | 0 | 190 | 0.5 | [5 empty] | Brita 0 | 750 | 2.9 | 0% | 78.1% | 20.8% | 1% |  | 6
[17 empty] | 0 | 190 | 0.5 | [5 empty] | Brita 1 | 200 | 2.9 | Teor de Argamassa (vol): |  |  | 58.63% |  | 1.6
ABATIMENTO CLASSIFICAÇÃO |  | 1 | Slump cônico e forma trapezoidal | 2 | Slump com faces paralelas |  | 3 | Slump c/ faces abauladas | 4 |  | Slump com desmoronamento |  | 5 |  | Slump de alta trabalhabili-dade c/ coesão | 6 | Slump de alta trabalhabili-dade s/ coesão | 7 | Slump de alta trabalhabili-dade c/ coesão | INSERIR A NUMERAÇÃO DE ACORDO COM O ABATIMENTO OBTIDO |  |  |  |  | Aditivo | 3.4 | 1 | Volume Teórico: |  |  | 990.1082 |  | 0.0272
[25 empty] | Água | 190 | 1 | Ar Previsto: |  |  | 0.9892% |  | 1.52
[25 empty] | Areia 3 = % passante na # 4,8 mm: |  | 70% | Relação a/c |  |  | 0.475
[25 empty] | Areia 3 > Miúdo:Graúdo | 0 | 0 | % Aditivo |  |  | 0.85%
Aspecto (Marcar) ( ) Excesso argamassa ( ) Argamassa Ideal ( ) Pouca argamassa / Áspero ( ) Excelente ( ) Bom ( ) Regular ( ) Ruim
Observações: | [15 empty] | Classe | Abatimento A |  |  | Concreto Auto-Adensável |  |  |  |  | MANUTENÇÃO
[16 empty] | S10 | 10 ≤ A < 50 |  |  | Classe |  | Espalhamento E |  |  | FLOW INICIAL | 770
[16 empty] | S50 | 50 ≤ A <100 |  |  | SF1 |  | 550 ≤ E < 650 |  |  | FLOW +10 | 730
[16 empty] | S100 | 100 ≤ A < 160 |  |  | SF2 |  | 650 ≤ E < 750 |  |  | FLOW +20 | 700
[16 empty] | S160 | 160 ≤ A < 220 |  |  | SF3 |  | 750 ≤ E < 850 |  |  | FLOW +30 | 670
[16 empty] | S220 | A ≥ 220
[25 empty] | MASSA ESPECIFICA [kg/m³] |  |  |  |  | UMIDADE |  |  |  | ABSORÇÃO (%) |  | AR INCORPORADO
[25 empty] | peso da forma 10x20 cm | peso concreto + forma | massa especifica | Ar incorporado |  | material | umido | seco | umidade | material | absorção | Rendimento | Consumo aglomerante | Volume | Índice de ar
[25 empty] | 1 | 4.69 | 2.349127 | 5.000423 |  | Areia 1 | 0.5 | 0.5 | 0 | Areia 1 | 0% | 1.042089 | 364.6521 | 0.9899804 | 1.052636
[25 empty] | 0 | 0 | 0 | #DIV/0! |  | Areia 2 | 0.5 | 0.5 | 0 | Areia 2 | 0% | #DIV/0! | #DIV/0! | 0.9899804 | #DIV/0!
[25 empty] | 0 | 0 | 0 | #DIV/0! |  | Areia 3 | 0.5 | 0.5 | 0 | Areia 3 | 0% | #DIV/0! | #DIV/0! | 0.9899804 | #DIV/0!
[25 empty] | 0 | 0 | 0 | #DIV/0! |  | Misto | 0.5 | 0.5 | 0 | Misto | 0% | #DIV/0! | #DIV/0! | 0.9899804 | #DIV/0!
[25 empty] | 0 | 0 | 0 | #DIV/0! |  | Brita 0 | 0.5 | 0.5 | 0 | Brita 0 | 0% | #DIV/0! | #DIV/0! | 0.9899804 | #DIV/0!
[25 empty] | 0 | 0 | 0 | #DIV/0! |  | Brita 1/2 | 0.5 | 0.5 | 0 | Brita 1/2 | 0% | #DIV/0! | #DIV/0! | 0.9899804 | #DIV/0!
[25 empty] | 0 | 0 | 0 | #DIV/0! | [7 empty] | #DIV/0! | #DIV/0! | 0.9899804 | #DIV/0!
[25 empty] | 0 | 0 | 0 | #DIV/0! | [7 empty] | #DIV/0! | #DIV/0! | 0.9899804 | #DIV/0!
Traço Cliente
Traço
Note on B9: holger.schmidt: Para considerar a absorção dos agregados, entrar com umidade em valor negativo
Note on X15: holger.schmidt: Inserir o teor de água para cálculo automático dos demais MCCs
Note on I20: holger.schmidt: Inserir em valor positivo a água adicionada à do traço. Para água retida entrar com valor negativo.
Note on V20: holger.schmidt: Inserir em valor positivo a água adicionada à do traço. Para água retida entrar com valor negativo.
Note on Z20: holger.schmidt: Conforme ABNT NBR 12655, caracteriza-se o maior valor do par para a amostra. Inserir o maior valor na primeira coluna da idade
Note on AB20: holger.schmidt: Conforme ABNT NBR 12655, caracteriza-se o maior valor do par para a amostra. Inserir o maior valor na primeira coluna da idade

## CAA ajusttado T-574 -370 (hidden)
DOSAGEM EXPERIMENTAL DE CONCRETO
CLIENTE: | [10 empty] | AMBIENTE: |  |  | SOL ( ) NUBLADO ( ) CHUVA ( ) |  |  |  | TEMPERATURA [°C]: |  |  | DATA:
ESTUDO: |  | Traço Padrão | [8 empty] | Abatimento (Slump) |  |  |  | 100 mm | Classe | s50 | TÉCNICO:
ESPECIFICAÇÕES DA DOSAGEM DO CONCRETO | [23 empty] | 662.707 | QUANTIDADE DOS FINOS
Rel a/c: |  | 0.45 | Areia 1 | Areia 2 | Areia 3 |  | Misto | Brita 0 | Brita 1/2 |  | Aditivo 1 [%]: |  | 0.8% |  | Adição [%]: |  |  | 0% | Betonada [L]: |  |  | 1000 |  | 322.293 | Cimento | Adição | Areia 1 | Areia 2 | Areia 3 | Misto | Brita 0 | Brita 1/2
Rel a/ag: |  | 0.45 | 68.5% | 31.5% | 0% |  | 0% | 84% | 16% |  | Aditivo 2 [%]: |  | 0% |  | Teor de argamassa [%]: |  |  | 56.25% | Teor água [%]: |  |  | 8.021% |  | 805 | 100% | 100% | 2% | 0% | 0% | 0% | 3% | 0% | Material fino
Umidade [%]: |  |  | 0% | 0% | 0% |  | 0% | 0% | 0% |  | Aditivo 3 [%]: |  | 0% |  | Teor de ar incorporado [%]: |  |  | 1.5% | Massa Específica: |  |  | 2427.2 |  | 352.1875 | 400 | 0 | 11.68 | 0 | 0 | 0 | 24.84 | 0
Material | Cimento |  |  | Adição |  | Areia 1 |  | Areia 2 |  | Areia 3 |  | Misto |  | Brita 0 |  | Brita 1/2 |  | Água | Aditivo 1 | Aditivo 2 |  | Aditivo 3 | Fibra | [8 empty] | 436.52 | FINOS no MCC [kg/m³]
Fornecedor | CP V ARI |  |  |  |  | Min. Do Vale |  | Embu | [5 empty] | Embu |  | Quibrita |  | Rede | Tecnosil
Observações | Intercement |  |  |  |  | Natural fina |  | Areia de Brita | [5 empty] | Pedrisco |  | Brita 1/2 |  | Poço | 4005
Densidade [t/m³] | 3.06 |  |  | 1 |  | 2.645 |  | 2.8 |  | 2.6 |  | 2.6 |  | 2.8 |  | 2.63 |  | 1 | 1.09 | 0 |  | 0 | 0 |  | RELAÇÃO ENTRE OS M.C.C's
M.C.C. [kg/m³] | 400 |  |  | 0 |  | 584 |  | 284 |  | 0 |  | 0 |  | 828 |  | 148 |  | 180 | 3.2 | 0 |  | 0 |  |  | 35.76137 | % agregado miudo / concreto |  |  | 47.07158 | % agregado miudo / agregados
Betonada | 400 |  |  | 0 |  | 584 |  | 284 |  | 0 |  | 0 |  | 828 |  | 148 |  | 180 | 3200 | 0 |  | 0 | 0 |  | 40.21094 | % agregado graudo / concreto |  |  | 52.92842 | % agregado graudo / agregados
Betonada Corrigida | 400 |  |  | 0 |  | 584 |  | 284 |  | 0 |  | 0 |  | 828 |  | 148 |  | 180 | 2935.78 | - |  | - | 0 |  | 75.97231 | % agregados totais / concreto |  |  | 16.47989 | % aglomerante / concreto
RESULTADOS OBTIDOS | [24 empty] | 9.9.1 - T-574 - 370
AMOSTRA / Dosagem Aditivo [%] |  | Exp. (n°) | Moldagem (horário) | Temp. concreto [°C] | Ar incorp. [%] |  | Água inicial [mL] | Abatim. Inicial [mm] | Abatim. ___ min. [mm] |  | Abatim. ___ min. [mm] |  | Abatim. ___ min. [mm] |  | Abatim. ___ min. [mm] | Água retorno [mL] | Água betonada [mL] | Água do traço corrigida | a/c corrigida | Resist. 3 DIAS 20/07/15 |  | Resist. 7 DIAS 24/07/15 | Resist. 28DIAS 14/08/15 |  | Material | M.C.C. (kg/m³) | Massa Específica | Relação entre os Agregados
|  | 28 | 13:05 |  |  |  |  | 140 | [8 empty] | 0 | 180 | 0.45 | 25.3 |  | 29.9 |  |  | Cimento | 370 | 3.06 | Agregado Miúdo
[17 empty] | 0 | 180 | 0.45 | [5 empty] | Adição | 0 | 1 | Areia 1 | Areia 2 | Areia 3
[17 empty] | 0 | 180 | 0.45 | [5 empty] | Areia 1 | 740 | 2.645 | 89.7% | 10.3% | 0%
[17 empty] | 0 | 180 | 0.45 | [5 empty] | Areia 2 | 90 | 2.8 | Agregado Graúdo
[17 empty] | 0 | 180 | 0.45 | [5 empty] | Areia 3 | 0 | 2.6 | Areia 3 | Brita 0 | Brita 1 | Aditivo
[17 empty] | 0 | 180 | 0.45 | [5 empty] | Brita 0 | 980 | 2.8 | 0% | 99% | 0% | 1%
[17 empty] | 0 | 180 | 0.45 | [5 empty] | Brita 1 | 0 | 2.63 | Teor de Argamassa (vol): |  |  | 55.04%
ABATIMENTO CLASSIFICAÇÃO |  | 1 | Slump cônico e forma trapezoidal | 2 | Slump com faces paralelas |  | 3 | Slump c/ faces abauladas | 4 |  | Slump com desmoronamento |  | 5 |  | Slump de alta trabalhabili-dade c/ coesão | 6 | Slump de alta trabalhabili-dade s/ coesão | 7 | Slump de alta trabalhabili-dade c/ coesão | INSERIR A NUMERAÇÃO DE ACORDO COM O ABATIMENTO OBTIDO |  |  |  |  | Aditivo | 3.5 | 1 | Volume Teórico: |  |  | 986.331
[25 empty] | Água | 200 | 1 | Ar Previsto: |  |  | 1.367%
[25 empty] | Areia 3 = % passante na # 4,8 mm: |  | 70% | Relação a/c |  |  | 0.5405405
[25 empty] | Areia 3 > Miúdo:Graúdo | 0 | 0 | % Aditivo |  |  | 0.9459%
Aspecto (Marcar) ( ) Excesso argamassa ( ) Argamassa Ideal ( ) Pouca argamassa / Áspero ( ) Excelente ( ) Bom ( ) Regular ( ) Ruim
Observações: | [15 empty] | Classe | Abatimento A |  |  | Concreto Auto-Adensável |  |  |  |  | MANUTENÇÃO
[16 empty] | S10 | 10 ≤ A < 50 |  |  | Classe |  | Espalhamento E |  |  | FLOW INICIAL | 770
[16 empty] | S50 | 50 ≤ A <100 |  |  | SF1 |  | 550 ≤ E < 650 |  |  | FLOW +10 | 730
[16 empty] | S100 | 100 ≤ A < 160 |  |  | SF2 |  | 650 ≤ E < 750 |  |  | FLOW +20 | 700
[16 empty] | S160 | 160 ≤ A < 220 |  |  | SF3 |  | 750 ≤ E < 850 |  |  | FLOW +30 | 670
[16 empty] | S220 | A ≥ 220
[25 empty] | MASSA ESPECIFICA [kg/m³] |  |  |  |  | UMIDADE |  |  |  | ABSORÇÃO (%) |  | AR INCORPORADO
[25 empty] | peso da forma 10x20 cm | peso concreto + forma | massa especifica | Ar incorporado |  | material | umido | seco | umidade | material | absorção | Rendimento | Consumo aglomerante | Volume | Índice de ar
[25 empty] | 1 | 4.69 | 2.349127 | 4.549319 |  | Areia 1 | 0.5 | 0.5 | 0 | Areia 1 | 0% | 1.031873 | 387.6447 | 0.9849295 | 1.047661
[25 empty] | 0 | 0 | 0 | #DIV/0! |  | Areia 2 | 0.5 | 0.5 | 0 | Areia 2 | 0% | #DIV/0! | #DIV/0! | 0.9849295 | #DIV/0!
[25 empty] | 0 | 0 | 0 | #DIV/0! |  | Areia 3 | 0.5 | 0.5 | 0 | Areia 3 | 0% | #DIV/0! | #DIV/0! | 0.9849295 | #DIV/0!
[25 empty] | 0 | 0 | 0 | #DIV/0! |  | Misto | 0.5 | 0.5 | 0 | Misto | 0% | #DIV/0! | #DIV/0! | 0.9849295 | #DIV/0!
[25 empty] | 0 | 0 | 0 | #DIV/0! |  | Brita 0 | 0.5 | 0.5 | 0 | Brita 0 | 0% | #DIV/0! | #DIV/0! | 0.9849295 | #DIV/0!
[25 empty] | 0 | 0 | 0 | #DIV/0! |  | Brita 1/2 | 0.5 | 0.5 | 0 | Brita 1/2 | 0% | #DIV/0! | #DIV/0! | 0.9849295 | #DIV/0!
[25 empty] | 0 | 0 | 0 | #DIV/0! | [7 empty] | #DIV/0! | #DIV/0! | 0.9849295 | #DIV/0!
[25 empty] | 0 | 0 | 0 | #DIV/0! | [7 empty] | #DIV/0! | #DIV/0! | 0.9849295 | #DIV/0!
Traço Cliente
Traço MC
Note on B9: holger.schmidt: Para considerar a absorção dos agregados, entrar com umidade em valor negativo
Note on X15: holger.schmidt: Inserir o teor de água para cálculo automático dos demais MCCs
Note on I20: holger.schmidt: Inserir em valor positivo a água adicionada à do traço. Para água retida entrar com valor negativo.
Note on V20: holger.schmidt: Inserir em valor positivo a água adicionada à do traço. Para água retida entrar com valor negativo.
Note on Z20: holger.schmidt: Conforme ABNT NBR 12655, caracteriza-se o maior valor do par para a amostra. Inserir o maior valor na primeira coluna da idade
Note on AB20: holger.schmidt: Conforme ABNT NBR 12655, caracteriza-se o maior valor do par para a amostra. Inserir o maior valor na primeira coluna da idade

## CAA ajusttado T-574 -370 (2) (hidden)
DOSAGEM EXPERIMENTAL DE CONCRETO
CLIENTE: | [10 empty] | AMBIENTE: |  |  | SOL ( ) NUBLADO ( ) CHUVA ( ) |  |  |  | TEMPERATURA [°C]: |  |  | DATA:
ESTUDO: |  | Traço Padrão | [8 empty] | Abatimento (Slump) |  |  |  | 100 mm | Classe | s50 | TÉCNICO:
ESPECIFICAÇÕES DA DOSAGEM DO CONCRETO | [23 empty] | 662.707 | QUANTIDADE DOS FINOS
Rel a/c: |  | 0.45 | Areia 1 | Areia 2 | Areia 3 |  | Misto | Brita 0 | Brita 1/2 |  | Aditivo 1 [%]: |  | 0.8% |  | Adição [%]: |  |  | 0% | Betonada [L]: |  |  | 1000 |  | 322.293 | Cimento | Adição | Areia 1 | Areia 2 | Areia 3 | Misto | Brita 0 | Brita 1/2
Rel a/ag: |  | 0.45 | 68.5% | 31.5% | 0% |  | 0% | 84% | 16% |  | Aditivo 2 [%]: |  | 0% |  | Teor de argamassa [%]: |  |  | 56.25% | Teor água [%]: |  |  | 8.021% |  | 805 | 100% | 100% | 2% | 0% | 0% | 0% | 3% | 0% | Material fino
Umidade [%]: |  |  | 0% | 0% | 0% |  | 0% | 0% | 0% |  | Aditivo 3 [%]: |  | 0% |  | Teor de ar incorporado [%]: |  |  | 1.5% | Massa Específica: |  |  | 2427.2 |  | 352.1875 | 400 | 0 | 11.68 | 0 | 0 | 0 | 24.84 | 0
Material | Cimento |  |  | Adição |  | Areia 1 |  | Areia 2 |  | Areia 3 |  | Misto |  | Brita 0 |  | Brita 1/2 |  | Água | Aditivo 1 | Aditivo 2 |  | Aditivo 3 | Fibra | [8 empty] | 436.52 | FINOS no MCC [kg/m³]
Fornecedor | CP V ARI |  |  |  |  | Min. Do Vale |  | Embu | [5 empty] | Embu |  | Quibrita |  | Rede | Tecnosil
Observações | Intercement |  |  |  |  | Natural fina |  | Areia de Brita | [5 empty] | Pedrisco |  | Brita 1/2 |  | Poço | 4005
Densidade [t/m³] | 3.06 |  |  | 1 |  | 2.645 |  | 2.8 |  | 2.6 |  | 2.6 |  | 2.8 |  | 2.63 |  | 1 | 1.09 | 0 |  | 0 | 0 |  | RELAÇÃO ENTRE OS M.C.C's
M.C.C. [kg/m³] | 400 |  |  | 0 |  | 584 |  | 284 |  | 0 |  | 0 |  | 828 |  | 148 |  | 180 | 3.2 | 0 |  | 0 |  |  | 35.76137 | % agregado miudo / concreto |  |  | 47.07158 | % agregado miudo / agregados
Betonada | 400 |  |  | 0 |  | 584 |  | 284 |  | 0 |  | 0 |  | 828 |  | 148 |  | 180 | 3200 | 0 |  | 0 | 0 |  | 40.21094 | % agregado graudo / concreto |  |  | 52.92842 | % agregado graudo / agregados
Betonada Corrigida | 400 |  |  | 0 |  | 584 |  | 284 |  | 0 |  | 0 |  | 828 |  | 148 |  | 180 | 2935.78 | - |  | - | 0 |  | 75.97231 | % agregados totais / concreto |  |  | 16.47989 | % aglomerante / concreto
RESULTADOS OBTIDOS | [24 empty] | 9.9.1 - T-574 - 370
AMOSTRA / Dosagem Aditivo [%] |  | Exp. (n°) | Moldagem (horário) | Temp. concreto [°C] | Ar incorp. [%] |  | Água inicial [mL] | Abatim. Inicial [mm] | Abatim. ___ min. [mm] |  | Abatim. ___ min. [mm] |  | Abatim. ___ min. [mm] |  | Abatim. ___ min. [mm] | Água retorno [mL] | Água betonada [mL] | Água do traço corrigida | a/c corrigida | Resist. 3 DIAS 20/07/15 |  | Resist. 7 DIAS 24/07/15 | Resist. 28DIAS 14/08/15 |  | Material | M.C.C. (kg/m³) | Massa Específica | Relação entre os Agregados
|  | 28 | 13:05 |  |  |  |  | 140 | [8 empty] | 0 | 180 | 0.45 | 25.3 |  | 29.9 |  |  | Cimento | 370 | 3.06 | Agregado Miúdo
[17 empty] | 0 | 180 | 0.45 | [5 empty] | Adição | 0 | 1 | Areia 1 | Areia 2 | Areia 3
[17 empty] | 0 | 180 | 0.45 | [5 empty] | Areia 1 | 650 | 2.645 | 82.1% | 17.9% | 0%
[17 empty] | 0 | 180 | 0.45 | [5 empty] | Areia 2 | 150 | 2.8 | Agregado Graúdo
[17 empty] | 0 | 180 | 0.45 | [5 empty] | Areia 3 | 0 | 2.6 | Areia 3 | Brita 0 | Brita 1 | Aditivo
[17 empty] | 0 | 180 | 0.45 | [5 empty] | Brita 0 | 580 | 2.8 | 0% | 57.1% | 41.9% | 1%
[17 empty] | 0 | 180 | 0.45 | [5 empty] | Brita 1 | 400 | 2.63 | Teor de Argamassa (vol): |  |  | 53.67%
ABATIMENTO CLASSIFICAÇÃO |  | 1 | Slump cônico e forma trapezoidal | 2 | Slump com faces paralelas |  | 3 | Slump c/ faces abauladas | 4 |  | Slump com desmoronamento |  | 5 |  | Slump de alta trabalhabili-dade c/ coesão | 6 | Slump de alta trabalhabili-dade s/ coesão | 7 | Slump de alta trabalhabili-dade c/ coesão | INSERIR A NUMERAÇÃO DE ACORDO COM O ABATIMENTO OBTIDO |  |  |  |  | Aditivo | 3.6 | 1 | Volume Teórico: |  |  | 983.0673
[25 empty] | Água | 200 | 1 | Ar Previsto: |  |  | 1.693%
[25 empty] | Areia 3 = % passante na # 4,8 mm: |  | 70% | Relação a/c |  |  | 0.5405405
[25 empty] | Areia 3 > Miúdo:Graúdo | 0 | 0 | % Aditivo |  |  | 0.973%
Aspecto (Marcar) ( ) Excesso argamassa ( ) Argamassa Ideal ( ) Pouca argamassa / Áspero ( ) Excelente ( ) Bom ( ) Regular ( ) Ruim
Observações: | [15 empty] | Classe | Abatimento A |  |  | Concreto Auto-Adensável |  |  |  |  | MANUTENÇÃO
[16 empty] | S10 | 10 ≤ A < 50 |  |  | Classe |  | Espalhamento E |  |  | FLOW INICIAL | 770
[16 empty] | S50 | 50 ≤ A <100 |  |  | SF1 |  | 550 ≤ E < 650 |  |  | FLOW +10 | 730
[16 empty] | S100 | 100 ≤ A < 160 |  |  | SF2 |  | 650 ≤ E < 750 |  |  | FLOW +20 | 700
[16 empty] | S160 | 160 ≤ A < 220 |  |  | SF3 |  | 750 ≤ E < 850 |  |  | FLOW +30 | 670
[16 empty] | S220 | A ≥ 220
[25 empty] | MASSA ESPECIFICA [kg/m³] |  |  |  |  | UMIDADE |  |  |  | ABSORÇÃO (%) |  | AR INCORPORADO
[25 empty] | peso da forma 10x20 cm | peso concreto + forma | massa especifica | Ar incorporado |  | material | umido | seco | umidade | material | absorção | Rendimento | Consumo aglomerante | Volume | Índice de ar
[25 empty] | 1 | 4.69 | 2.349127 | 4.549319 |  | Areia 1 | 0.5 | 0.5 | 0 | Areia 1 | 0% | 1.031873 | 387.6447 | 0.9849295 | 1.047661
[25 empty] | 0 | 0 | 0 | #DIV/0! |  | Areia 2 | 0.5 | 0.5 | 0 | Areia 2 | 0% | #DIV/0! | #DIV/0! | 0.9849295 | #DIV/0!
[25 empty] | 0 | 0 | 0 | #DIV/0! |  | Areia 3 | 0.5 | 0.5 | 0 | Areia 3 | 0% | #DIV/0! | #DIV/0! | 0.9849295 | #DIV/0!
[25 empty] | 0 | 0 | 0 | #DIV/0! |  | Misto | 0.5 | 0.5 | 0 | Misto | 0% | #DIV/0! | #DIV/0! | 0.9849295 | #DIV/0!
[25 empty] | 0 | 0 | 0 | #DIV/0! |  | Brita 0 | 0.5 | 0.5 | 0 | Brita 0 | 0% | #DIV/0! | #DIV/0! | 0.9849295 | #DIV/0!
[25 empty] | 0 | 0 | 0 | #DIV/0! |  | Brita 1/2 | 0.5 | 0.5 | 0 | Brita 1/2 | 0% | #DIV/0! | #DIV/0! | 0.9849295 | #DIV/0!
[25 empty] | 0 | 0 | 0 | #DIV/0! | [7 empty] | #DIV/0! | #DIV/0! | 0.9849295 | #DIV/0!
[25 empty] | 0 | 0 | 0 | #DIV/0! | [7 empty] | #DIV/0! | #DIV/0! | 0.9849295 | #DIV/0!
Traço Cliente
Traço MC
Note on B9: holger.schmidt: Para considerar a absorção dos agregados, entrar com umidade em valor negativo
Note on X15: holger.schmidt: Inserir o teor de água para cálculo automático dos demais MCCs
Note on I20: holger.schmidt: Inserir em valor positivo a água adicionada à do traço. Para água retida entrar com valor negativo.
Note on V20: holger.schmidt: Inserir em valor positivo a água adicionada à do traço. Para água retida entrar com valor negativo.
Note on Z20: holger.schmidt: Conforme ABNT NBR 12655, caracteriza-se o maior valor do par para a amostra. Inserir o maior valor na primeira coluna da idade
Note on AB20: holger.schmidt: Conforme ABNT NBR 12655, caracteriza-se o maior valor do par para a amostra. Inserir o maior valor na primeira coluna da idade

## CAA ajusttado T-574 -370 (3) (hidden)
DOSAGEM EXPERIMENTAL DE CONCRETO
CLIENTE: | [10 empty] | AMBIENTE: |  |  | SOL ( ) NUBLADO ( ) CHUVA ( ) |  |  |  | TEMPERATURA [°C]: |  |  | DATA:
ESTUDO: |  | Traço Padrão | [8 empty] | Abatimento (Slump) |  |  |  | 100 mm | Classe | s50 | TÉCNICO:
ESPECIFICAÇÕES DA DOSAGEM DO CONCRETO | [23 empty] | 662.707 | QUANTIDADE DOS FINOS
Rel a/c: |  | 0.45 | Areia 1 | Areia 2 | Areia 3 |  | Misto | Brita 0 | Brita 1/2 |  | Aditivo 1 [%]: |  | 0.8% |  | Adição [%]: |  |  | 0% | Betonada [L]: |  |  | 1000 |  | 322.293 | Cimento | Adição | Areia 1 | Areia 2 | Areia 3 | Misto | Brita 0 | Brita 1/2
Rel a/ag: |  | 0.45 | 68.5% | 31.5% | 0% |  | 0% | 84% | 16% |  | Aditivo 2 [%]: |  | 0% |  | Teor de argamassa [%]: |  |  | 56.25% | Teor água [%]: |  |  | 8.021% |  | 805 | 100% | 100% | 2% | 0% | 0% | 0% | 3% | 0% | Material fino
Umidade [%]: |  |  | 0% | 0% | 0% |  | 0% | 0% | 0% |  | Aditivo 3 [%]: |  | 0% |  | Teor de ar incorporado [%]: |  |  | 1.5% | Massa Específica: |  |  | 2427.2 |  | 352.1875 | 400 | 0 | 11.68 | 0 | 0 | 0 | 24.84 | 0
Material | Cimento |  |  | Adição |  | Areia 1 |  | Areia 2 |  | Areia 3 |  | Misto |  | Brita 0 |  | Brita 1/2 |  | Água | Aditivo 1 | Aditivo 2 |  | Aditivo 3 | Fibra | [8 empty] | 436.52 | FINOS no MCC [kg/m³]
Fornecedor | CP V ARI |  |  |  |  | Min. Do Vale |  | Embu | [5 empty] | Embu |  | Quibrita |  | Rede | Tecnosil
Observações | Intercement |  |  |  |  | Natural fina |  | Areia de Brita | [5 empty] | Pedrisco |  | Brita 1/2 |  | Poço | 4005
Densidade [t/m³] | 3.06 |  |  | 1 |  | 2.645 |  | 2.8 |  | 2.6 |  | 2.6 |  | 2.8 |  | 2.63 |  | 1 | 1.09 | 0 |  | 0 | 0 |  | RELAÇÃO ENTRE OS M.C.C's
M.C.C. [kg/m³] | 400 |  |  | 0 |  | 584 |  | 284 |  | 0 |  | 0 |  | 828 |  | 148 |  | 180 | 3.2 | 0 |  | 0 |  |  | 35.76137 | % agregado miudo / concreto |  |  | 47.07158 | % agregado miudo / agregados
Betonada | 400 |  |  | 0 |  | 584 |  | 284 |  | 0 |  | 0 |  | 828 |  | 148 |  | 180 | 3200 | 0 |  | 0 | 0 |  | 40.21094 | % agregado graudo / concreto |  |  | 52.92842 | % agregado graudo / agregados
Betonada Corrigida | 400 |  |  | 0 |  | 584 |  | 284 |  | 0 |  | 0 |  | 828 |  | 148 |  | 180 | 2935.78 | - |  | - | 0 |  | 75.97231 | % agregados totais / concreto |  |  | 16.47989 | % aglomerante / concreto
RESULTADOS OBTIDOS | [24 empty] | 9.9.1 - T-574 - 370
AMOSTRA / Dosagem Aditivo [%] |  | Exp. (n°) | Moldagem (horário) | Temp. concreto [°C] | Ar incorp. [%] |  | Água inicial [mL] | Abatim. Inicial [mm] | Abatim. ___ min. [mm] |  | Abatim. ___ min. [mm] |  | Abatim. ___ min. [mm] |  | Abatim. ___ min. [mm] | Água retorno [mL] | Água betonada [mL] | Água do traço corrigida | a/c corrigida | Resist. 3 DIAS 20/07/15 |  | Resist. 7 DIAS 24/07/15 | Resist. 28DIAS 14/08/15 |  | Material | M.C.C. (kg/m³) | Massa Específica | Relação entre os Agregados
|  | 28 | 13:05 |  |  |  |  | 140 | [8 empty] | 0 | 180 | 0.45 | 25.3 |  | 29.9 |  |  | Cimento | 400 | 3.06 | Agregado Miúdo
[17 empty] | 0 | 180 | 0.45 | [5 empty] | Adição | 0 | 1 | Areia 1 | Areia 2 | Areia 3
[17 empty] | 0 | 180 | 0.45 | [5 empty] | Areia 1 | 410 | 2.645 | 61.6% | 38.4% | 0%
[17 empty] | 0 | 180 | 0.45 | [5 empty] | Areia 2 | 270 | 2.8 | Agregado Graúdo
[17 empty] | 0 | 180 | 0.45 | [5 empty] | Areia 3 | 0 | 2.6 | Areia 3 | Brita 0 | Brita 1 | Aditivo
[17 empty] | 0 | 180 | 0.45 | [5 empty] | Brita 0 | 490 | 2.8 | 0% | 53.5% | 45.4% | 1.1%
[17 empty] | 0 | 180 | 0.45 | [5 empty] | Brita 1 | 390 | 2.63 | Teor de Argamassa (vol): |  |  | 53.9%
ABATIMENTO CLASSIFICAÇÃO |  | 1 | Slump cônico e forma trapezoidal | 2 | Slump com faces paralelas |  | 3 | Slump c/ faces abauladas | 4 |  | Slump com desmoronamento |  | 5 |  | Slump de alta trabalhabili-dade c/ coesão | 6 | Slump de alta trabalhabili-dade s/ coesão | 7 | Slump de alta trabalhabili-dade c/ coesão | INSERIR A NUMERAÇÃO DE ACORDO COM O ABATIMENTO OBTIDO |  |  |  |  | Aditivo | 3.6 | 1 | Volume Teórico: |  |  | 914.046
[25 empty] | Água | 205 | 1 | Ar Previsto: |  |  | 8.595%
[25 empty] | Areia 3 = % passante na # 4,8 mm: |  | 70% | Relação a/c |  |  | 0.5125
[25 empty] | Areia 3 > Miúdo:Graúdo | 0 | 0 | % Aditivo |  |  | 0.9%
Aspecto (Marcar) ( ) Excesso argamassa ( ) Argamassa Ideal ( ) Pouca argamassa / Áspero ( ) Excelente ( ) Bom ( ) Regular ( ) Ruim
Observações: | [15 empty] | Classe | Abatimento A |  |  | Concreto Auto-Adensável |  |  |  |  | MANUTENÇÃO
[16 empty] | S10 | 10 ≤ A < 50 |  |  | Classe |  | Espalhamento E |  |  | FLOW INICIAL | 770
[16 empty] | S50 | 50 ≤ A <100 |  |  | SF1 |  | 550 ≤ E < 650 |  |  | FLOW +10 | 730
[16 empty] | S100 | 100 ≤ A < 160 |  |  | SF2 |  | 650 ≤ E < 750 |  |  | FLOW +20 | 700
[16 empty] | S160 | 160 ≤ A < 220 |  |  | SF3 |  | 750 ≤ E < 850 |  |  | FLOW +30 | 670
[16 empty] | S220 | A ≥ 220
[25 empty] | MASSA ESPECIFICA [kg/m³] |  |  |  |  | UMIDADE |  |  |  | ABSORÇÃO (%) |  | AR INCORPORADO
[25 empty] | peso da forma 10x20 cm | peso concreto + forma | massa especifica | Ar incorporado |  | material | umido | seco | umidade | material | absorção | Rendimento | Consumo aglomerante | Volume | Índice de ar
[25 empty] | 1 | 4.69 | 2.349127 | 4.549319 |  | Areia 1 | 0.5 | 0.5 | 0 | Areia 1 | 0% | 1.031873 | 387.6447 | 0.9849295 | 1.047661
[25 empty] | 0 | 0 | 0 | #DIV/0! |  | Areia 2 | 0.5 | 0.5 | 0 | Areia 2 | 0% | #DIV/0! | #DIV/0! | 0.9849295 | #DIV/0!
[25 empty] | 0 | 0 | 0 | #DIV/0! |  | Areia 3 | 0.5 | 0.5 | 0 | Areia 3 | 0% | #DIV/0! | #DIV/0! | 0.9849295 | #DIV/0!
[25 empty] | 0 | 0 | 0 | #DIV/0! |  | Misto | 0.5 | 0.5 | 0 | Misto | 0% | #DIV/0! | #DIV/0! | 0.9849295 | #DIV/0!
[25 empty] | 0 | 0 | 0 | #DIV/0! |  | Brita 0 | 0.5 | 0.5 | 0 | Brita 0 | 0% | #DIV/0! | #DIV/0! | 0.9849295 | #DIV/0!
[25 empty] | 0 | 0 | 0 | #DIV/0! |  | Brita 1/2 | 0.5 | 0.5 | 0 | Brita 1/2 | 0% | #DIV/0! | #DIV/0! | 0.9849295 | #DIV/0!
[25 empty] | 0 | 0 | 0 | #DIV/0! | [7 empty] | #DIV/0! | #DIV/0! | 0.9849295 | #DIV/0!
[25 empty] | 0 | 0 | 0 | #DIV/0! | [7 empty] | #DIV/0! | #DIV/0! | 0.9849295 | #DIV/0!
Traço Cliente
Traço MC
Note on B9: holger.schmidt: Para considerar a absorção dos agregados, entrar com umidade em valor negativo
Note on X15: holger.schmidt: Inserir o teor de água para cálculo automático dos demais MCCs
Note on I20: holger.schmidt: Inserir em valor positivo a água adicionada à do traço. Para água retida entrar com valor negativo.
Note on V20: holger.schmidt: Inserir em valor positivo a água adicionada à do traço. Para água retida entrar com valor negativo.
Note on Z20: holger.schmidt: Conforme ABNT NBR 12655, caracteriza-se o maior valor do par para a amostra. Inserir o maior valor na primeira coluna da idade
Note on AB20: holger.schmidt: Conforme ABNT NBR 12655, caracteriza-se o maior valor do par para a amostra. Inserir o maior valor na primeira coluna da idade

## CAA ajusttado T-574 -370 (4) (hidden)
DOSAGEM EXPERIMENTAL DE CONCRETO
CLIENTE: | [10 empty] | AMBIENTE: |  |  | SOL ( ) NUBLADO ( ) CHUVA ( ) |  |  |  | TEMPERATURA [°C]: |  |  | DATA:
ESTUDO: |  | Traço Padrão | [8 empty] | Abatimento (Slump) |  |  |  | 100 mm | Classe | s50 | TÉCNICO:
ESPECIFICAÇÕES DA DOSAGEM DO CONCRETO | [23 empty] | 662.7879 | QUANTIDADE DOS FINOS
Rel a/c: |  | 0.45 | Areia 1 | Areia 2 | Areia 3 |  | Misto | Brita 0 | Brita 1/2 |  | Aditivo 1 [%]: |  | 0.8% |  | Adição [%]: |  |  | 0% | Betonada [L]: |  |  | 1000 |  | 322.2121 | Cimento | Adição | Areia 1 | Areia 2 | Areia 3 | Misto | Brita 0 | Brita 1/2
Rel a/ag: |  | 0.45 | 68.5% | 31.5% | 0% |  | 0% | 84% | 16% |  | Aditivo 2 [%]: |  | 0% |  | Teor de argamassa [%]: |  |  | 56.25% | Teor água [%]: |  |  | 7.877% |  | 805 | 100% | 100% | 2% | 0% | 0% | 0% | 3% | 0% | Material fino
Umidade [%]: |  |  | 0% | 0% | 0% |  | 0% | 0% | 0% |  | Aditivo 3 [%]: |  | 0% |  | Teor de ar incorporado [%]: |  |  | 1.5% | Massa Específica: |  |  | 2468.2 |  | 352.1875 | 400 | 0 | 11.6 | 0 | 0 | 0 | 25.74 | 0
Material | Cimento |  |  | Adição |  | Areia 1 |  | Areia 2 |  | Areia 3 |  | Misto |  | Brita 0 |  | Brita 1/2 |  | Água | Aditivo 1 | Aditivo 2 |  | Aditivo 3 | Fibra | [8 empty] | 437.34 | FINOS no MCC [kg/m³]
Fornecedor | CP V ARI |  |  |  |  | Min. Do Vale |  | Embu | [5 empty] | Embu |  | Quibrita |  | Rede | Tecnosil
Observações | Intercement |  |  |  |  | Natural fina |  | Areia de Brita | [5 empty] | Pedrisco |  | Brita 1/2 |  | Poço | 4005
Densidade [t/m³] | 3.06 |  |  | 1 |  | 2.63 |  | 2.8 |  | 2.6 |  | 2.6 |  | 2.9 |  | 2.9 |  | 1 | 1.09 | 0 |  | 0 | 0 |  | RELAÇÃO ENTRE OS M.C.C's
M.C.C. [kg/m³] | 400 |  |  | 0 |  | 580 |  | 284 |  | 0 |  | 0 |  | 858 |  | 163 |  | 180 | 3.2 | 0 |  | 0 |  |  | 35.00527 | % agregado miudo / concreto |  |  | 45.83554 | % agregado miudo / agregados
Betonada | 400 |  |  | 0 |  | 580 |  | 284 |  | 0 |  | 0 |  | 858 |  | 163 |  | 180 | 3200 | 0 |  | 0 | 0 |  | 41.36618 | % agregado graudo / concreto |  |  | 54.16446 | % agregado graudo / agregados
Betonada Corrigida | 400 |  |  | 0 |  | 580 |  | 284 |  | 0 |  | 0 |  | 858 |  | 163 |  | 180 | 2935.78 | - |  | - | 0 |  | 76.37144 | % agregados totais / concreto |  |  | 16.20614 | % aglomerante / concreto
RESULTADOS OBTIDOS | [24 empty] | Pederneiras
AMOSTRA / Dosagem Aditivo [%] |  | Exp. (n°) | Moldagem (horário) | Temp. concreto [°C] | Ar incorp. [%] |  | Água inicial [mL] | Abatim. Inicial [mm] | Abatim. ___ min. [mm] |  | Abatim. ___ min. [mm] |  | Abatim. ___ min. [mm] |  | Abatim. ___ min. [mm] | Água retorno [mL] | Água betonada [mL] | Água do traço corrigida | a/c corrigida | Resist. 3 DIAS 20/07/15 |  | Resist. 7 DIAS 24/07/15 | Resist. 28DIAS 14/08/15 |  | Material | M.C.C. (kg/m³) | Massa Específica | Relação entre os Agregados |  |  |  | 1000 | 0.008
|  | 28 | 13:05 |  |  |  |  | 140 | [8 empty] | 0 | 180 | 0.45 | 25.3 |  | 29.9 |  |  | Cimento | 380 | 3.06 | Agregado Miúdo |  |  |  |  | 3.04
[17 empty] | 0 | 180 | 0.45 | [5 empty] | Adição | 0 | 1 | Areia 1 | Areia 2 | Areia 3 |  |  | 0
[17 empty] | 0 | 180 | 0.45 | [5 empty] | Areia 1 | 820 | 2.63 | 92.6% | 7.4% | 0% |  |  | 6.56
[17 empty] | 0 | 180 | 0.45 | [5 empty] | Areia 2 | 70 | 2.8 | Agregado Graúdo |  |  |  |  | 0.56
[17 empty] | 0 | 180 | 0.45 | [5 empty] | Areia 3 | 0 | 2.6 | Areia 3 | Brita 0 | Brita 1 | Aditivo |  | 0
[17 empty] | 0 | 180 | 0.45 | [5 empty] | Brita 0 | 0 | 2.9 | 0% | 0% | 99.1% | 0.9% |  | 0
[17 empty] | 0 | 180 | 0.45 | [5 empty] | Brita 1 | 950 | 2.9 | Teor de Argamassa (vol): |  |  | 58.24% |  | 7.6
ABATIMENTO CLASSIFICAÇÃO |  | 1 | Slump cônico e forma trapezoidal | 2 | Slump com faces paralelas |  | 3 | Slump c/ faces abauladas | 4 |  | Slump com desmoronamento |  | 5 |  | Slump de alta trabalhabili-dade c/ coesão | 6 | Slump de alta trabalhabili-dade s/ coesão | 7 | Slump de alta trabalhabili-dade c/ coesão | INSERIR A NUMERAÇÃO DE ACORDO COM O ABATIMENTO OBTIDO |  |  |  |  | Aditivo | 3 | 1 | Volume Teórico: |  |  | 981.5563 |  | 0.024
[25 empty] | Água | 190 | 1 | Ar Previsto: |  |  | 1.844% |  | 1.52
[25 empty] | Areia 3 = % passante na # 4,8 mm: |  | 70% | Relação a/c |  |  | 0.5
[25 empty] | Areia 3 > Miúdo:Graúdo | 0 | 0 | % Aditivo |  |  | 0.7895%
Aspecto (Marcar) ( ) Excesso argamassa ( ) Argamassa Ideal ( ) Pouca argamassa / Áspero ( ) Excelente ( ) Bom ( ) Regular ( ) Ruim
Observações: | [15 empty] | Classe | Abatimento A |  |  | Concreto Auto-Adensável |  |  |  |  | MANUTENÇÃO
[16 empty] | S10 | 10 ≤ A < 50 |  |  | Classe |  | Espalhamento E |  |  | FLOW INICIAL | 770
[16 empty] | S50 | 50 ≤ A <100 |  |  | SF1 |  | 550 ≤ E < 650 |  |  | FLOW +10 | 730
[16 empty] | S100 | 100 ≤ A < 160 |  |  | SF2 |  | 650 ≤ E < 750 |  |  | FLOW +20 | 700
[16 empty] | S160 | 160 ≤ A < 220 |  |  | SF3 |  | 750 ≤ E < 850 |  |  | FLOW +30 | 670
[16 empty] | S220 | A ≥ 220
[25 empty] | MASSA ESPECIFICA [kg/m³] |  |  |  |  | UMIDADE |  |  |  | ABSORÇÃO (%) |  | AR INCORPORADO
[25 empty] | peso da forma 10x20 cm | peso concreto + forma | massa especifica | Ar incorporado |  | material | umido | seco | umidade | material | absorção | Rendimento | Consumo aglomerante | Volume | Índice de ar
[25 empty] | 1 | 4.69 | 2.349127 | 6.154159 |  | Areia 1 | 0.5 | 0.5 | 0 | Areia 1 | 0% | 1.049326 | 381.1971 | 0.9847488 | 1.065577
[25 empty] | 0 | 0 | 0 | #DIV/0! |  | Areia 2 | 0.5 | 0.5 | 0 | Areia 2 | 0% | #DIV/0! | #DIV/0! | 0.9847488 | #DIV/0!
[25 empty] | 0 | 0 | 0 | #DIV/0! |  | Areia 3 | 0.5 | 0.5 | 0 | Areia 3 | 0% | #DIV/0! | #DIV/0! | 0.9847488 | #DIV/0!
[25 empty] | 0 | 0 | 0 | #DIV/0! |  | Misto | 0.5 | 0.5 | 0 | Misto | 0% | #DIV/0! | #DIV/0! | 0.9847488 | #DIV/0!
[25 empty] | 0 | 0 | 0 | #DIV/0! |  | Brita 0 | 0.5 | 0.5 | 0 | Brita 0 | 0% | #DIV/0! | #DIV/0! | 0.9847488 | #DIV/0!
[25 empty] | 0 | 0 | 0 | #DIV/0! |  | Brita 1/2 | 0.5 | 0.5 | 0 | Brita 1/2 | 0% | #DIV/0! | #DIV/0! | 0.9847488 | #DIV/0!
[25 empty] | 0 | 0 | 0 | #DIV/0! | [7 empty] | #DIV/0! | #DIV/0! | 0.9847488 | #DIV/0!
[25 empty] | 0 | 0 | 0 | #DIV/0! | [7 empty] | #DIV/0! | #DIV/0! | 0.9847488 | #DIV/0!
Traço Cliente
Traço MC
Note on B9: holger.schmidt: Para considerar a absorção dos agregados, entrar com umidade em valor negativo
Note on X15: holger.schmidt: Inserir o teor de água para cálculo automático dos demais MCCs
Note on I20: holger.schmidt: Inserir em valor positivo a água adicionada à do traço. Para água retida entrar com valor negativo.
Note on V20: holger.schmidt: Inserir em valor positivo a água adicionada à do traço. Para água retida entrar com valor negativo.
Note on Z20: holger.schmidt: Conforme ABNT NBR 12655, caracteriza-se o maior valor do par para a amostra. Inserir o maior valor na primeira coluna da idade
Note on AB20: holger.schmidt: Conforme ABNT NBR 12655, caracteriza-se o maior valor do par para a amostra. Inserir o maior valor na primeira coluna da idade

## CAA ajusttado T-574 -370 (5) (hidden)
DOSAGEM EXPERIMENTAL DE CONCRETO
CLIENTE: | [10 empty] | AMBIENTE: |  |  | SOL ( ) NUBLADO ( ) CHUVA ( ) |  |  |  | TEMPERATURA [°C]: |  |  | DATA:
ESTUDO: |  | Traço Padrão | [8 empty] | Abatimento (Slump) |  |  |  | 100 mm | Classe | s50 | TÉCNICO:
ESPECIFICAÇÕES DA DOSAGEM DO CONCRETO | [23 empty] | 662.7879 | QUANTIDADE DOS FINOS
Rel a/c: |  | 0.45 | Areia 1 | Areia 2 | Areia 3 |  | Misto | Brita 0 | Brita 1/2 |  | Aditivo 1 [%]: |  | 0.8% |  | Adição [%]: |  |  | 0% | Betonada [L]: |  |  | 1000 |  | 322.2121 | Cimento | Adição | Areia 1 | Areia 2 | Areia 3 | Misto | Brita 0 | Brita 1/2
Rel a/ag: |  | 0.45 | 68.5% | 31.5% | 0% |  | 0% | 84% | 16% |  | Aditivo 2 [%]: |  | 0% |  | Teor de argamassa [%]: |  |  | 56.25% | Teor água [%]: |  |  | 7.877% |  | 805 | 100% | 100% | 2% | 0% | 0% | 0% | 3% | 0% | Material fino
Umidade [%]: |  |  | 0% | 0% | 0% |  | 0% | 0% | 0% |  | Aditivo 3 [%]: |  | 0% |  | Teor de ar incorporado [%]: |  |  | 1.5% | Massa Específica: |  |  | 2468.2 |  | 352.1875 | 400 | 0 | 11.6 | 0 | 0 | 0 | 25.74 | 0
Material | Cimento |  |  | Adição |  | Areia 1 |  | Areia 2 |  | Areia 3 |  | Misto |  | Brita 0 |  | Brita 1/2 |  | Água | Aditivo 1 | Aditivo 2 |  | Aditivo 3 | Fibra | [8 empty] | 437.34 | FINOS no MCC [kg/m³]
Fornecedor | CP V ARI |  |  |  |  | Min. Do Vale |  | Embu | [5 empty] | Embu |  | Quibrita |  | Rede | Tecnosil
Observações | Intercement |  |  |  |  | Natural fina |  | Areia de Brita | [5 empty] | Pedrisco |  | Brita 1/2 |  | Poço | 4005
Densidade [t/m³] | 3.06 |  |  | 1 |  | 2.63 |  | 2.8 |  | 2.6 |  | 2.6 |  | 2.9 |  | 2.9 |  | 1 | 1.09 | 0 |  | 0 | 0 |  | RELAÇÃO ENTRE OS M.C.C's
M.C.C. [kg/m³] | 400 |  |  | 0 |  | 580 |  | 284 |  | 0 |  | 0 |  | 858 |  | 163 |  | 180 | 3.2 | 0 |  | 0 |  |  | 35.00527 | % agregado miudo / concreto |  |  | 45.83554 | % agregado miudo / agregados
Betonada | 400 |  |  | 0 |  | 580 |  | 284 |  | 0 |  | 0 |  | 858 |  | 163 |  | 180 | 3200 | 0 |  | 0 | 0 |  | 41.36618 | % agregado graudo / concreto |  |  | 54.16446 | % agregado graudo / agregados
Betonada Corrigida | 400 |  |  | 0 |  | 580 |  | 284 |  | 0 |  | 0 |  | 858 |  | 163 |  | 180 | 2935.78 | - |  | - | 0 |  | 76.37144 | % agregados totais / concreto |  |  | 16.20614 | % aglomerante / concreto
RESULTADOS OBTIDOS | [24 empty] | Pederneiras
AMOSTRA / Dosagem Aditivo [%] |  | Exp. (n°) | Moldagem (horário) | Temp. concreto [°C] | Ar incorp. [%] |  | Água inicial [mL] | Abatim. Inicial [mm] | Abatim. ___ min. [mm] |  | Abatim. ___ min. [mm] |  | Abatim. ___ min. [mm] |  | Abatim. ___ min. [mm] | Água retorno [mL] | Água betonada [mL] | Água do traço corrigida | a/c corrigida | Resist. 3 DIAS 20/07/15 |  | Resist. 7 DIAS 24/07/15 | Resist. 28DIAS 14/08/15 |  | Material | M.C.C. (kg/m³) | Massa Específica | Relação entre os Agregados |  |  |  | 1000 | 0.008
|  | 28 | 13:05 |  |  |  |  | 140 | [8 empty] | 0 | 180 | 0.45 | 25.3 |  | 29.9 |  |  | Cimento | 380 | 3.06 | Agregado Miúdo |  |  |  |  | 3.04
[17 empty] | 0 | 180 | 0.45 | [5 empty] | Adição | 0 | 1 | Areia 1 | Areia 2 | Areia 3 |  |  | 0
[17 empty] | 0 | 180 | 0.45 | [5 empty] | Areia 1 | 820 | 2.63 | 92.6% | 7.4% | 0% |  |  | 6.56
[17 empty] | 0 | 180 | 0.45 | [5 empty] | Areia 2 | 70 | 2.8 | Agregado Graúdo |  |  |  |  | 0.56
[17 empty] | 0 | 180 | 0.45 | [5 empty] | Areia 3 | 0 | 2.6 | Areia 3 | Brita 0 | Brita 1 | Aditivo |  | 0
[17 empty] | 0 | 180 | 0.45 | [5 empty] | Brita 0 | 0 | 2.9 | 0% | 0% | 99.1% | 0.9% |  | 0
[17 empty] | 0 | 180 | 0.45 | [5 empty] | Brita 1 | 950 | 2.9 | Teor de Argamassa (vol): |  |  | 58.24% |  | 7.6
ABATIMENTO CLASSIFICAÇÃO |  | 1 | Slump cônico e forma trapezoidal | 2 | Slump com faces paralelas |  | 3 | Slump c/ faces abauladas | 4 |  | Slump com desmoronamento |  | 5 |  | Slump de alta trabalhabili-dade c/ coesão | 6 | Slump de alta trabalhabili-dade s/ coesão | 7 | Slump de alta trabalhabili-dade c/ coesão | INSERIR A NUMERAÇÃO DE ACORDO COM O ABATIMENTO OBTIDO |  |  |  |  | Aditivo | 3 | 1 | Volume Teórico: |  |  | 981.5563 |  | 0.024
[25 empty] | Água | 190 | 1 | Ar Previsto: |  |  | 1.844% |  | 1.52
[25 empty] | Areia 3 = % passante na # 4,8 mm: |  | 70% | Relação a/c |  |  | 0.5
[25 empty] | Areia 3 > Miúdo:Graúdo | 0 | 0 | % Aditivo |  |  | 0.7895%
Aspecto (Marcar) ( ) Excesso argamassa ( ) Argamassa Ideal ( ) Pouca argamassa / Áspero ( ) Excelente ( ) Bom ( ) Regular ( ) Ruim
Observações: | [15 empty] | Classe | Abatimento A |  |  | Concreto Auto-Adensável |  |  |  |  | MANUTENÇÃO
[16 empty] | S10 | 10 ≤ A < 50 |  |  | Classe |  | Espalhamento E |  |  | FLOW INICIAL | 770
[16 empty] | S50 | 50 ≤ A <100 |  |  | SF1 |  | 550 ≤ E < 650 |  |  | FLOW +10 | 730
[16 empty] | S100 | 100 ≤ A < 160 |  |  | SF2 |  | 650 ≤ E < 750 |  |  | FLOW +20 | 700
[16 empty] | S160 | 160 ≤ A < 220 |  |  | SF3 |  | 750 ≤ E < 850 |  |  | FLOW +30 | 670
[16 empty] | S220 | A ≥ 220
[25 empty] | MASSA ESPECIFICA [kg/m³] |  |  |  |  | UMIDADE |  |  |  | ABSORÇÃO (%) |  | AR INCORPORADO
[25 empty] | peso da forma 10x20 cm | peso concreto + forma | massa especifica | Ar incorporado |  | material | umido | seco | umidade | material | absorção | Rendimento | Consumo aglomerante | Volume | Índice de ar
[25 empty] | 1 | 4.69 | 2.349127 | 6.154159 |  | Areia 1 | 0.5 | 0.5 | 0 | Areia 1 | 0% | 1.049326 | 381.1971 | 0.9847488 | 1.065577
[25 empty] | 0 | 0 | 0 | #DIV/0! |  | Areia 2 | 0.5 | 0.5 | 0 | Areia 2 | 0% | #DIV/0! | #DIV/0! | 0.9847488 | #DIV/0!
[25 empty] | 0 | 0 | 0 | #DIV/0! |  | Areia 3 | 0.5 | 0.5 | 0 | Areia 3 | 0% | #DIV/0! | #DIV/0! | 0.9847488 | #DIV/0!
[25 empty] | 0 | 0 | 0 | #DIV/0! |  | Misto | 0.5 | 0.5 | 0 | Misto | 0% | #DIV/0! | #DIV/0! | 0.9847488 | #DIV/0!
[25 empty] | 0 | 0 | 0 | #DIV/0! |  | Brita 0 | 0.5 | 0.5 | 0 | Brita 0 | 0% | #DIV/0! | #DIV/0! | 0.9847488 | #DIV/0!
[25 empty] | 0 | 0 | 0 | #DIV/0! |  | Brita 1/2 | 0.5 | 0.5 | 0 | Brita 1/2 | 0% | #DIV/0! | #DIV/0! | 0.9847488 | #DIV/0!
[25 empty] | 0 | 0 | 0 | #DIV/0! | [7 empty] | #DIV/0! | #DIV/0! | 0.9847488 | #DIV/0!
[25 empty] | 0 | 0 | 0 | #DIV/0! | [7 empty] | #DIV/0! | #DIV/0! | 0.9847488 | #DIV/0!
Traço Cliente
Traço MC
Note on B9: holger.schmidt: Para considerar a absorção dos agregados, entrar com umidade em valor negativo
Note on X15: holger.schmidt: Inserir o teor de água para cálculo automático dos demais MCCs
Note on I20: holger.schmidt: Inserir em valor positivo a água adicionada à do traço. Para água retida entrar com valor negativo.
Note on V20: holger.schmidt: Inserir em valor positivo a água adicionada à do traço. Para água retida entrar com valor negativo.
Note on Z20: holger.schmidt: Conforme ABNT NBR 12655, caracteriza-se o maior valor do par para a amostra. Inserir o maior valor na primeira coluna da idade
Note on AB20: holger.schmidt: Conforme ABNT NBR 12655, caracteriza-se o maior valor do par para a amostra. Inserir o maior valor na primeira coluna da idade

## CHRYSO ADVA 518 (2) (hidden)
DOSAGEM EXPERIMENTAL DE CONCRETO
CLIENTE: | [10 empty] | AMBIENTE: |  |  | SOL ( ) NUBLADO ( ) CHUVA ( ) |  |  |  | TEMPERATURA [°C]: |  |  | DATA:
ESTUDO: |  | Traço Padrão | [8 empty] | Abatimento (Slump) |  |  |  | 100 mm | Classe | s50 | TÉCNICO:
ESPECIFICAÇÕES DA DOSAGEM DO CONCRETO | [23 empty] | 666.2722 | QUANTIDADE DOS FINOS
Rel a/c: |  | 0.54 | Areia 1 | Areia 2 | Areia 3 |  | Misto | Brita 0 | Brita 1/2 |  | Aditivo 1 [%]: |  | 1% |  | Adição [%]: |  |  | 0% | Betonada [L]: |  |  | 1000 |  | 318.7278 | Cimento | Adição | Areia 1 | Areia 2 | Areia 3 | Misto | Brita 0 | Brita 1/2
Rel a/ag: |  | 0.5405405 | 84% | 16% | 0% |  | 0% | 100% | 0% |  | Aditivo 2 [%]: |  | 0% |  | Teor de argamassa [%]: |  |  | 56% | Teor água [%]: |  |  | 9.158% |  | 785 | 100% | 100% | 2% | 0% | 0% | 0% | 3% | 0% | Material fino
Umidade [%]: |  |  | 0% | 0% | 0% |  | 0% | 0% | 0% |  | Aditivo 3 [%]: |  | 0% |  | Teor de ar incorporado [%]: |  |  | 1.5% | Massa Específica: |  |  | 2387.7 |  | 345.4 | 370 | 0 | 14.08 | 0 | 0 | 0 | 29.01 | 0
Material | Cimento |  |  | Adição |  | Areia 1 |  | Areia 2 |  | Areia 3 |  | Misto |  | Brita 0 |  | Brita 1/2 |  | Água | Aditivo 1 | Aditivo 2 |  | Aditivo 3 | Fibra | [8 empty] | 413.09 | FINOS no MCC [kg/m³]
Fornecedor | CP V ARI |  |  |  |  | CAJU |  | Quibrita | [5 empty] | Quibrita |  | Quibrita |  | Rede | CHRYSO
Observações | Intercement |  |  |  |  | Natura Fina |  | Areia de Brita | [5 empty] | Pedrisco |  | Brita 1/2 |  | Poço | ADVA 518
Densidade [t/m³] | 3.06 |  |  | 1 |  | 2.63 |  | 2.8 |  | 2.6 |  | 2.6 |  | 2.8 |  | 2.8 |  | 1 | 1.09 | 0 |  | 0 | 0 |  | RELAÇÃO ENTRE OS M.C.C's
M.C.C. [kg/m³] | 370 |  |  | 0 |  | 704 |  | 143 |  | 0 |  | 0 |  | 967 |  | 0 |  | 200 | 3.7 | 0 |  | 0 |  |  | 35.47347 | % agregado miudo / concreto |  |  | 46.69239 | % agregado miudo / agregados
Betonada | 370 |  |  | 0 |  | 704 |  | 143 |  | 0 |  | 0 |  | 967 |  | 0 |  | 200 | 3700 | 0 |  | 0 | 0 |  | 40.49923 | % agregado graudo / concreto |  |  | 53.30761 | % agregado graudo / agregados
Betonada Corrigida | 370 |  |  | 0 |  | 704 |  | 143 |  | 0 |  | 0 |  | 967 |  | 0 |  | 200 | 3394.495 | - |  | - | 0 |  | 75.97269 | % agregados totais / concreto |  |  | 15.49608 | % aglomerante / concreto
RESULTADOS OBTIDOS | [24 empty] | Pederneiras
AMOSTRA / Dosagem Aditivo [%] |  | Exp. (n°) | Moldagem (horário) | Temp. concreto [°C] | Ar incorp. [%] |  | Água inicial [mL] | Abatim. Inicial [mm] | Abatim. ___ min. [mm] |  | Abatim. ___ min. [mm] |  | Abatim. ___ min. [mm] |  | Abatim. ___ min. [mm] | Água retorno [mL] | Água betonada [mL] | Água do traço corrigida | a/c corrigida | Resist. 3 DIAS 20/07/15 |  | Resist. 7 DIAS 24/07/15 | Resist. 28DIAS 14/08/15 |  | Material | M.C.C. (kg/m³) | Massa Específica | Relação entre os Agregados |  |  |  | 1000 | 0.008
|  | 28 | 13:05 |  |  |  |  | 140 | [8 empty] | 0 | 200 | 0.5405405 | 25.3 |  | 29.9 |  |  | Cimento | 370 | 3.06 | Agregado Miúdo |  |  |  |  | 2.96
[17 empty] | 0 | 200 | 0.5405405 | [5 empty] | Adição | 0 | 1 | Areia 1 | Areia 2 | Areia 3 |  |  | 0
[17 empty] | 0 | 200 | 0.5405405 | [5 empty] | Areia 1 | 770 | 2.63 | 85.8% | 14.2% | 0% |  |  | 6.16
[17 empty] | 0 | 200 | 0.5405405 | [5 empty] | Areia 2 | 136 | 2.8 | Agregado Graúdo |  |  |  |  | 1.088
[17 empty] | 0 | 200 | 0.5405405 | [5 empty] | Areia 3 | 0 | 2.6 | Areia 3 | Brita 0 | Brita 1 | Aditivo |  | 0
[17 empty] | 0 | 200 | 0.5405405 | [5 empty] | Brita 0 | 0 | 2.9 | 0% | 0% | 98.9% | 1.1% |  | 0
[17 empty] | 0 | 200 | 0.5405405 | [5 empty] | Brita 1 | 917 | 2.9 | Teor de Argamassa (vol): |  |  | 58.12% |  | 7.336
ABATIMENTO CLASSIFICAÇÃO |  | 1 | Slump cônico e forma trapezoidal | 2 | Slump com faces paralelas |  | 3 | Slump c/ faces abauladas | 4 |  | Slump com desmoronamento |  | 5 |  | Slump de alta trabalhabili-dade c/ coesão | 6 | Slump de alta trabalhabili-dade s/ coesão | 7 | Slump de alta trabalhabili-dade c/ coesão | INSERIR A NUMERAÇÃO DE ACORDO COM O ABATIMENTO OBTIDO |  |  |  |  | Aditivo | 3.4 | 1 | Volume Teórico: |  |  | 986.869 |  | 0.0272
[25 empty] | Água | 205 | 1 | Ar Previsto: |  |  | 1.313% |  | 1.64
[25 empty] | Areia 3 = % passante na # 4,8 mm: |  | 70% | Relação a/c |  |  | 0.5540541
[25 empty] | Areia 3 > Miúdo:Graúdo | 0 | 0 | % Aditivo |  |  | 0.9189%
Aspecto (Marcar) ( ) Excesso argamassa ( ) Argamassa Ideal ( ) Pouca argamassa / Áspero ( ) Excelente ( ) Bom ( ) Regular ( ) Ruim
Observações: | [15 empty] | Classe | Abatimento A |  |  | Concreto Auto-Adensável |  |  |  |  | MANUTENÇÃO
[16 empty] | S10 | 10 ≤ A < 50 |  |  | Classe |  | Espalhamento E |  |  | FLOW INICIAL | 770
[16 empty] | S50 | 50 ≤ A <100 |  |  | SF1 |  | 550 ≤ E < 650 |  |  | FLOW +10 | 730
[16 empty] | S100 | 100 ≤ A < 160 |  |  | SF2 |  | 650 ≤ E < 750 |  |  | FLOW +20 | 700
[16 empty] | S160 | 160 ≤ A < 220 |  |  | SF3 |  | 750 ≤ E < 850 |  |  | FLOW +30 | 670
[16 empty] | S220 | A ≥ 220
[25 empty] | MASSA ESPECIFICA [kg/m³] |  |  |  |  | UMIDADE |  |  |  | ABSORÇÃO (%) |  | AR INCORPORADO
[25 empty] | peso da forma 10x20 cm | peso concreto + forma | massa especifica | Ar incorporado |  | material | umido | seco | umidade | material | absorção | Rendimento | Consumo aglomerante | Volume | Índice de ar
[25 empty] | 1 | 4.69 | 2.349127 | 2.938468 |  | Areia 1 | 0.5 | 0.5 | 0 | Areia 1 | 0% | 1.014845 | 364.5877 | 0.9850242 | 1.030274
[25 empty] | 0 | 0 | 0 | #DIV/0! |  | Areia 2 | 0.5 | 0.5 | 0 | Areia 2 | 0% | #DIV/0! | #DIV/0! | 0.9850242 | #DIV/0!
[25 empty] | 0 | 0 | 0 | #DIV/0! |  | Areia 3 | 0.5 | 0.5 | 0 | Areia 3 | 0% | #DIV/0! | #DIV/0! | 0.9850242 | #DIV/0!
[25 empty] | 0 | 0 | 0 | #DIV/0! |  | Misto | 0.5 | 0.5 | 0 | Misto | 0% | #DIV/0! | #DIV/0! | 0.9850242 | #DIV/0!
[25 empty] | 0 | 0 | 0 | #DIV/0! |  | Brita 0 | 0.5 | 0.5 | 0 | Brita 0 | 0% | #DIV/0! | #DIV/0! | 0.9850242 | #DIV/0!
[25 empty] | 0 | 0 | 0 | #DIV/0! |  | Brita 1/2 | 0.5 | 0.5 | 0 | Brita 1/2 | 0% | #DIV/0! | #DIV/0! | 0.9850242 | #DIV/0!
[25 empty] | 0 | 0 | 0 | #DIV/0! | [7 empty] | #DIV/0! | #DIV/0! | 0.9850242 | #DIV/0!
[25 empty] | 0 | 0 | 0 | #DIV/0! | [7 empty] | #DIV/0! | #DIV/0! | 0.9850242 | #DIV/0!
Traço Cliente
Traço MC
Note on B9: holger.schmidt: Para considerar a absorção dos agregados, entrar com umidade em valor negativo
Note on X15: holger.schmidt: Inserir o teor de água para cálculo automático dos demais MCCs
Note on I20: holger.schmidt: Inserir em valor positivo a água adicionada à do traço. Para água retida entrar com valor negativo.
Note on V20: holger.schmidt: Inserir em valor positivo a água adicionada à do traço. Para água retida entrar com valor negativo.
Note on Z20: holger.schmidt: Conforme ABNT NBR 12655, caracteriza-se o maior valor do par para a amostra. Inserir o maior valor na primeira coluna da idade
Note on AB20: holger.schmidt: Conforme ABNT NBR 12655, caracteriza-se o maior valor do par para a amostra. Inserir o maior valor na primeira coluna da idade

## CHRYSO ADVA 518 (hidden)
DOSAGEM EXPERIMENTAL DE CONCRETO
CLIENTE: | [10 empty] | AMBIENTE: |  |  | SOL ( ) NUBLADO ( ) CHUVA ( ) |  |  |  | TEMPERATURA [°C]: |  |  | DATA:
ESTUDO: |  | Traço Padrão | [8 empty] | Abatimento (Slump) |  |  |  | 100 mm | Classe | s50 | TÉCNICO:
ESPECIFICAÇÕES DA DOSAGEM DO CONCRETO | [23 empty] | 666.2722 | QUANTIDADE DOS FINOS
Rel a/c: |  | 0.54 | Areia 1 | Areia 2 | Areia 3 |  | Misto | Brita 0 | Brita 1/2 |  | Aditivo 1 [%]: |  | 1% |  | Adição [%]: |  |  | 0% | Betonada [L]: |  |  | 1000 |  | 318.7278 | Cimento | Adição | Areia 1 | Areia 2 | Areia 3 | Misto | Brita 0 | Brita 1/2
Rel a/ag: |  | 0.5405405 | 84% | 16% | 0% |  | 0% | 100% | 0% |  | Aditivo 2 [%]: |  | 0% |  | Teor de argamassa [%]: |  |  | 56% | Teor água [%]: |  |  | 9.158% |  | 785 | 100% | 100% | 2% | 0% | 0% | 0% | 3% | 0% | Material fino
Umidade [%]: |  |  | 0% | 0% | 0% |  | 0% | 0% | 0% |  | Aditivo 3 [%]: |  | 0% |  | Teor de ar incorporado [%]: |  |  | 1.5% | Massa Específica: |  |  | 2387.7 |  | 345.4 | 370 | 0 | 14.08 | 0 | 0 | 0 | 29.01 | 0
Material | Cimento |  |  | Adição |  | Areia 1 |  | Areia 2 |  | Areia 3 |  | Misto |  | Brita 0 |  | Brita 1/2 |  | Água | Aditivo 1 | Aditivo 2 |  | Aditivo 3 | Fibra | [8 empty] | 413.09 | FINOS no MCC [kg/m³]
Fornecedor | CP V ARI |  |  |  |  | CAJU |  | Quibrita | [5 empty] | Quibrita |  | Quibrita |  | Rede | CHRYSO
Observações | Intercement |  |  |  |  | Natura Fina |  | Areia de Brita | [5 empty] | Pedrisco |  | Brita 1/2 |  | Poço | ADVA 518
Densidade [t/m³] | 3.06 |  |  | 1 |  | 2.63 |  | 2.8 |  | 2.6 |  | 2.6 |  | 2.8 |  | 2.8 |  | 1 | 1.09 | 0 |  | 0 | 0 |  | RELAÇÃO ENTRE OS M.C.C's
M.C.C. [kg/m³] | 370 |  |  | 0 |  | 704 |  | 143 |  | 0 |  | 0 |  | 967 |  | 0 |  | 200 | 3.7 | 0 |  | 0 |  |  | 35.47347 | % agregado miudo / concreto |  |  | 46.69239 | % agregado miudo / agregados
Betonada | 370 |  |  | 0 |  | 704 |  | 143 |  | 0 |  | 0 |  | 967 |  | 0 |  | 200 | 3700 | 0 |  | 0 | 0 |  | 40.49923 | % agregado graudo / concreto |  |  | 53.30761 | % agregado graudo / agregados
Betonada Corrigida | 370 |  |  | 0 |  | 704 |  | 143 |  | 0 |  | 0 |  | 967 |  | 0 |  | 200 | 3394.495 | - |  | - | 0 |  | 75.97269 | % agregados totais / concreto |  |  | 15.49608 | % aglomerante / concreto
RESULTADOS OBTIDOS | [24 empty] | Pederneiras
AMOSTRA / Dosagem Aditivo [%] |  | Exp. (n°) | Moldagem (horário) | Temp. concreto [°C] | Ar incorp. [%] |  | Água inicial [mL] | Abatim. Inicial [mm] | Abatim. ___ min. [mm] |  | Abatim. ___ min. [mm] |  | Abatim. ___ min. [mm] |  | Abatim. ___ min. [mm] | Água retorno [mL] | Água betonada [mL] | Água do traço corrigida | a/c corrigida | Resist. 3 DIAS 20/07/15 |  | Resist. 7 DIAS 24/07/15 | Resist. 28DIAS 14/08/15 |  | Material | M.C.C. (kg/m³) | Massa Específica | Relação entre os Agregados |  |  |  | 1000 | 0.008
|  | 28 | 13:05 |  |  |  |  | 140 | [8 empty] | 0 | 200 | 0.5405405 | 25.3 |  | 29.9 |  |  | Cimento | 370 | 3.06 | Agregado Miúdo |  |  |  |  | 2.96
[17 empty] | 0 | 200 | 0.5405405 | [5 empty] | Adição | 0 | 1 | Areia 1 | Areia 2 | Areia 3 |  |  | 0
[17 empty] | 0 | 200 | 0.5405405 | [5 empty] | Areia 1 | 700 | 2.63 | 84.2% | 15.8% | 0% |  |  | 5.6
[17 empty] | 0 | 200 | 0.5405405 | [5 empty] | Areia 2 | 140 | 2.8 | Agregado Graúdo |  |  |  |  | 1.12
[17 empty] | 0 | 200 | 0.5405405 | [5 empty] | Areia 3 | 0 | 2.6 | Areia 3 | Brita 0 | Brita 1 | Aditivo |  | 0
[17 empty] | 0 | 200 | 0.5405405 | [5 empty] | Brita 0 | 0 | 2.9 | 0% | 0% | 99% | 1% |  | 0
[17 empty] | 0 | 200 | 0.5405405 | [5 empty] | Brita 1 | 980 | 2.9 | Teor de Argamassa (vol): |  |  | 55.14% |  | 7.84
ABATIMENTO CLASSIFICAÇÃO |  | 1 | Slump cônico e forma trapezoidal | 2 | Slump com faces paralelas |  | 3 | Slump c/ faces abauladas | 4 |  | Slump com desmoronamento |  | 5 |  | Slump de alta trabalhabili-dade c/ coesão | 6 | Slump de alta trabalhabili-dade s/ coesão | 7 | Slump de alta trabalhabili-dade c/ coesão | INSERIR A NUMERAÇÃO DE ACORDO COM O ABATIMENTO OBTIDO |  |  |  |  | Aditivo | 3.5 | 1 | Volume Teórico: |  |  | 978.5058 |  | 0.028
[25 empty] | Água | 200 | 1 | Ar Previsto: |  |  | 2.149% |  | 1.6
[25 empty] | Areia 3 = % passante na # 4,8 mm: |  | 70% | Relação a/c |  |  | 0.5405405
[25 empty] | Areia 3 > Miúdo:Graúdo | 0 | 0 | % Aditivo |  |  | 0.9459%
Aspecto (Marcar) ( ) Excesso argamassa ( ) Argamassa Ideal ( ) Pouca argamassa / Áspero ( ) Excelente ( ) Bom ( ) Regular ( ) Ruim
Observações: | [15 empty] | Classe | Abatimento A |  |  | Concreto Auto-Adensável |  |  |  |  | MANUTENÇÃO
[16 empty] | S10 | 10 ≤ A < 50 |  |  | Classe |  | Espalhamento E |  |  | FLOW INICIAL | 770
[16 empty] | S50 | 50 ≤ A <100 |  |  | SF1 |  | 550 ≤ E < 650 |  |  | FLOW +10 | 730
[16 empty] | S100 | 100 ≤ A < 160 |  |  | SF2 |  | 650 ≤ E < 750 |  |  | FLOW +20 | 700
[16 empty] | S160 | 160 ≤ A < 220 |  |  | SF3 |  | 750 ≤ E < 850 |  |  | FLOW +30 | 670
[16 empty] | S220 | A ≥ 220
[25 empty] | MASSA ESPECIFICA [kg/m³] |  |  |  |  | UMIDADE |  |  |  | ABSORÇÃO (%) |  | AR INCORPORADO
[25 empty] | peso da forma 10x20 cm | peso concreto + forma | massa especifica | Ar incorporado |  | material | umido | seco | umidade | material | absorção | Rendimento | Consumo aglomerante | Volume | Índice de ar
[25 empty] | 1 | 4.69 | 2.349127 | 2.938468 |  | Areia 1 | 0.5 | 0.5 | 0 | Areia 1 | 0% | 1.014845 | 364.5877 | 0.9850242 | 1.030274
[25 empty] | 0 | 0 | 0 | #DIV/0! |  | Areia 2 | 0.5 | 0.5 | 0 | Areia 2 | 0% | #DIV/0! | #DIV/0! | 0.9850242 | #DIV/0!
[25 empty] | 0 | 0 | 0 | #DIV/0! |  | Areia 3 | 0.5 | 0.5 | 0 | Areia 3 | 0% | #DIV/0! | #DIV/0! | 0.9850242 | #DIV/0!
[25 empty] | 0 | 0 | 0 | #DIV/0! |  | Misto | 0.5 | 0.5 | 0 | Misto | 0% | #DIV/0! | #DIV/0! | 0.9850242 | #DIV/0!
[25 empty] | 0 | 0 | 0 | #DIV/0! |  | Brita 0 | 0.5 | 0.5 | 0 | Brita 0 | 0% | #DIV/0! | #DIV/0! | 0.9850242 | #DIV/0!
[25 empty] | 0 | 0 | 0 | #DIV/0! |  | Brita 1/2 | 0.5 | 0.5 | 0 | Brita 1/2 | 0% | #DIV/0! | #DIV/0! | 0.9850242 | #DIV/0!
[25 empty] | 0 | 0 | 0 | #DIV/0! | [7 empty] | #DIV/0! | #DIV/0! | 0.9850242 | #DIV/0!
[25 empty] | 0 | 0 | 0 | #DIV/0! | [7 empty] | #DIV/0! | #DIV/0! | 0.9850242 | #DIV/0!
Traço Cliente
Traço MC
Note on B9: holger.schmidt: Para considerar a absorção dos agregados, entrar com umidade em valor negativo
Note on X15: holger.schmidt: Inserir o teor de água para cálculo automático dos demais MCCs
Note on I20: holger.schmidt: Inserir em valor positivo a água adicionada à do traço. Para água retida entrar com valor negativo.
Note on V20: holger.schmidt: Inserir em valor positivo a água adicionada à do traço. Para água retida entrar com valor negativo.
Note on Z20: holger.schmidt: Conforme ABNT NBR 12655, caracteriza-se o maior valor do par para a amostra. Inserir o maior valor na primeira coluna da idade
Note on AB20: holger.schmidt: Conforme ABNT NBR 12655, caracteriza-se o maior valor do par para a amostra. Inserir o maior valor na primeira coluna da idade

## 9.6.1 - 2BRITAS (hidden)
DOSAGEM EXPERIMENTAL DE CONCRETO
CLIENTE: | [10 empty] | AMBIENTE: |  |  | SOL ( ) NUBLADO ( ) CHUVA ( ) |  |  |  | TEMPERATURA [°C]: |  |  | DATA:
ESTUDO: |  | Traço Padrão | [8 empty] | Abatimento (Slump) |  |  |  | 100 mm | Classe | s50 | TÉCNICO:
ESPECIFICAÇÕES DA DOSAGEM DO CONCRETO | [23 empty] | 666.2722 | QUANTIDADE DOS FINOS
Rel a/c: |  | 0.54 | Areia 1 | Areia 2 | Areia 3 |  | Misto | Brita 0 | Brita 1/2 |  | Aditivo 1 [%]: |  | 1% |  | Adição [%]: |  |  | 0% | Betonada [L]: |  |  | 1000 |  | 318.7278 | Cimento | Adição | Areia 1 | Areia 2 | Areia 3 | Misto | Brita 0 | Brita 1/2
Rel a/ag: |  | 0.5405405 | 84% | 16% | 0% |  | 0% | 100% | 0% |  | Aditivo 2 [%]: |  | 0% |  | Teor de argamassa [%]: |  |  | 56% | Teor água [%]: |  |  | 9.179% |  | 785 | 100% | 100% | 2% | 0% | 0% | 0% | 3% | 0% | Material fino
Umidade [%]: |  |  | 0% | 0% | 0% |  | 0% | 0% | 0% |  | Aditivo 3 [%]: |  | 0% |  | Teor de ar incorporado [%]: |  |  | 1.5% | Massa Específica: |  |  | 2382.7 |  | 345.4 | 370 | 0 | 14.08 | 0 | 0 | 0 | 29.01 | 0
Material | Cimento |  |  | Adição |  | Areia 1 |  | Areia 2 |  | Areia 3 |  | Misto |  | Brita 0 |  | Brita 1/2 |  | Água | Aditivo 1 | Aditivo 2 |  | Aditivo 3 | Fibra | [8 empty] | 413.09 | FINOS no MCC [kg/m³]
Fornecedor | CP V ARI |  |  |  |  | CAJU |  | Quibrita | [5 empty] | Quibrita |  | Quibrita |  | Rede | CHRYSO
Observações | Intercement |  |  |  |  | Natura Fina |  | Areia de Brita | [5 empty] | Pedrisco |  | Brita 1/2 |  | Poço | ADVA 518
Densidade [t/m³] | 3.06 |  |  | 1 |  | 2.63 |  | 2.7 |  | 2.6 |  | 2.6 |  | 2.8 |  | 2.8 |  | 1 | 1.09 | 0 |  | 0 | 0 |  | RELAÇÃO ENTRE OS M.C.C's
M.C.C. [kg/m³] | 370 |  |  | 0 |  | 704 |  | 138 |  | 0 |  | 0 |  | 967 |  | 0 |  | 200 | 3.7 | 0 |  | 0 |  |  | 35.33806 | % agregado miudo / concreto |  |  | 46.54505 | % agregado miudo / agregados
Betonada | 370 |  |  | 0 |  | 704 |  | 138 |  | 0 |  | 0 |  | 967 |  | 0 |  | 200 | 3700 | 0 |  | 0 | 0 |  | 40.58421 | % agregado graudo / concreto |  |  | 53.45495 | % agregado graudo / agregados
Betonada Corrigida | 370 |  |  | 0 |  | 704 |  | 138 |  | 0 |  | 0 |  | 967 |  | 0 |  | 200 | 3394.495 | - |  | - | 0 |  | 75.92227 | % agregados totais / concreto |  |  | 15.5286 | % aglomerante / concreto
RESULTADOS OBTIDOS | [24 empty] | 2.1.3 Campinas | [8 empty] | 2.1.3 Campinas
AMOSTRA / Dosagem Aditivo [%] |  | Exp. (n°) | Moldagem (horário) | Temp. concreto [°C] | Ar incorp. [%] |  | Água inicial [mL] | Abatim. Inicial [mm] | Abatim. ___ min. [mm] |  | Abatim. ___ min. [mm] |  | Abatim. ___ min. [mm] |  | Abatim. ___ min. [mm] | Água retorno [mL] | Água betonada [mL] | Água do traço corrigida | a/c corrigida | Resist. 3 DIAS 20/07/15 |  | Resist. 7 DIAS 24/07/15 | Resist. 28DIAS 14/08/15 |  | Material | M.C.C. (kg/m³) | Massa Específica | Relação entre os Agregados |  |  |  | 1000 | 0.008 | Material | M.C.C. (kg/m³) | Massa Específica | Relação entre os Agregados
|  | 28 | 13:05 |  |  |  |  | 140 | [8 empty] | 0 | 200 | 0.5405405 | 25.3 |  | 29.9 |  |  | Cimento | 380 | 3.06 | Agregado Miúdo |  |  |  |  | 3.04 | Cimento | 342 | 3.06 | Agregado Miúdo
[17 empty] | 0 | 200 | 0.5405405 | [5 empty] | Adição | 0 | 1 | Areia 1 | Areia 2 | Areia 3 |  |  | 0 | Adição | 0 | 1 | Areia 1 | Areia 2 | Areia 3
[17 empty] | 0 | 200 | 0.5405405 | [5 empty] | Areia 1 | 717 | 2.63 | 80.4% | 19.6% | 0% |  |  | 5.736 | Areia 1 | 690 | 2.63 | 78.9% | 21.1% | 0%
[17 empty] | 0 | 200 | 0.5405405 | [5 empty] | Areia 2 | 180 | 2.7 | Agregado Graúdo |  |  |  |  | 1.44 | Areia 2 | 190 | 2.7 | Agregado Graúdo
[17 empty] | 0 | 200 | 0.5405405 | [5 empty] | Areia 3 | 0 | 2.6 | Areia 3 | Brita 0 | Brita 1 | Aditivo |  | 0 | Areia 3 | 0 | 2.6 | Areia 3 | Brita 0 | Brita 1 | Aditivo
[17 empty] | 0 | 200 | 0.5405405 | [5 empty] | Brita 0 | 917 | 2.9 | 0% | 99.1% | 0% | 0.9% |  | 7.336 | Brita 0 | 820 | 2.9 | 0% | 99% | 0% | 1%
[17 empty] | 0 | 200 | 0.5405405 | [5 empty] | Brita 1 | 0 | 2.9 | Teor de Argamassa (vol): |  |  | 58.12% |  | 0 | Brita 1 | 0 | 2.9 | Teor de Argamassa (vol): |  |  | 59.76%
ABATIMENTO CLASSIFICAÇÃO |  | 1 | Slump cônico e forma trapezoidal | 2 | Slump com faces paralelas |  | 3 | Slump c/ faces abauladas | 4 |  | Slump com desmoronamento |  | 5 |  | Slump de alta trabalhabili-dade c/ coesão | 6 | Slump de alta trabalhabili-dade s/ coesão | 7 | Slump de alta trabalhabili-dade c/ coesão | INSERIR A NUMERAÇÃO DE ACORDO COM O ABATIMENTO OBTIDO |  |  |  |  | Aditivo | 3 | 1 | Volume Teórico: |  |  | 997.6801 |  | 0.024 | Aditivo | 3 | 1 | Volume Teórico: |  |  | 897.2511
[25 empty] | Água | 215 | 1 | Ar Previsto: |  |  | 0.232% |  | 1.72 | Água | 167 | 1 | Ar Previsto: |  |  | 10.27%
[25 empty] | Areia 3 = % passante na # 4,8 mm: |  | 70% | Relação a/c |  |  | 0.5657895 |  |  | Areia 3 = % passante na # 4,8 mm: |  | 70% | Relação a/c |  |  | 0.4883041
[25 empty] | Areia 3 > Miúdo:Graúdo | 0 | 0 | % Aditivo |  |  | 0.7895% |  |  | Areia 3 > Miúdo:Graúdo | 0 | 0 | % Aditivo |  |  | 0.8772%
Aspecto (Marcar) ( ) Excesso argamassa ( ) Argamassa Ideal ( ) Pouca argamassa / Áspero ( ) Excelente ( ) Bom ( ) Regular ( ) Ruim
Observações: | [15 empty] | Classe | Abatimento A |  |  | Concreto Auto-Adensável |  |  |  |  | MANUTENÇÃO
[16 empty] | S10 | 10 ≤ A < 50 |  |  | Classe |  | Espalhamento E |  |  | FLOW INICIAL | 770
[16 empty] | S50 | 50 ≤ A <100 |  |  | SF1 |  | 550 ≤ E < 650 |  |  | FLOW +10 | 730
[16 empty] | S100 | 100 ≤ A < 160 |  |  | SF2 |  | 650 ≤ E < 750 |  |  | FLOW +20 | 700
[16 empty] | S160 | 160 ≤ A < 220 |  |  | SF3 |  | 750 ≤ E < 850 |  |  | FLOW +30 | 670
[16 empty] | S220 | A ≥ 220
[25 empty] | MASSA ESPECIFICA [kg/m³] |  |  |  |  | UMIDADE |  |  |  |  | ABSORÇÃO (%) |  |  | AR INCORPORADO
[25 empty] | peso da forma 10x20 cm | peso concreto + forma | massa especifica | Ar incorporado |  | material | umido | seco | umidade |  | material | absorção |  | Rendimento | Consumo aglomerante | Volume | Índice de ar
[25 empty] | 1 | 4.69 | 2.349127 | 2.730553 |  | Areia 1 | 0.5 | 0.5 | 0 |  | Areia 1 | 0% |  | 1.012717 | 365.3539 | 0.9850639 | 1.028072
[25 empty] | 0 | 0 | 0 | #DIV/0! |  | Areia 2 | 0.5 | 0.5 | 0 |  | Areia 2 | 0% |  | #DIV/0! | #DIV/0! | 0.9850639 | #DIV/0!
[25 empty] | 0 | 0 | 0 | #DIV/0! |  | Areia 3 | 0.5 | 0.5 | 0 |  | Areia 3 | 0% |  | #DIV/0! | #DIV/0! | 0.9850639 | #DIV/0!
[25 empty] | 0 | 0 | 0 | #DIV/0! |  | Misto | 0.5 | 0.5 | 0 |  | Misto | 0% |  | #DIV/0! | #DIV/0! | 0.9850639 | #DIV/0!
[25 empty] | 0 | 0 | 0 | #DIV/0! |  | Brita 0 | 0.5 | 0.5 | 0 |  | Brita 0 | 0% |  | #DIV/0! | #DIV/0! | 0.9850639 | #DIV/0!
[25 empty] | 0 | 0 | 0 | #DIV/0! |  | Brita 1/2 | 0.5 | 0.5 | 0 |  | Brita 1/2 | 0% |  | #DIV/0! | #DIV/0! | 0.9850639 | #DIV/0!
[25 empty] | 0 | 0 | 0 | #DIV/0! | [9 empty] | #DIV/0! | #DIV/0! | 0.9850639 | #DIV/0!
[25 empty] | 0 | 0 | 0 | #DIV/0! | [9 empty] | #DIV/0! | #DIV/0! | 0.9850639 | #DIV/0!
Traço Cliente
Traço MC
Note on B9: holger.schmidt: Para considerar a absorção dos agregados, entrar com umidade em valor negativo
Note on X15: holger.schmidt: Inserir o teor de água para cálculo automático dos demais MCCs
Note on I20: holger.schmidt: Inserir em valor positivo a água adicionada à do traço. Para água retida entrar com valor negativo.
Note on V20: holger.schmidt: Inserir em valor positivo a água adicionada à do traço. Para água retida entrar com valor negativo.
Note on Z20: holger.schmidt: Conforme ABNT NBR 12655, caracteriza-se o maior valor do par para a amostra. Inserir o maior valor na primeira coluna da idade
Note on AB20: holger.schmidt: Conforme ABNT NBR 12655, caracteriza-se o maior valor do par para a amostra. Inserir o maior valor na primeira coluna da idade

## 2.1.2 (hidden)
DOSAGEM EXPERIMENTAL DE CONCRETO
CLIENTE: | [10 empty] | AMBIENTE: |  |  | SOL ( ) NUBLADO ( ) CHUVA ( ) |  |  |  | TEMPERATURA [°C]: |  |  | DATA:
ESTUDO: |  | Traço Padrão | [8 empty] | Abatimento (Slump) |  |  |  | 100 mm | Classe | s50 | TÉCNICO:
ESPECIFICAÇÕES DA DOSAGEM DO CONCRETO | [23 empty] | 666.2722 | QUANTIDADE DOS FINOS
Rel a/c: |  | 0.54 | Areia 1 | Areia 2 | Areia 3 |  | Misto | Brita 0 | Brita 1/2 |  | Aditivo 1 [%]: |  | 1% |  | Adição [%]: |  |  | 0% | Betonada [L]: |  |  | 1000 |  | 318.7278 | Cimento | Adição | Areia 1 | Areia 2 | Areia 3 | Misto | Brita 0 | Brita 1/2
Rel a/ag: |  | 0.5405405 | 84% | 16% | 0% |  | 0% | 100% | 0% |  | Aditivo 2 [%]: |  | 0% |  | Teor de argamassa [%]: |  |  | 56% | Teor água [%]: |  |  | 9.158% |  | 785 | 100% | 100% | 2% | 0% | 0% | 0% | 3% | 0% | Material fino
Umidade [%]: |  |  | 0% | 0% | 0% |  | 0% | 0% | 0% |  | Aditivo 3 [%]: |  | 0% |  | Teor de ar incorporado [%]: |  |  | 1.5% | Massa Específica: |  |  | 2387.7 |  | 345.4 | 370 | 0 | 14.08 | 0 | 0 | 0 | 29.01 | 0
Material | Cimento |  |  | Adição |  | Areia 1 |  | Areia 2 |  | Areia 3 |  | Misto |  | Brita 0 |  | Brita 1/2 |  | Água | Aditivo 1 | Aditivo 2 |  | Aditivo 3 | Fibra | [8 empty] | 413.09 | FINOS no MCC [kg/m³]
Fornecedor | CP V ARI |  |  |  |  | CAJU |  | Quibrita | [5 empty] | Quibrita |  | Quibrita |  | Rede | CHRYSO
Observações | Intercement |  |  |  |  | Natura Fina |  | Areia de Brita | [5 empty] | Pedrisco |  | Brita 1/2 |  | Poço | ADVA 518
Densidade [t/m³] | 3.06 |  |  | 1 |  | 2.63 |  | 2.8 |  | 2.6 |  | 2.6 |  | 2.8 |  | 2.8 |  | 1 | 1.09 | 0 |  | 0 | 0 |  | RELAÇÃO ENTRE OS M.C.C's
M.C.C. [kg/m³] | 370 |  |  | 0 |  | 704 |  | 143 |  | 0 |  | 0 |  | 967 |  | 0 |  | 200 | 3.7 | 0 |  | 0 |  |  | 35.47347 | % agregado miudo / concreto |  |  | 46.69239 | % agregado miudo / agregados
Betonada | 370 |  |  | 0 |  | 704 |  | 143 |  | 0 |  | 0 |  | 967 |  | 0 |  | 200 | 3700 | 0 |  | 0 | 0 |  | 40.49923 | % agregado graudo / concreto |  |  | 53.30761 | % agregado graudo / agregados
Betonada Corrigida | 370 |  |  | 0 |  | 704 |  | 143 |  | 0 |  | 0 |  | 967 |  | 0 |  | 200 | 3394.495 | - |  | - | 0 |  | 75.97269 | % agregados totais / concreto |  |  | 15.49608 | % aglomerante / concreto
RESULTADOS OBTIDOS | [24 empty] | 2.1.3 Campinas | [8 empty] | 2.1.3 Campinas
AMOSTRA / Dosagem Aditivo [%] |  | Exp. (n°) | Moldagem (horário) | Temp. concreto [°C] | Ar incorp. [%] |  | Água inicial [mL] | Abatim. Inicial [mm] | Abatim. ___ min. [mm] |  | Abatim. ___ min. [mm] |  | Abatim. ___ min. [mm] |  | Abatim. ___ min. [mm] | Água retorno [mL] | Água betonada [mL] | Água do traço corrigida | a/c corrigida | Resist. 3 DIAS 20/07/15 |  | Resist. 7 DIAS 24/07/15 | Resist. 28DIAS 14/08/15 |  | Material | M.C.C. (kg/m³) | Massa Específica | Relação entre os Agregados |  |  |  | 1000 | 0.008 | Material | M.C.C. (kg/m³) | Massa Específica | Relação entre os Agregados
|  | 28 | 13:05 |  |  |  |  | 140 | [8 empty] | 0 | 200 | 0.5405405 | 25.3 |  | 29.9 |  |  | Cimento | 380 | 3.06 | Agregado Miúdo |  |  |  |  | 3.04 | Cimento | 342 | 3.06 | Agregado Miúdo
[17 empty] | 0 | 200 | 0.5405405 | [5 empty] | Adição | 0 | 1 | Areia 1 | Areia 2 | Areia 3 |  |  | 0 | Adição | 0 | 1 | Areia 1 | Areia 2 | Areia 3
[17 empty] | 0 | 200 | 0.5405405 | [5 empty] | Areia 1 | 760 | 2.63 | 87.1% | 12.9% | 0% |  |  | 6.08 | Areia 1 | 690 | 2.63 | 78.9% | 21.1% | 0%
[17 empty] | 0 | 200 | 0.5405405 | [5 empty] | Areia 2 | 120 | 2.8 | Agregado Graúdo |  |  |  |  | 0.96 | Areia 2 | 190 | 2.7 | Agregado Graúdo
[17 empty] | 0 | 200 | 0.5405405 | [5 empty] | Areia 3 | 0 | 2.6 | Areia 3 | Brita 0 | Brita 1 | Aditivo |  | 0 | Areia 3 | 0 | 2.6 | Areia 3 | Brita 0 | Brita 1 | Aditivo
[17 empty] | 0 | 200 | 0.5405405 | [5 empty] | Brita 0 | 800 | 2.9 | 0% | 88% | 11% | 1% |  | 6.4 | Brita 0 | 820 | 2.9 | 0% | 99% | 0% | 1%
[17 empty] | 0 | 200 | 0.5405405 | [5 empty] | Brita 1 | 100 | 2.9 | Teor de Argamassa (massa): |  |  | 58.25% |  | 0.8 | Brita 1 | 0 | 2.9 | Teor de Argamassa (vol): |  |  | 59.76%
ABATIMENTO CLASSIFICAÇÃO |  | 1 | Slump cônico e forma trapezoidal | 2 | Slump com faces paralelas |  | 3 | Slump c/ faces abauladas | 4 |  | Slump com desmoronamento |  | 5 |  | Slump de alta trabalhabili-dade c/ coesão | 6 | Slump de alta trabalhabili-dade s/ coesão | 7 | Slump de alta trabalhabili-dade c/ coesão | INSERIR A NUMERAÇÃO DE ACORDO COM O ABATIMENTO OBTIDO |  |  |  |  | Aditivo | 3 | 1 | Volume Teórico: |  |  | 984.3584 |  | 0.024 | Aditivo | 3 | 1 | Volume Teórico: |  |  | 897.2511
[25 empty] | Água | 215 | 1 | Ar Previsto: |  |  | 1.564% |  | 1.72 | Água | 167 | 1 | Ar Previsto: |  |  | 10.27%
[25 empty] | Areia 3 = % passante na # 4,8 mm: |  | 70% | Relação a/c |  |  | 0.5657895 |  |  | Areia 3 = % passante na # 4,8 mm: |  | 70% | Relação a/c |  |  | 0.4883041
[25 empty] | Areia 3 > Miúdo:Graúdo | 0 | 0 | % Aditivo |  |  | 0.7895% |  |  | Areia 3 > Miúdo:Graúdo | 0 | 0 | % Aditivo |  |  | 0.8772%
Aspecto (Marcar) ( ) Excesso argamassa ( ) Argamassa Ideal ( ) Pouca argamassa / Áspero ( ) Excelente ( ) Bom ( ) Regular ( ) Ruim
Observações: | [15 empty] | Classe | Abatimento A |  |  | Concreto Auto-Adensável |  |  |  |  | MANUTENÇÃO
[16 empty] | S10 | 10 ≤ A < 50 |  |  | Classe |  | Espalhamento E |  |  | FLOW INICIAL | 770
[16 empty] | S50 | 50 ≤ A <100 |  |  | SF1 |  | 550 ≤ E < 650 |  |  | FLOW +10 | 730
[16 empty] | S100 | 100 ≤ A < 160 |  |  | SF2 |  | 650 ≤ E < 750 |  |  | FLOW +20 | 700
[16 empty] | S160 | 160 ≤ A < 220 |  |  | SF3 |  | 750 ≤ E < 850 |  |  | FLOW +30 | 670
[16 empty] | S220 | A ≥ 220
[25 empty] | MASSA ESPECIFICA [kg/m³] |  |  |  |  | UMIDADE |  |  |  |  | ABSORÇÃO (%) |  |  | AR INCORPORADO
[25 empty] | peso da forma 10x20 cm | peso concreto + forma | massa especifica | Ar incorporado |  | material | umido | seco | umidade |  | material | absorção |  | Rendimento | Consumo aglomerante | Volume | Índice de ar
[25 empty] | 1 | 4.69 | 2.349127 | 2.938468 |  | Areia 1 | 0.5 | 0.5 | 0 |  | Areia 1 | 0% |  | 1.014845 | 364.5877 | 0.9850242 | 1.030274
[25 empty] | 0 | 0 | 0 | #DIV/0! |  | Areia 2 | 0.5 | 0.5 | 0 |  | Areia 2 | 0% |  | #DIV/0! | #DIV/0! | 0.9850242 | #DIV/0!
[25 empty] | 0 | 0 | 0 | #DIV/0! |  | Areia 3 | 0.5 | 0.5 | 0 |  | Areia 3 | 0% |  | #DIV/0! | #DIV/0! | 0.9850242 | #DIV/0!
[25 empty] | 0 | 0 | 0 | #DIV/0! |  | Misto | 0.5 | 0.5 | 0 |  | Misto | 0% |  | #DIV/0! | #DIV/0! | 0.9850242 | #DIV/0!
[25 empty] | 0 | 0 | 0 | #DIV/0! |  | Brita 0 | 0.5 | 0.5 | 0 |  | Brita 0 | 0% |  | #DIV/0! | #DIV/0! | 0.9850242 | #DIV/0!
[25 empty] | 0 | 0 | 0 | #DIV/0! |  | Brita 1/2 | 0.5 | 0.5 | 0 |  | Brita 1/2 | 0% |  | #DIV/0! | #DIV/0! | 0.9850242 | #DIV/0!
[25 empty] | 0 | 0 | 0 | #DIV/0! | [9 empty] | #DIV/0! | #DIV/0! | 0.9850242 | #DIV/0!
[25 empty] | 0 | 0 | 0 | #DIV/0! | [9 empty] | #DIV/0! | #DIV/0! | 0.9850242 | #DIV/0!
Traço Cliente
Traço MC
Note on B9: holger.schmidt: Para considerar a absorção dos agregados, entrar com umidade em valor negativo
Note on X15: holger.schmidt: Inserir o teor de água para cálculo automático dos demais MCCs
Note on I20: holger.schmidt: Inserir em valor positivo a água adicionada à do traço. Para água retida entrar com valor negativo.
Note on V20: holger.schmidt: Inserir em valor positivo a água adicionada à do traço. Para água retida entrar com valor negativo.
Note on Z20: holger.schmidt: Conforme ABNT NBR 12655, caracteriza-se o maior valor do par para a amostra. Inserir o maior valor na primeira coluna da idade
Note on AB20: holger.schmidt: Conforme ABNT NBR 12655, caracteriza-se o maior valor do par para a amostra. Inserir o maior valor na primeira coluna da idade

## FILLER V2 (hidden)
DOSAGEM EXPERIMENTAL DE CONCRETO
CLIENTE: | [10 empty] | AMBIENTE: |  |  | SOL ( ) NUBLADO ( ) CHUVA ( ) |  |  |  | TEMPERATURA [°C]: |  |  | DATA:
ESTUDO: |  | Traço Padrão | [8 empty] | Abatimento (Slump) |  |  |  | 100 mm | Classe | s50 | TÉCNICO:
ESPECIFICAÇÕES DA DOSAGEM DO CONCRETO | [23 empty] | 727.1276 | QUANTIDADE DOS FINOS
Rel a/c: |  | 0.5 | Areia 1 | Areia 2 | Filler |  | Misto | Brita 0 | Brita 1/2 |  | Aditivo 1 [%]: |  | 0.85% |  | Adição [%]: |  |  | 30% | Betonada [L]: |  |  | 1000 |  | 257.8724 | Cimento | Adição | Areia 1 | Areia 2 | Areia 3 | Misto | Brita 0 | Brita 1/2
Rel a/ag: |  | 0.4524887 | 100% | 16% | 0% |  | 0% | 100% | 0% |  | Aditivo 2 [%]: |  | 0% |  | Teor de argamassa [%]: |  |  | 52% | Teor água [%]: |  |  | 8.73% |  | 785 | 100% | 100% | 2% | 0% | 0% | 0% | 3% | 0% | Material fino
Umidade [%]: |  |  | 0% | 0% | 0% |  | 0% | 0% | 0% |  | Aditivo 3 [%]: |  | 0% |  | Teor de ar incorporado [%]: |  |  | 1.5% | Massa Específica: |  |  | 2494.76 |  | 376.8 | 340 | 102 | 13.56 | 0 | 0 | 0 | 31.65 | 0
Material | Cimento |  |  | Adição |  | Areia 1 |  | Areia 2 |  | Areia 3 |  | Misto |  | Brita 0 |  | Brita 1/2 |  | Água | Aditivo 1 | Aditivo 2 |  | Aditivo 3 | Fibra | [8 empty] | 487.21 | FINOS no MCC [kg/m³]
Fornecedor | CP V ARI |  |  | Filler |  | CAJU |  | Quibrita | [5 empty] | Quibrita |  | Quibrita |  | Rede | CHRYSO
Observações | Intercement |  |  | Geocal |  | Natura Fina |  | Areia de Brita | [5 empty] | Pedrisco |  | Brita 1/2 |  | Poço | ADVA 518
Densidade [t/m³] | 3.06 |  |  | 2.6 |  | 2.63 |  | 2.8 |  | 2.6 |  | 2.6 |  | 2.8 |  | 2.8 |  | 1 | 1.09 | 0 |  | 0 | 0 |  | RELAÇÃO ENTRE OS M.C.C's
M.C.C. [kg/m³] | 340 |  |  | 102 |  | 678 |  | 116 |  | 0 |  | 0 |  | 1055 |  | 0 |  | 200 | 3.757 | 0 |  | 0 |  |  | 31.82671 | % agregado miudo / concreto |  |  | 42.94213 | % agregado miudo / agregados
Betonada | 340 |  |  | 102 |  | 678 |  | 116 |  | 0 |  | 0 |  | 1055 |  | 0 |  | 200 | 3757 | 0 |  | 0 | 0 |  | 42.28864 | % agregado graudo / concreto |  |  | 57.05787 | % agregado graudo / agregados
Betonada Corrigida | 340 |  |  | 102 |  | 678 |  | 116 |  | 0 |  | 0 |  | 1055 |  | 0 |  | 200 | 3446.789 | - |  | - | 0 |  | 74.11535 | % agregados totais / concreto |  |  | 17.71714 | % aglomerante / concreto
RESULTADOS OBTIDOS | [24 empty] | Filler | [8 empty] | 2.1.3 Campinas
AMOSTRA / Dosagem Aditivo [%] |  | Exp. (n°) | Moldagem (horário) | Temp. concreto [°C] | Ar incorp. [%] |  | Água inicial [mL] | Abatim. Inicial [mm] | Abatim. ___ min. [mm] |  | Abatim. ___ min. [mm] |  | Abatim. ___ min. [mm] |  | Abatim. ___ min. [mm] | Água retorno [mL] | Água betonada [mL] | Água do traço corrigida | a/c corrigida | Resist. 3 DIAS 20/07/15 |  | Resist. 7 DIAS 24/07/15 | Resist. 28DIAS 14/08/15 |  | Material | M.C.C. (kg/m³) | Massa Específica | Relação entre os Agregados |  |  |  | 1000 | 0.008 | Material | M.C.C. (kg/m³) | Massa Específica | Relação entre os Agregados
|  | 28 | 13:05 |  |  |  |  | 140 | [8 empty] | 0 | 200 | 0.4524887 | 25.3 |  | 29.9 |  |  | Cimento | 350 | 3.06 | Agregado Miúdo |  |  |  |  | 2.8 | Cimento | 342 | 3.06 | Agregado Miúdo
[17 empty] | 0 | 200 | 0.4524887 | [5 empty] | Filler | 100 | 2.6 | Areia 1 | Areia 2 | Areia 3 | %filler |  | 0.8 | Adição | 0 | 1 | Areia 1 | Areia 2 | Areia 3
[17 empty] | 0 | 200 | 0.4524887 | [5 empty] | Areia 1 | 680 | 2.63 | 100% | 0% | 0% | 28.57% |  | 5.44 | Areia 1 | 690 | 2.63 | 78.9% | 21.1% | 0%
[17 empty] | 0 | 200 | 0.4524887 | [5 empty] | Areia 2 | 0 | 2.8 | Agregado Graúdo |  |  |  |  | 0 | Areia 2 | 190 | 2.7 | Agregado Graúdo
[17 empty] | 0 | 200 | 0.4524887 | [5 empty] | Areia 3 | 0 | 2.6 | Areia 3 | Brita 0 | Brita 1 | Aditivo |  | 0 | Areia 3 | 0 | 2.6 | Areia 3 | Brita 0 | Brita 1 | Aditivo
[17 empty] | 0 | 200 | 0.4524887 | [5 empty] | Brita 0 | 860 | 2.9 | 0% | 82.8% | 16.4% | 0.8% |  | 6.88 | Brita 0 | 820 | 2.9 | 0% | 99% | 0% | 1%
[17 empty] | 0 | 200 | 0.4524887 | [5 empty] | Brita 1 | 170 | 2.9 | Teor de Argamassa (massa): |  |  | 52.24% |  | 1.36 | Brita 1 | 0 | 2.9 | Teor de Argamassa (vol): |  |  | 59.76%
ABATIMENTO CLASSIFICAÇÃO |  | 1 | Slump cônico e forma trapezoidal | 2 | Slump com faces paralelas |  | 3 | Slump c/ faces abauladas | 4 |  | Slump com desmoronamento |  | 5 |  | Slump de alta trabalhabili-dade c/ coesão | 6 | Slump de alta trabalhabili-dade s/ coesão | 7 | Slump de alta trabalhabili-dade c/ coesão | INSERIR A NUMERAÇÃO DE ACORDO COM O ABATIMENTO OBTIDO |  |  |  |  | Aditivo | 3 | 1 | Volume Teórico: |  |  | 984.5682 |  | 0.024 | Aditivo | 3 | 1 | Volume Teórico: |  |  | 897.2511
[25 empty] | Água | 215 | 1 | Ar Previsto: |  |  | 1.543% |  | 1.72 | Água | 167 | 1 | Ar Previsto: |  |  | 10.27%
[25 empty] | Areia 3 = % passante na # 4,8 mm: |  | 70% | Relação a/c |  |  | 0.6142857 |  |  | Areia 3 = % passante na # 4,8 mm: |  | 70% | Relação a/c |  |  | 0.4883041
[25 empty] | Areia 3 > Miúdo:Graúdo | 0 | 0 | % Aditivo |  |  | 0.8571% |  |  | Areia 3 > Miúdo:Graúdo | 0 | 0 | % Aditivo |  |  | 0.8772%
Aspecto (Marcar) ( ) Excesso argamassa ( ) Argamassa Ideal ( ) Pouca argamassa / Áspero ( ) Excelente ( ) Bom ( ) Regular ( ) Ruim
Observações: | [15 empty] | Classe | Abatimento A |  |  | Concreto Auto-Adensável |  |  |  |  | MANUTENÇÃO
[16 empty] | S10 | 10 ≤ A < 50 |  |  | Classe |  | Espalhamento E |  |  | FLOW INICIAL | 770
[16 empty] | S50 | 50 ≤ A <100 |  |  | SF1 |  | 550 ≤ E < 650 |  |  | FLOW +10 | 730
[16 empty] | S100 | 100 ≤ A < 160 |  |  | SF2 |  | 650 ≤ E < 750 |  |  | FLOW +20 | 700
[16 empty] | S160 | 160 ≤ A < 220 |  |  | SF3 |  | 750 ≤ E < 850 |  |  | FLOW +30 | 670
[16 empty] | S220 | A ≥ 220
[25 empty] | MASSA ESPECIFICA [kg/m³] |  |  |  |  | UMIDADE |  |  |  |  | ABSORÇÃO (%) |  |  | AR INCORPORADO
[25 empty] | peso da forma 10x20 cm | peso concreto + forma | massa especifica | Ar incorporado |  | material | umido | seco | umidade |  | material | absorção |  | Rendimento | Consumo aglomerante | Volume | Índice de ar
[25 empty] | 1 | 4.69 | 2.349127 | 3.21042 |  | Areia 1 | 0.5 | 0.5 | 0 |  | Areia 1 | 0% |  | 1.060394 | 416.8262 | 1.026351 | 1.033169
[25 empty] | 0 | 0 | 0 | #DIV/0! |  | Areia 2 | 0.5 | 0.5 | 0 |  | Areia 2 | 0% |  | #DIV/0! | #DIV/0! | 1.026351 | #DIV/0!
[25 empty] | 0 | 0 | 0 | #DIV/0! |  | Areia 3 | 0.5 | 0.5 | 0 |  | Areia 3 | 0% |  | #DIV/0! | #DIV/0! | 1.026351 | #DIV/0!
[25 empty] | 0 | 0 | 0 | #DIV/0! |  | Misto | 0.5 | 0.5 | 0 |  | Misto | 0% |  | #DIV/0! | #DIV/0! | 1.026351 | #DIV/0!
[25 empty] | 0 | 0 | 0 | #DIV/0! |  | Brita 0 | 0.5 | 0.5 | 0 |  | Brita 0 | 0% |  | #DIV/0! | #DIV/0! | 1.026351 | #DIV/0!
[25 empty] | 0 | 0 | 0 | #DIV/0! |  | Brita 1/2 | 0.5 | 0.5 | 0 |  | Brita 1/2 | 0% |  | #DIV/0! | #DIV/0! | 1.026351 | #DIV/0!
[25 empty] | 0 | 0 | 0 | #DIV/0! | [9 empty] | #DIV/0! | #DIV/0! | 1.026351 | #DIV/0!
[25 empty] | 0 | 0 | 0 | #DIV/0! | [9 empty] | #DIV/0! | #DIV/0! | 1.026351 | #DIV/0!
Traço Cliente
Traço MC
Note on B9: holger.schmidt: Para considerar a absorção dos agregados, entrar com umidade em valor negativo
Note on X15: holger.schmidt: Inserir o teor de água para cálculo automático dos demais MCCs
Note on I20: holger.schmidt: Inserir em valor positivo a água adicionada à do traço. Para água retida entrar com valor negativo.
Note on V20: holger.schmidt: Inserir em valor positivo a água adicionada à do traço. Para água retida entrar com valor negativo.
Note on Z20: holger.schmidt: Conforme ABNT NBR 12655, caracteriza-se o maior valor do par para a amostra. Inserir o maior valor na primeira coluna da idade
Note on AB20: holger.schmidt: Conforme ABNT NBR 12655, caracteriza-se o maior valor do par para a amostra. Inserir o maior valor na primeira coluna da idade

## FILLER V3 (hidden)
DOSAGEM EXPERIMENTAL DE CONCRETO
CLIENTE: | [10 empty] | AMBIENTE: |  |  | SOL ( ) NUBLADO ( ) CHUVA ( ) |  |  |  | TEMPERATURA [°C]: |  |  | DATA:
ESTUDO: |  | Traço Padrão | [8 empty] | Abatimento (Slump) |  |  |  | 100 mm | Classe | s50 | TÉCNICO:
ESPECIFICAÇÕES DA DOSAGEM DO CONCRETO | [23 empty] | 724.2705 | QUANTIDADE DOS FINOS
Rel a/c: |  | 0.5 | Areia 1 | Areia 2 | Filler |  | Misto | Brita 0 | Brita 1/2 |  | Aditivo 1 [%]: |  | 0.85% |  | Adição [%]: |  |  | 30% | Betonada [L]: |  |  | 900 |  | 260.7295 | Cimento | Adição | Areia 1 | Areia 2 | Areia 3 | Misto | Brita 0 | Brita 1/2
Rel a/ag: |  | 0.4524887 | 100% | 0% | 0% |  | 0% | 82.8% | 16.4% |  | Aditivo 2 [%]: |  | 0% |  | Teor de argamassa [%]: |  |  | 52% | Teor água [%]: |  |  | 9.195% |  | 785 | 100% | 100% | 2% | 0% | 0% | 0% | 3% | 0% | Material fino
Umidade [%]: |  |  | 7% | 0% | 0% |  | 0% | 0.5% | 0.5% |  | Aditivo 3 [%]: |  | 0% |  | Teor de ar incorporado [%]: |  |  | 1.5% | Massa Específica: |  |  | 2377.89 |  | 376.8 | 340 | 102 | 13.72 | 0 | 0 | 0 | 26.22 | 0
Material | Cimento |  |  | Adição |  | Areia 1 |  | Areia 2 |  | Areia 3 |  | Misto |  | Brita 0 |  | Brita 1/2 |  | Água | Aditivo 1 | Aditivo 2 |  | Aditivo 3 | Fibra | [8 empty] | 481.94 | FINOS no MCC [kg/m³]
Fornecedor | CP V ARI |  |  | Filler |  | CAJU |  | Quibrita | [5 empty] | Quibrita |  | Quibrita |  | Rede | CHRYSO
Observações | Intercement |  |  | Geocal |  | Natura Fina |  | Areia de Brita | [5 empty] | Pedrisco |  | Brita 1/2 |  | Poço | ADVA 518
Densidade [t/m³] | 3.06 |  |  | 2.6 |  | 2.63 |  | 2.8 |  | 2.6 |  | 2.6 |  | 2.8 |  | 2.8 |  | 1 | 1.09 | 0 |  | 0 | 0 |  | RELAÇÃO ENTRE OS M.C.C's
M.C.C. [kg/m³] | 340 |  |  | 102 |  | 686 |  | 0 |  | 0 |  | 0 |  | 874 |  | 173 |  | 200 | 2.89 | 0 |  | 0 |  |  | 28.84911 | % agregado miudo / concreto |  |  | 39.58454 | % agregado miudo / agregados
Betonada | 306 |  |  | 91.8 |  | 617.4 |  | 0 |  | 0 |  | 0 |  | 786.6 |  | 155.7 |  | 180 | 2601 | 0 |  | 0 | 0 |  | 44.03063 | % agregado graudo / concreto |  |  | 60.41546 | % agregado graudo / agregados
Betonada Corrigida | 306 |  |  | 91.8 |  | 660.618 |  | 0 |  | 0 |  | 0 |  | 790.533 |  | 156.479 |  | 132.07 | 2386.239 | - |  | - | 0 |  | 72.87974 | % agregados totais / concreto |  |  | 18.58791 | % aglomerante / concreto
RESULTADOS OBTIDOS | [24 empty] | Filler | [8 empty] | 2.1.3 Campinas
AMOSTRA / Dosagem Aditivo [%] |  | Exp. (n°) | Moldagem (horário) | Temp. concreto [°C] | Ar incorp. [%] |  | Água inicial [mL] | Abatim. Inicial [mm] | Abatim. ___ min. [mm] |  | Abatim. ___ min. [mm] |  | Abatim. ___ min. [mm] |  | Abatim. ___ min. [mm] | Água retorno [mL] | Água betonada [mL] | Água do traço corrigida | a/c corrigida | Resist. 3 DIAS 20/07/15 |  | Resist. 7 DIAS 24/07/15 | Resist. 28DIAS 14/08/15 |  | Material | M.C.C. (kg/m³) | Massa Específica | Relação entre os Agregados |  |  |  | 1000 | 0.008 | Material | M.C.C. (kg/m³) | Massa Específica | Relação entre os Agregados
|  | 28 | 13:05 |  |  |  |  | 140 | [8 empty] | 0 | 200 | 0.4524887 | 25.3 |  | 29.9 |  |  | Cimento | 340 | 3.06 | Agregado Miúdo |  |  |  |  | 2.72 | Cimento | 342 | 3.06 | Agregado Miúdo
[17 empty] | 0 | 200 | 0.4524887 | [5 empty] | Filler | 102 | 2.6 | Areia 1 | Areia 2 | Areia 3 | %filler |  | 0.816 | Adição | 0 | 1 | Areia 1 | Areia 2 | Areia 3
[17 empty] | 0 | 200 | 0.4524887 | [5 empty] | Areia 1 | 673 | 2.63 | 100% | 0% | 0% | 30% |  | 5.384 | Areia 1 | 690 | 2.63 | 78.9% | 21.1% | 0%
[17 empty] | 0 | 200 | 0.4524887 | [5 empty] | Areia 2 | 0 | 2.8 | Agregado Graúdo |  |  |  |  | 0 | Areia 2 | 190 | 2.7 | Agregado Graúdo
[17 empty] | 0 | 200 | 0.4524887 | [5 empty] | Areia 3 | 0 | 2.6 | Areia 3 | Brita 0 | Brita 1 | Aditivo |  | 0 | Areia 3 | 0 | 2.6 | Areia 3 | Brita 0 | Brita 1 | Aditivo
[17 empty] | 0 | 200 | 0.4524887 | [5 empty] | Brita 0 | 860 | 2.9 | 0% | 82.8% | 16.4% | 0.8% |  | 6.88 | Brita 0 | 820 | 2.9 | 0% | 99% | 0% | 1%
[17 empty] | 0 | 200 | 0.4524887 | [5 empty] | Brita 1 | 170 | 2.9 | Teor de Argamassa (massa): |  |  | 51.91% |  | 1.36 | Brita 1 | 0 | 2.9 | Teor de Argamassa (vol): |  |  | 59.76%
ABATIMENTO CLASSIFICAÇÃO |  | 1 | Slump cônico e forma trapezoidal | 2 | Slump com faces paralelas |  | 3 | Slump c/ faces abauladas | 4 |  | Slump com desmoronamento |  | 5 |  | Slump de alta trabalhabili-dade c/ coesão | 6 | Slump de alta trabalhabili-dade s/ coesão | 7 | Slump de alta trabalhabili-dade c/ coesão | INSERIR A NUMERAÇÃO DE ACORDO COM O ABATIMENTO OBTIDO |  |  |  |  | Aditivo | 2.89 | 1 | Volume Teórico: |  |  | 964.2978 |  | 0.02312 | Aditivo | 3 | 1 | Volume Teórico: |  |  | 897.2511
[25 empty] | Água | 200 | 1 | Ar Previsto: |  |  | 3.57% |  | 1.6 | Água | 167 | 1 | Ar Previsto: |  |  | 10.27%
[25 empty] | Areia 3 = % passante na # 4,8 mm: |  | 70% | Relação a/c |  |  | 0.5882353 |  |  | Areia 3 = % passante na # 4,8 mm: |  | 70% | Relação a/c |  |  | 0.4883041
[25 empty] | Areia 3 > Miúdo:Graúdo | 0 | 0 | % Aditivo |  |  | 0.85% |  |  | Areia 3 > Miúdo:Graúdo | 0 | 0 | % Aditivo |  |  | 0.8772%
Aspecto (Marcar) ( ) Excesso argamassa ( ) Argamassa Ideal ( ) Pouca argamassa / Áspero ( ) Excelente ( ) Bom ( ) Regular ( ) Ruim
Observações: | [15 empty] | Classe | Abatimento A |  |  | Concreto Auto-Adensável |  |  |  |  | MANUTENÇÃO
[16 empty] | S10 | 10 ≤ A < 50 |  |  | Classe |  | Espalhamento E |  |  | FLOW INICIAL | 770
[16 empty] | S50 | 50 ≤ A <100 |  |  | SF1 |  | 550 ≤ E < 650 |  |  | FLOW +10 | 730
[16 empty] | S100 | 100 ≤ A < 160 |  |  | SF2 |  | 650 ≤ E < 750 |  |  | FLOW +20 | 700
[16 empty] | S160 | 160 ≤ A < 220 |  |  | SF3 |  | 750 ≤ E < 850 |  |  | FLOW +30 | 670
[16 empty] | S220 | A ≥ 220
[25 empty] | MASSA ESPECIFICA [kg/m³] |  |  |  |  | UMIDADE |  |  |  |  | ABSORÇÃO (%) |  |  | AR INCORPORADO
[25 empty] | peso da forma 10x20 cm | peso concreto + forma | massa especifica | Ar incorporado |  | material | umido | seco | umidade |  | material | absorção |  | Rendimento | Consumo aglomerante | Volume | Índice de ar
[25 empty] | 1 | 4.69 | 2.349127 | 2.562471 |  | Areia 1 | 0.5 | 0.5 | 0 |  | Areia 1 | 0% |  | 1.011014 | 437.1849 | 0.985107 | 1.026299
[25 empty] | 0 | 0 | 0 | #DIV/0! |  | Areia 2 | 0.5 | 0.5 | 0 |  | Areia 2 | 0% |  | #DIV/0! | #DIV/0! | 0.985107 | #DIV/0!
[25 empty] | 0 | 0 | 0 | #DIV/0! |  | Areia 3 | 0.5 | 0.5 | 0 |  | Areia 3 | 0% |  | #DIV/0! | #DIV/0! | 0.985107 | #DIV/0!
[25 empty] | 0 | 0 | 0 | #DIV/0! |  | Misto | 0.5 | 0.5 | 0 |  | Misto | 0% |  | #DIV/0! | #DIV/0! | 0.985107 | #DIV/0!
[25 empty] | 0 | 0 | 0 | #DIV/0! |  | Brita 0 | 0.5 | 0.5 | 0 |  | Brita 0 | 0% |  | #DIV/0! | #DIV/0! | 0.985107 | #DIV/0!
[25 empty] | 0 | 0 | 0 | #DIV/0! |  | Brita 1/2 | 0.5 | 0.5 | 0 |  | Brita 1/2 | 0% |  | #DIV/0! | #DIV/0! | 0.985107 | #DIV/0!
[25 empty] | 0 | 0 | 0 | #DIV/0! | [9 empty] | #DIV/0! | #DIV/0! | 0.985107 | #DIV/0!
[25 empty] | 0 | 0 | 0 | #DIV/0! | [9 empty] | #DIV/0! | #DIV/0! | 0.985107 | #DIV/0!
Traço Cliente
Traço MC
Note on B9: holger.schmidt: Para considerar a absorção dos agregados, entrar com umidade em valor negativo
Note on X15: holger.schmidt: Inserir o teor de água para cálculo automático dos demais MCCs
Note on I20: holger.schmidt: Inserir em valor positivo a água adicionada à do traço. Para água retida entrar com valor negativo.
Note on V20: holger.schmidt: Inserir em valor positivo a água adicionada à do traço. Para água retida entrar com valor negativo.
Note on Z20: holger.schmidt: Conforme ABNT NBR 12655, caracteriza-se o maior valor do par para a amostra. Inserir o maior valor na primeira coluna da idade
Note on AB20: holger.schmidt: Conforme ABNT NBR 12655, caracteriza-se o maior valor do par para a amostra. Inserir o maior valor na primeira coluna da idade

## 2.9.1 - 370 kg cimento (hidden)
DOSAGEM EXPERIMENTAL DE CONCRETO
CLIENTE: | [10 empty] | AMBIENTE: |  |  | SOL ( ) NUBLADO ( ) CHUVA ( ) |  |  |  | TEMPERATURA [°C]: |  |  | DATA:
ESTUDO: |  | Traço Padrão | [8 empty] | Abatimento (Slump) |  |  |  | 100 mm | Classe | s50 | TÉCNICO:
ESPECIFICAÇÕES DA DOSAGEM DO CONCRETO | [23 empty] | 666.2722 | QUANTIDADE DOS FINOS
Rel a/c: |  | 0.54 | Areia 1 | Areia 2 | Areia 3 |  | Misto | Brita 0 | Brita 1/2 |  | Aditivo 1 [%]: |  | 1% |  | Adição [%]: |  |  | 0% | Betonada [L]: |  |  | 1000 |  | 318.7278 | Cimento | Adição | Areia 1 | Areia 2 | Areia 3 | Misto | Brita 0 | Brita 1/2
Rel a/ag: |  | 0.5405405 | 84% | 16% | 0% |  | 0% | 100% | 0% |  | Aditivo 2 [%]: |  | 0% |  | Teor de argamassa [%]: |  |  | 56% | Teor água [%]: |  |  | 9.158% |  | 785 | 100% | 100% | 2% | 0% | 0% | 0% | 3% | 0% | Material fino
Umidade [%]: |  |  | 0% | 0% | 0% |  | 0% | 0% | 0% |  | Aditivo 3 [%]: |  | 0% |  | Teor de ar incorporado [%]: |  |  | 1.5% | Massa Específica: |  |  | 2387.7 |  | 345.4 | 370 | 0 | 14.08 | 0 | 0 | 0 | 29.01 | 0
Material | Cimento |  |  | Adição |  | Areia 1 |  | Areia 2 |  | Areia 3 |  | Misto |  | Brita 0 |  | Brita 1/2 |  | Água | Aditivo 1 | Aditivo 2 |  | Aditivo 3 | Fibra | [8 empty] | 413.09 | FINOS no MCC [kg/m³]
Fornecedor | CP V ARI |  |  |  |  | CAJU |  | Quibrita | [5 empty] | Quibrita |  | Quibrita |  | Rede | CHRYSO
Observações | Intercement |  |  |  |  | Natura Fina |  | Areia de Brita | [5 empty] | Pedrisco |  | Brita 1/2 |  | Poço | ADVA 518
Densidade [t/m³] | 3.06 |  |  | 1 |  | 2.63 |  | 2.8 |  | 2.6 |  | 2.6 |  | 2.8 |  | 2.8 |  | 1 | 1.09 | 0 |  | 0 | 0 |  | RELAÇÃO ENTRE OS M.C.C's
M.C.C. [kg/m³] | 370 |  |  | 0 |  | 704 |  | 143 |  | 0 |  | 0 |  | 967 |  | 0 |  | 200 | 3.7 | 0 |  | 0 |  |  | 35.47347 | % agregado miudo / concreto |  |  | 46.69239 | % agregado miudo / agregados
Betonada | 370 |  |  | 0 |  | 704 |  | 143 |  | 0 |  | 0 |  | 967 |  | 0 |  | 200 | 3700 | 0 |  | 0 | 0 |  | 40.49923 | % agregado graudo / concreto |  |  | 53.30761 | % agregado graudo / agregados
Betonada Corrigida | 370 |  |  | 0 |  | 704 |  | 143 |  | 0 |  | 0 |  | 967 |  | 0 |  | 200 | 3394.495 | - |  | - | 0 |  | 75.97269 | % agregados totais / concreto |  |  | 15.49608 | % aglomerante / concreto
RESULTADOS OBTIDOS | [24 empty] | 2.1.3 Campinas | [8 empty] | 2.1.3 Campinas
AMOSTRA / Dosagem Aditivo [%] |  | Exp. (n°) | Moldagem (horário) | Temp. concreto [°C] | Ar incorp. [%] |  | Água inicial [mL] | Abatim. Inicial [mm] | Abatim. ___ min. [mm] |  | Abatim. ___ min. [mm] |  | Abatim. ___ min. [mm] |  | Abatim. ___ min. [mm] | Água retorno [mL] | Água betonada [mL] | Água do traço corrigida | a/c corrigida | Resist. 3 DIAS 20/07/15 |  | Resist. 7 DIAS 24/07/15 | Resist. 28DIAS 14/08/15 |  | Material | M.C.C. (kg/m³) | Massa Específica | Relação entre os Agregados |  |  |  | 1000 | 0.008 | Material | M.C.C. (kg/m³) | Massa Específica | Relação entre os Agregados
|  | 28 | 13:05 |  |  |  |  | 140 | [8 empty] | 0 | 200 | 0.5405405 | 25.3 |  | 29.9 |  |  | Cimento | 370 | 3.06 | Agregado Miúdo |  |  |  |  | 2.96 | Cimento | 342 | 3.06 | Agregado Miúdo
[17 empty] | 0 | 200 | 0.5405405 | [5 empty] | Adição | 0 | 1 | Areia 1 | Areia 2 | Areia 3 |  |  | 0 | Adição | 0 | 1 | Areia 1 | Areia 2 | Areia 3
[17 empty] | 0 | 200 | 0.5405405 | [5 empty] | Areia 1 | 760 | 2.63 | 87.1% | 12.9% | 0% |  |  | 6.08 | Areia 1 | 690 | 2.63 | 78.9% | 21.1% | 0%
[17 empty] | 0 | 200 | 0.5405405 | [5 empty] | Areia 2 | 120 | 2.8 | Agregado Graúdo |  |  |  |  | 0.96 | Areia 2 | 190 | 2.7 | Agregado Graúdo
[17 empty] | 0 | 200 | 0.5405405 | [5 empty] | Areia 3 | 0 | 2.6 | Areia 3 | Brita 0 | Brita 1 | Aditivo |  | 0 | Areia 3 | 0 | 2.6 | Areia 3 | Brita 0 | Brita 1 | Aditivo
[17 empty] | 0 | 200 | 0.5405405 | [5 empty] | Brita 0 | 800 | 2.9 | 0% | 88.1% | 11% | 0.9% |  | 6.4 | Brita 0 | 820 | 2.9 | 0% | 99% | 0% | 1%
[17 empty] | 0 | 200 | 0.5405405 | [5 empty] | Brita 1 | 100 | 2.9 | Teor de Argamassa (massa): |  |  | 58.06% |  | 0.8 | Brita 1 | 0 | 2.9 | Teor de Argamassa (vol): |  |  | 59.76%
ABATIMENTO CLASSIFICAÇÃO |  | 1 | Slump cônico e forma trapezoidal | 2 | Slump com faces paralelas |  | 3 | Slump c/ faces abauladas | 4 |  | Slump com desmoronamento |  | 5 |  | Slump de alta trabalhabili-dade c/ coesão | 6 | Slump de alta trabalhabili-dade s/ coesão | 7 | Slump de alta trabalhabili-dade c/ coesão | INSERIR A NUMERAÇÃO DE ACORDO COM O ABATIMENTO OBTIDO |  |  |  |  | Aditivo | 2.9 | 1 | Volume Teórico: |  |  | 974.9904 |  | 0.0232 | Aditivo | 3 | 1 | Volume Teórico: |  |  | 897.2511
[25 empty] | Água | 209 | 1 | Ar Previsto: |  |  | 2.501% |  | 1.672 | Água | 167 | 1 | Ar Previsto: |  |  | 10.27%
[25 empty] | Areia 3 = % passante na # 4,8 mm: |  | 70% | Relação a/c |  |  | 0.5648649 |  |  | Areia 3 = % passante na # 4,8 mm: |  | 70% | Relação a/c |  |  | 0.4883041
[25 empty] | Areia 3 > Miúdo:Graúdo | 0 | 0 | % Aditivo |  |  | 0.7838% |  |  | Areia 3 > Miúdo:Graúdo | 0 | 0 | % Aditivo |  |  | 0.8772%
Aspecto (Marcar) ( ) Excesso argamassa ( ) Argamassa Ideal ( ) Pouca argamassa / Áspero ( ) Excelente ( ) Bom ( ) Regular ( ) Ruim
Observações: | [15 empty] | Classe | Abatimento A |  |  | Concreto Auto-Adensável |  |  |  |  | MANUTENÇÃO
[16 empty] | S10 | 10 ≤ A < 50 |  |  | Classe |  | Espalhamento E |  |  | FLOW INICIAL | 770
[16 empty] | S50 | 50 ≤ A <100 |  |  | SF1 |  | 550 ≤ E < 650 |  |  | FLOW +10 | 730
[16 empty] | S100 | 100 ≤ A < 160 |  |  | SF2 |  | 650 ≤ E < 750 |  |  | FLOW +20 | 700
[16 empty] | S160 | 160 ≤ A < 220 |  |  | SF3 |  | 750 ≤ E < 850 |  |  | FLOW +30 | 670
[16 empty] | S220 | A ≥ 220
[25 empty] | MASSA ESPECIFICA [kg/m³] |  |  |  |  | UMIDADE |  |  |  |  | ABSORÇÃO (%) |  |  | AR INCORPORADO
[25 empty] | peso da forma 10x20 cm | peso concreto + forma | massa especifica | Ar incorporado |  | material | umido | seco | umidade |  | material | absorção |  | Rendimento | Consumo aglomerante | Volume | Índice de ar
[25 empty] | 1 | 4.69 | 2.349127 | 2.938468 |  | Areia 1 | 0.5 | 0.5 | 0 |  | Areia 1 | 0% |  | 1.014845 | 364.5877 | 0.9850242 | 1.030274
[25 empty] | 0 | 0 | 0 | #DIV/0! |  | Areia 2 | 0.5 | 0.5 | 0 |  | Areia 2 | 0% |  | #DIV/0! | #DIV/0! | 0.9850242 | #DIV/0!
[25 empty] | 0 | 0 | 0 | #DIV/0! |  | Areia 3 | 0.5 | 0.5 | 0 |  | Areia 3 | 0% |  | #DIV/0! | #DIV/0! | 0.9850242 | #DIV/0!
[25 empty] | 0 | 0 | 0 | #DIV/0! |  | Misto | 0.5 | 0.5 | 0 |  | Misto | 0% |  | #DIV/0! | #DIV/0! | 0.9850242 | #DIV/0!
[25 empty] | 0 | 0 | 0 | #DIV/0! |  | Brita 0 | 0.5 | 0.5 | 0 |  | Brita 0 | 0% |  | #DIV/0! | #DIV/0! | 0.9850242 | #DIV/0!
[25 empty] | 0 | 0 | 0 | #DIV/0! |  | Brita 1/2 | 0.5 | 0.5 | 0 |  | Brita 1/2 | 0% |  | #DIV/0! | #DIV/0! | 0.9850242 | #DIV/0!
[25 empty] | 0 | 0 | 0 | #DIV/0! | [9 empty] | #DIV/0! | #DIV/0! | 0.9850242 | #DIV/0!
[25 empty] | 0 | 0 | 0 | #DIV/0! | [9 empty] | #DIV/0! | #DIV/0! | 0.9850242 | #DIV/0!
Traço Cliente
Traço MC
Note on B9: holger.schmidt: Para considerar a absorção dos agregados, entrar com umidade em valor negativo
Note on X15: holger.schmidt: Inserir o teor de água para cálculo automático dos demais MCCs
Note on I20: holger.schmidt: Inserir em valor positivo a água adicionada à do traço. Para água retida entrar com valor negativo.
Note on V20: holger.schmidt: Inserir em valor positivo a água adicionada à do traço. Para água retida entrar com valor negativo.
Note on Z20: holger.schmidt: Conforme ABNT NBR 12655, caracteriza-se o maior valor do par para a amostra. Inserir o maior valor na primeira coluna da idade
Note on AB20: holger.schmidt: Conforme ABNT NBR 12655, caracteriza-se o maior valor do par para a amostra. Inserir o maior valor na primeira coluna da idade

## R10 (2) (hidden)
DOSAGEM EXPERIMENTAL DE CONCRETO
CLIENTE: | [10 empty] | AMBIENTE: |  |  | SOL ( ) NUBLADO ( ) CHUVA ( ) |  |  |  | TEMPERATURA [°C]: |  |  | DATA:
ESTUDO: |  | Traço Padrão | [8 empty] | Abatimento (Slump) |  |  |  | 100 mm | Classe | s50 | TÉCNICO:
ESPECIFICAÇÕES DA DOSAGEM DO CONCRETO | [23 empty] | 659.6685 | QUANTIDADE DOS FINOS
Rel a/c: |  | 0.55 | Areia 1 | Areia 2 | Filler |  | Misto | Brita 0 | Brita 1/2 |  | Aditivo 1 [%]: |  | 0.85% |  | Adição [%]: |  |  | 0% | Betonada [L]: |  |  | 1000 |  | 320.3315 | Cimento | Adição | Areia 1 | Areia 2 | Areia 3 | Misto | Brita 0 | Brita 1/2
Rel a/ag: |  | 0.5494505 | 86.8% | 0% | 0% |  | 0% | 82.8% | 16.4% |  | Aditivo 2 [%]: |  | 0% |  | Teor de argamassa [%]: |  |  | 56% | Teor água [%]: |  |  | 9.761% |  | 780 | 100% | 100% | 2% | 0% | 0% | 0% | 3% | 0% | Material fino
Umidade [%]: |  |  | 7% | 0% | 0% |  | 0% | 0.5% | 0.5% |  | Aditivo 3 [%]: |  | 0% |  | Teor de ar incorporado [%]: |  |  | 2% | Massa Específica: |  |  | 2252.09 |  | 343.2 | 364 | 0 | 14.62 | 0 | 0 | 0 | 23.88 | 0
Material | Cimento |  |  | Adição |  | Areia 1 |  | Areia 2 |  | Areia 3 |  | Misto |  | Brita 0 |  | Brita 1/2 |  | Água | Aditivo 1 | Aditivo 2 |  | Aditivo 3 | Fibra | [8 empty] | 402.5 | FINOS no MCC [kg/m³]
Fornecedor | CP V ARI |  |  | Filler |  | CAJU |  | Quibrita | [5 empty] | Quibrita |  | Quibrita |  | Rede | CHRYSO
Observações | Intercement |  |  | Geocal |  | Natura Fina |  | Areia de Brita | [5 empty] | Pedrisco |  | Brita 1/2 |  | Poço | ADVA 518
Densidade [t/m³] | 3.06 |  |  | 2.6 |  | 2.63 |  | 2.99 |  | 2.6 |  | 2.6 |  | 2.8 |  | 2.8 |  | 1 | 1.09 | 0 |  | 0 | 0 |  | RELAÇÃO ENTRE OS M.C.C's
M.C.C. [kg/m³] | 364 |  |  | 0 |  | 731 |  | 0 |  | 0 |  | 0 |  | 796 |  | 158 |  | 200 | 3.094 | 0 |  | 0 |  |  | 32.45874 | % agregado miudo / concreto |  |  | 43.38279 | % agregado miudo / agregados
Betonada | 364 |  |  | 0 |  | 731 |  | 0 |  | 0 |  | 0 |  | 796 |  | 158 |  | 200 | 3094 | 0 |  | 0 | 0 |  | 42.36065 | % agregado graudo / concreto |  |  | 56.61721 | % agregado graudo / agregados
Betonada Corrigida | 364 |  |  | 0 |  | 782.17 |  | 0 |  | 0 |  | 0 |  | 799.98 |  | 158.79 |  | 144.06 | 2838.532 | - |  | - | 0 |  | 74.81939 | % agregados totais / concreto |  |  | 16.16276 | % aglomerante / concreto
RESULTADOS OBTIDOS | [24 empty] | 1.2.2 TRAÇO PADRÃO POSTES V.01 | [8 empty] | 2.1.3 Campinas
AMOSTRA / Dosagem Aditivo [%] |  | Exp. (n°) | Moldagem (horário) | Temp. concreto [°C] | Ar incorp. [%] |  | Água inicial [mL] | Abatim. Inicial [mm] | Abatim. ___ min. [mm] |  | Abatim. ___ min. [mm] |  | Abatim. ___ min. [mm] |  | Abatim. ___ min. [mm] | Água retorno [mL] | Água betonada [mL] | Água do traço corrigida | a/c corrigida | Resist. 3 DIAS 20/07/15 |  | Resist. 7 DIAS 24/07/15 | Resist. 28DIAS 14/08/15 |  | Material | M.C.C. (kg/m³) | Massa Específica | Relação entre os Agregados |  |  |  | 1000 | 0.008 | Material | M.C.C. (kg/m³) | Massa Específica | Relação entre os Agregados
|  | 28 | 13:05 |  |  |  |  | 140 | [8 empty] | 0 | 200 | 0.5494505 | 25.3 |  | 29.9 |  |  | Cimento | 350 | 3.06 | Agregado Miúdo |  |  |  |  | 2.8 | Cimento | 342 | 3.06 | Agregado Miúdo
[17 empty] | 0 | 200 | 0.5494505 | [5 empty] | Filler | 0 | 2.6 | Areia 1 | Areia 2 | Areia 3 | %filler |  | 0 | Adição | 0 | 1 | Areia 1 | Areia 2 | Areia 3
[17 empty] | 0 | 200 | 0.5494505 | [5 empty] | Areia 1 | 751 | 2.63 | 86.1% | 13.9% | 0% | 0% |  | 6.008 | Areia 1 | 690 | 2.63 | 78.9% | 21.1% | 0%
[17 empty] | 0 | 200 | 0.5494505 | [5 empty] | Areia 2 | 138 | 2.99 | Agregado Graúdo |  |  |  |  | 1.104 | Areia 2 | 190 | 2.7 | Agregado Graúdo
[17 empty] | 0 | 200 | 0.5494505 | [5 empty] | Areia 3 | 0 | 2.6 | Areia 3 | Brita 0 | Brita 1/2 | Aditivo |  | 0 | Areia 3 | 0 | 2.6 | Areia 3 | Brita 0 | Brita 1 | Aditivo
[17 empty] | 0 | 200 | 0.5494505 | [5 empty] | Brita 0 | 1050 | 2.99 | 0% | 99.1% | 0% | 0.9% |  | 8.4 | Brita 0 | 820 | 2.9 | 0% | 99% | 0% | 1%
[17 empty] | 0 | 200 | 0.5494505 | [5 empty] | Brita 1/2 | 0 | 2.99 | Teor de Argamassa (massa): |  |  | 54.13% |  | 0 | Brita 1 | 0 | 2.9 | Teor de Argamassa (vol): |  |  | 59.76%
ABATIMENTO CLASSIFICAÇÃO |  | 1 | Slump cônico e forma trapezoidal | 2 | Slump com faces paralelas |  | 3 | Slump c/ faces abauladas | 4 |  | Slump com desmoronamento |  | 5 |  | Slump de alta trabalhabili-dade c/ coesão | 6 | Slump de alta trabalhabili-dade s/ coesão | 7 | Slump de alta trabalhabili-dade c/ coesão | INSERIR A NUMERAÇÃO DE ACORDO COM O ABATIMENTO OBTIDO |  |  |  |  | Aditivo | 3.1 | 1 | Volume Teórico: |  |  | 990.3548 |  | 0.0248 | Aditivo | 3 | 1 | Volume Teórico: |  |  | 897.2511
[25 empty] | Água | 190 | 1 | Ar Previsto: |  |  | 0.9645% |  | 1.52 | Água | 167 | 1 | Ar Previsto: |  |  | 10.27%
[25 empty] | Areia 3 = % passante na # 4,8 mm: |  | 70% | Relação a/c |  |  | 0.5428571 |  |  | Areia 3 = % passante na # 4,8 mm: |  | 70% | Relação a/c |  |  | 0.4883041
[25 empty] | Areia 3 > Miúdo:Graúdo | 0 | 0 | % Aditivo |  |  | 0.8857% |  |  | Areia 3 > Miúdo:Graúdo | 0 | 0 | % Aditivo |  |  | 0.8772%
Aspecto (Marcar) ( ) Excesso argamassa ( ) Argamassa Ideal ( ) Pouca argamassa / Áspero ( ) Excelente ( ) Bom ( ) Regular ( ) Ruim | [26 empty] | Massa Específica | 2503.96
Observações: | [15 empty] | Classe | Abatimento A |  |  | Concreto Auto-Adensável |  |  |  |  | MANUTENÇÃO
[16 empty] | S10 | 10 ≤ A < 50 |  |  | Classe |  | Espalhamento E |  |  | FLOW INICIAL | 770
[16 empty] | S50 | 50 ≤ A <100 |  |  | SF1 |  | 550 ≤ E < 650 |  |  | FLOW +10 | 730
[16 empty] | S100 | 100 ≤ A < 160 |  |  | SF2 |  | 650 ≤ E < 750 |  |  | FLOW +20 | 700
[16 empty] | S160 | 160 ≤ A < 220 |  |  | SF3 |  | 750 ≤ E < 850 |  |  | FLOW +30 | 670
[16 empty] | S220 | A ≥ 220
[25 empty] | MASSA ESPECIFICA [kg/m³] |  |  |  |  | UMIDADE |  |  |  |  | ABSORÇÃO (%) |  |  | AR INCORPORADO
[25 empty] | peso da forma 10x20 cm | peso concreto + forma | massa especifica | Ar incorporado |  | material | umido | seco | umidade |  | material | absorção |  | Rendimento | Consumo aglomerante | Volume | Índice de ar
[25 empty] | 1 | 4.69 | 2.349127 | 2.064145 |  | Areia 1 | 0.5 | 0.5 | 0 |  | Areia 1 | 0% |  | 0.9573769 | 380.2055 | 0.9376153 | 1.021076
[25 empty] | 0 | 0 | 0 | #DIV/0! |  | Areia 2 | 0.5 | 0.5 | 0 |  | Areia 2 | 0% |  | #DIV/0! | #DIV/0! | 0.9376153 | #DIV/0!
[25 empty] | 0 | 0 | 0 | #DIV/0! |  | Areia 3 | 0.5 | 0.5 | 0 |  | Areia 3 | 0% |  | #DIV/0! | #DIV/0! | 0.9376153 | #DIV/0!
[25 empty] | 0 | 0 | 0 | #DIV/0! |  | Misto | 0.5 | 0.5 | 0 |  | Misto | 0% |  | #DIV/0! | #DIV/0! | 0.9376153 | #DIV/0!
[25 empty] | 0 | 0 | 0 | #DIV/0! |  | Brita 0 | 0.5 | 0.5 | 0 |  | Brita 0 | 0% |  | #DIV/0! | #DIV/0! | 0.9376153 | #DIV/0!
[25 empty] | 0 | 0 | 0 | #DIV/0! |  | Brita 1/2 | 0.5 | 0.5 | 0 |  | Brita 1/2 | 0% |  | #DIV/0! | #DIV/0! | 0.9376153 | #DIV/0!
[25 empty] | 0 | 0 | 0 | #DIV/0! | [9 empty] | #DIV/0! | #DIV/0! | 0.9376153 | #DIV/0!
[25 empty] | 0 | 0 | 0 | #DIV/0! | [9 empty] | #DIV/0! | #DIV/0! | 0.9376153 | #DIV/0!
Traço Cliente
Traço MC
Note on B9: holger.schmidt: Para considerar a absorção dos agregados, entrar com umidade em valor negativo
Note on X15: holger.schmidt: Inserir o teor de água para cálculo automático dos demais MCCs
Note on I20: holger.schmidt: Inserir em valor positivo a água adicionada à do traço. Para água retida entrar com valor negativo.
Note on V20: holger.schmidt: Inserir em valor positivo a água adicionada à do traço. Para água retida entrar com valor negativo.
Note on Z20: holger.schmidt: Conforme ABNT NBR 12655, caracteriza-se o maior valor do par para a amostra. Inserir o maior valor na primeira coluna da idade
Note on AB20: holger.schmidt: Conforme ABNT NBR 12655, caracteriza-se o maior valor do par para a amostra. Inserir o maior valor na primeira coluna da idade

## R10 (6) (hidden)
DOSAGEM EXPERIMENTAL DE CONCRETO
CLIENTE: | [10 empty] | AMBIENTE: |  |  | SOL ( ) NUBLADO ( ) CHUVA ( ) |  |  |  | TEMPERATURA [°C]: |  |  | DATA:
ESTUDO: |  | Traço Padrão | [8 empty] | Abatimento (Slump) |  |  |  | 100 mm | Classe | s50 | TÉCNICO:
ESPECIFICAÇÕES DA DOSAGEM DO CONCRETO | [23 empty] | 659.6685 | QUANTIDADE DOS FINOS
Rel a/c: |  | 0.55 | Areia 1 | Areia 2 | Filler |  | Misto | Brita 0 | Brita 1/2 |  | Aditivo 1 [%]: |  | 0.85% |  | Adição [%]: |  |  | 0% | Betonada [L]: |  |  | 1000 |  | 320.3315 | Cimento | Adição | Areia 1 | Areia 2 | Areia 3 | Misto | Brita 0 | Brita 1/2
Rel a/ag: |  | 0.5494505 | 86.8% | 0% | 0% |  | 0% | 82.8% | 16.4% |  | Aditivo 2 [%]: |  | 0% |  | Teor de argamassa [%]: |  |  | 56% | Teor água [%]: |  |  | 9.761% |  | 780 | 100% | 100% | 2% | 0% | 0% | 0% | 3% | 0% | Material fino
Umidade [%]: |  |  | 7% | 0% | 0% |  | 0% | 0.5% | 0.5% |  | Aditivo 3 [%]: |  | 0% |  | Teor de ar incorporado [%]: |  |  | 2% | Massa Específica: |  |  | 2252.09 |  | 343.2 | 364 | 0 | 14.62 | 0 | 0 | 0 | 23.88 | 0
Material | Cimento |  |  | Adição |  | Areia 1 |  | Areia 2 |  | Areia 3 |  | Misto |  | Brita 0 |  | Brita 1/2 |  | Água | Aditivo 1 | Aditivo 2 |  | Aditivo 3 | Fibra | [8 empty] | 402.5 | FINOS no MCC [kg/m³]
Fornecedor | CP V ARI |  |  | Filler |  | CAJU |  | Quibrita | [5 empty] | Quibrita |  | Quibrita |  | Rede | CHRYSO
Observações | Intercement |  |  | Geocal |  | Natura Fina |  | Areia de Brita | [5 empty] | Pedrisco |  | Brita 1/2 |  | Poço | ADVA 518
Densidade [t/m³] | 3.06 |  |  | 2.6 |  | 2.63 |  | 2.99 |  | 2.6 |  | 2.6 |  | 2.8 |  | 2.8 |  | 1 | 1.09 | 0 |  | 0 | 0 |  | RELAÇÃO ENTRE OS M.C.C's
M.C.C. [kg/m³] | 364 |  |  | 0 |  | 731 |  | 0 |  | 0 |  | 0 |  | 796 |  | 158 |  | 200 | 3.094 | 0 |  | 0 |  |  | 32.45874 | % agregado miudo / concreto |  |  | 43.38279 | % agregado miudo / agregados
Betonada | 364 |  |  | 0 |  | 731 |  | 0 |  | 0 |  | 0 |  | 796 |  | 158 |  | 200 | 3094 | 0 |  | 0 | 0 |  | 42.36065 | % agregado graudo / concreto |  |  | 56.61721 | % agregado graudo / agregados
Betonada Corrigida | 364 |  |  | 0 |  | 782.17 |  | 0 |  | 0 |  | 0 |  | 799.98 |  | 158.79 |  | 144.06 | 2838.532 | - |  | - | 0 |  | 74.81939 | % agregados totais / concreto |  |  | 16.16276 | % aglomerante / concreto
RESULTADOS OBTIDOS | [24 empty] | 1.2.2 TRAÇO PADRÃO POSTES V.01 | [8 empty] | 2.1.3 Campinas
AMOSTRA / Dosagem Aditivo [%] |  | Exp. (n°) | Moldagem (horário) | Temp. concreto [°C] | Ar incorp. [%] |  | Água inicial [mL] | Abatim. Inicial [mm] | Abatim. ___ min. [mm] |  | Abatim. ___ min. [mm] |  | Abatim. ___ min. [mm] |  | Abatim. ___ min. [mm] | Água retorno [mL] | Água betonada [mL] | Água do traço corrigida | a/c corrigida | Resist. 3 DIAS 20/07/15 |  | Resist. 7 DIAS 24/07/15 | Resist. 28DIAS 14/08/15 |  | Material | M.C.C. (kg/m³) | Massa Específica | Relação entre os Agregados |  |  |  | 1000 | 0.008 | Material | M.C.C. (kg/m³) | Massa Específica | Relação entre os Agregados
|  | 28 | 13:05 |  |  |  |  | 140 | [8 empty] | 0 | 200 | 0.5494505 | 25.3 |  | 29.9 |  |  | Cimento | 365 | 3.06 | Agregado Miúdo |  |  |  |  | 2.92 | Cimento | 342 | 3.06 | Agregado Miúdo
[17 empty] | 0 | 200 | 0.5494505 | [5 empty] | Filler | 0 | 2.6 | Areia 1 | Areia 2 | Areia 3 | %filler |  | 0 | Adição | 0 | 1 | Areia 1 | Areia 2 | Areia 3
[17 empty] | 0 | 200 | 0.5494505 | [5 empty] | Areia 1 | 784 | 2.63 | 86.6% | 13.4% | 0% | 0% |  | 6.272 | Areia 1 | 690 | 2.63 | 78.9% | 21.1% | 0%
[17 empty] | 0 | 200 | 0.5494505 | [5 empty] | Areia 2 | 138 | 2.99 | Agregado Graúdo |  |  |  |  | 1.104 | Areia 2 | 190 | 2.7 | Agregado Graúdo
[17 empty] | 0 | 200 | 0.5494505 | [5 empty] | Areia 3 | 0 | 2.6 | Areia 3 | Brita 0 | Brita 1/2 | Aditivo |  | 0 | Areia 3 | 0 | 2.6 | Areia 3 | Brita 0 | Brita 1 | Aditivo
[17 empty] | 0 | 200 | 0.5494505 | [5 empty] | Brita 0 | 971 | 2.99 | 0% | 99.2% | 0% | 0.8% |  | 7.768 | Brita 0 | 820 | 2.9 | 0% | 99% | 0% | 1%
[17 empty] | 0 | 200 | 0.5494505 | [5 empty] | Brita 1/2 | 0 | 2.99 | Teor de Argamassa (massa): |  |  | 57% |  | 0 | Brita 1 | 0 | 2.9 | Teor de Argamassa (vol): |  |  | 59.76%
ABATIMENTO CLASSIFICAÇÃO |  | 1 | Slump cônico e forma trapezoidal | 2 | Slump com faces paralelas |  | 3 | Slump c/ faces abauladas | 4 |  | Slump com desmoronamento |  | 5 |  | Slump de alta trabalhabili-dade c/ coesão | 6 | Slump de alta trabalhabili-dade s/ coesão | 7 | Slump de alta trabalhabili-dade c/ coesão | INSERIR A NUMERAÇÃO DE ACORDO COM O ABATIMENTO OBTIDO |  |  |  |  | Aditivo | 2.7 | 1 | Volume Teórico: |  |  | 980.9829 |  | 0.0216 | Aditivo | 3 | 1 | Volume Teórico: |  |  | 897.2511
[25 empty] | Água | 190 | 1 | Ar Previsto: |  |  | 1.902% |  | 1.52 | Água | 167 | 1 | Ar Previsto: |  |  | 10.27%
[25 empty] | Areia 3 = % passante na # 4,8 mm: |  | 70% | Relação a/c |  |  | 0.5205479 |  |  | Areia 3 = % passante na # 4,8 mm: |  | 70% | Relação a/c |  |  | 0.4883041
[25 empty] | Areia 3 > Miúdo:Graúdo | 0 | 0 | % Aditivo |  |  | 0.7397% |  |  | Areia 3 > Miúdo:Graúdo | 0 | 0 | % Aditivo |  |  | 0.8772%
Aspecto (Marcar) ( ) Excesso argamassa ( ) Argamassa Ideal ( ) Pouca argamassa / Áspero ( ) Excelente ( ) Bom ( ) Regular ( ) Ruim | [26 empty] | Massa Específica | 2472.56
Observações: | [15 empty] | Classe | Abatimento A |  |  | Concreto Auto-Adensável |  |  |  |  | MANUTENÇÃO
[16 empty] | S10 | 10 ≤ A < 50 |  |  | Classe |  | Espalhamento E |  |  | FLOW INICIAL | 770
[16 empty] | S50 | 50 ≤ A <100 |  |  | SF1 |  | 550 ≤ E < 650 |  |  | FLOW +10 | 730
[16 empty] | S100 | 100 ≤ A < 160 |  |  | SF2 |  | 650 ≤ E < 750 |  |  | FLOW +20 | 700
[16 empty] | S160 | 160 ≤ A < 220 |  |  | SF3 |  | 750 ≤ E < 850 |  |  | FLOW +30 | 670
[16 empty] | S220 | A ≥ 220
[25 empty] | MASSA ESPECIFICA [kg/m³] |  |  |  |  | UMIDADE |  |  |  |  | ABSORÇÃO (%) |  |  | AR INCORPORADO
[25 empty] | peso da forma 10x20 cm | peso concreto + forma | massa especifica | Ar incorporado |  | material | umido | seco | umidade |  | material | absorção |  | Rendimento | Consumo aglomerante | Volume | Índice de ar
[25 empty] | 1 | 4.69 | 2.349127 | 2.064145 |  | Areia 1 | 0.5 | 0.5 | 0 |  | Areia 1 | 0% |  | 0.9573769 | 380.2055 | 0.9376153 | 1.021076
[25 empty] | 0 | 0 | 0 | #DIV/0! |  | Areia 2 | 0.5 | 0.5 | 0 |  | Areia 2 | 0% |  | #DIV/0! | #DIV/0! | 0.9376153 | #DIV/0!
[25 empty] | 0 | 0 | 0 | #DIV/0! |  | Areia 3 | 0.5 | 0.5 | 0 |  | Areia 3 | 0% |  | #DIV/0! | #DIV/0! | 0.9376153 | #DIV/0!
[25 empty] | 0 | 0 | 0 | #DIV/0! |  | Misto | 0.5 | 0.5 | 0 |  | Misto | 0% |  | #DIV/0! | #DIV/0! | 0.9376153 | #DIV/0!
[25 empty] | 0 | 0 | 0 | #DIV/0! |  | Brita 0 | 0.5 | 0.5 | 0 |  | Brita 0 | 0% |  | #DIV/0! | #DIV/0! | 0.9376153 | #DIV/0!
[25 empty] | 0 | 0 | 0 | #DIV/0! |  | Brita 1/2 | 0.5 | 0.5 | 0 |  | Brita 1/2 | 0% |  | #DIV/0! | #DIV/0! | 0.9376153 | #DIV/0!
[25 empty] | 0 | 0 | 0 | #DIV/0! | [9 empty] | #DIV/0! | #DIV/0! | 0.9376153 | #DIV/0!
[25 empty] | 0 | 0 | 0 | #DIV/0! | [9 empty] | #DIV/0! | #DIV/0! | 0.9376153 | #DIV/0!
Traço Cliente
Traço MC
Note on B9: holger.schmidt: Para considerar a absorção dos agregados, entrar com umidade em valor negativo
Note on X15: holger.schmidt: Inserir o teor de água para cálculo automático dos demais MCCs
Note on I20: holger.schmidt: Inserir em valor positivo a água adicionada à do traço. Para água retida entrar com valor negativo.
Note on V20: holger.schmidt: Inserir em valor positivo a água adicionada à do traço. Para água retida entrar com valor negativo.
Note on Z20: holger.schmidt: Conforme ABNT NBR 12655, caracteriza-se o maior valor do par para a amostra. Inserir o maior valor na primeira coluna da idade
Note on AB20: holger.schmidt: Conforme ABNT NBR 12655, caracteriza-se o maior valor do par para a amostra. Inserir o maior valor na primeira coluna da idade

## R10 (7) (hidden)
DOSAGEM EXPERIMENTAL DE CONCRETO
CLIENTE: | [10 empty] | AMBIENTE: |  |  | SOL ( ) NUBLADO ( ) CHUVA ( ) |  |  |  | TEMPERATURA [°C]: |  |  | DATA:
ESTUDO: |  | Traço Padrão | [8 empty] | Abatimento (Slump) |  |  |  | 100 mm | Classe | s50 | TÉCNICO:
ESPECIFICAÇÕES DA DOSAGEM DO CONCRETO | [23 empty] | 659.6685 | QUANTIDADE DOS FINOS
Rel a/c: |  | 0.55 | Areia 1 | Areia 2 | Filler |  | Misto | Brita 0 | Brita 1/2 |  | Aditivo 1 [%]: |  | 0.85% |  | Adição [%]: |  |  | 0% | Betonada [L]: |  |  | 1000 |  | 320.3315 | Cimento | Adição | Areia 1 | Areia 2 | Areia 3 | Misto | Brita 0 | Brita 1/2
Rel a/ag: |  | 0.5494505 | 86.8% | 0% | 0% |  | 0% | 82.8% | 16.4% |  | Aditivo 2 [%]: |  | 0% |  | Teor de argamassa [%]: |  |  | 56% | Teor água [%]: |  |  | 9.761% |  | 780 | 100% | 100% | 2% | 0% | 0% | 0% | 3% | 0% | Material fino
Umidade [%]: |  |  | 7% | 0% | 0% |  | 0% | 0.5% | 0.5% |  | Aditivo 3 [%]: |  | 0% |  | Teor de ar incorporado [%]: |  |  | 2% | Massa Específica: |  |  | 2252.09 |  | 343.2 | 364 | 0 | 14.62 | 0 | 0 | 0 | 23.88 | 0
Material | Cimento |  |  | Adição |  | Areia 1 |  | Areia 2 |  | Areia 3 |  | Misto |  | Brita 0 |  | Brita 1/2 |  | Água | Aditivo 1 | Aditivo 2 |  | Aditivo 3 | Fibra | [8 empty] | 402.5 | FINOS no MCC [kg/m³]
Fornecedor | CP V ARI |  |  | Filler |  | CAJU |  | Quibrita | [5 empty] | Quibrita |  | Quibrita |  | Rede | CHRYSO
Observações | Intercement |  |  | Geocal |  | Natura Fina |  | Areia de Brita | [5 empty] | Pedrisco |  | Brita 1/2 |  | Poço | ADVA 518
Densidade [t/m³] | 3.06 |  |  | 2.6 |  | 2.63 |  | 2.99 |  | 2.6 |  | 2.6 |  | 2.8 |  | 2.8 |  | 1 | 1.09 | 0 |  | 0 | 0 |  | RELAÇÃO ENTRE OS M.C.C's
M.C.C. [kg/m³] | 364 |  |  | 0 |  | 731 |  | 0 |  | 0 |  | 0 |  | 796 |  | 158 |  | 200 | 3.094 | 0 |  | 0 |  |  | 32.45874 | % agregado miudo / concreto |  |  | 43.38279 | % agregado miudo / agregados
Betonada | 364 |  |  | 0 |  | 731 |  | 0 |  | 0 |  | 0 |  | 796 |  | 158 |  | 200 | 3094 | 0 |  | 0 | 0 |  | 42.36065 | % agregado graudo / concreto |  |  | 56.61721 | % agregado graudo / agregados
Betonada Corrigida | 364 |  |  | 0 |  | 782.17 |  | 0 |  | 0 |  | 0 |  | 799.98 |  | 158.79 |  | 144.06 | 2838.532 | - |  | - | 0 |  | 74.81939 | % agregados totais / concreto |  |  | 16.16276 | % aglomerante / concreto
RESULTADOS OBTIDOS | [24 empty] | 1.2.2 TRAÇO PADRÃO POSTES V.01 | [8 empty] | 2.1.3 Campinas
AMOSTRA / Dosagem Aditivo [%] |  | Exp. (n°) | Moldagem (horário) | Temp. concreto [°C] | Ar incorp. [%] |  | Água inicial [mL] | Abatim. Inicial [mm] | Abatim. ___ min. [mm] |  | Abatim. ___ min. [mm] |  | Abatim. ___ min. [mm] |  | Abatim. ___ min. [mm] | Água retorno [mL] | Água betonada [mL] | Água do traço corrigida | a/c corrigida | Resist. 3 DIAS 20/07/15 |  | Resist. 7 DIAS 24/07/15 | Resist. 28DIAS 14/08/15 |  | Material | M.C.C. (kg/m³) | Massa Específica | Relação entre os Agregados |  |  |  | 1000 | 0.008 | Material | M.C.C. (kg/m³) | Massa Específica | Relação entre os Agregados
|  | 28 | 13:05 |  |  |  |  | 140 | [8 empty] | 0 | 200 | 0.5494505 | 25.3 |  | 29.9 |  |  | Cimento | 365 | 3.06 | Agregado Miúdo |  |  |  |  | 2.92 | Cimento | 342 | 3.06 | Agregado Miúdo
[17 empty] | 0 | 200 | 0.5494505 | [5 empty] | Filler | 0 | 2.6 | Areia 1 | Areia 2 | Areia 3 | %filler |  | 0 | Adição | 0 | 1 | Areia 1 | Areia 2 | Areia 3
[17 empty] | 0 | 200 | 0.5494505 | [5 empty] | Areia 1 | 680 | 2.63 | 85.6% | 14.4% | 0% | 0% |  | 5.44 | Areia 1 | 690 | 2.63 | 78.9% | 21.1% | 0%
[17 empty] | 0 | 200 | 0.5494505 | [5 empty] | Areia 2 | 130 | 2.99 | Agregado Graúdo |  |  |  |  | 1.04 | Areia 2 | 190 | 2.7 | Agregado Graúdo
[17 empty] | 0 | 200 | 0.5494505 | [5 empty] | Areia 3 | 0 | 2.6 | Areia 3 | Brita 0 | Brita 1/2 | Aditivo |  | 0 | Areia 3 | 0 | 2.6 | Areia 3 | Brita 0 | Brita 1 | Aditivo
[17 empty] | 0 | 200 | 0.5494505 | [5 empty] | Brita 0 | 1080 | 2.99 | 0% | 99.3% | 0% | 0.7% |  | 8.64 | Brita 0 | 820 | 2.9 | 0% | 99% | 0% | 1%
[17 empty] | 0 | 200 | 0.5494505 | [5 empty] | Brita 1/2 | 0 | 2.99 | Teor de Argamassa (massa): |  |  | 52.11% |  | 0 | Brita 1 | 0 | 2.9 | Teor de Argamassa (vol): |  |  | 59.76%
ABATIMENTO CLASSIFICAÇÃO |  | 1 | Slump cônico e forma trapezoidal | 2 | Slump com faces paralelas |  | 3 | Slump c/ faces abauladas | 4 |  | Slump com desmoronamento |  | 5 |  | Slump de alta trabalhabili-dade c/ coesão | 6 | Slump de alta trabalhabili-dade s/ coesão | 7 | Slump de alta trabalhabili-dade c/ coesão | INSERIR A NUMERAÇÃO DE ACORDO COM O ABATIMENTO OBTIDO |  |  |  |  | Aditivo | 2.7 | 1 | Volume Teórico: |  |  | 975.2185 |  | 0.0216 | Aditivo | 3 | 1 | Volume Teórico: |  |  | 897.2511
[25 empty] | Água | 190 | 1 | Ar Previsto: |  |  | 2.478% |  | 1.52 | Água | 167 | 1 | Ar Previsto: |  |  | 10.27%
[25 empty] | Areia 3 = % passante na # 4,8 mm: |  | 70% | Relação a/c |  |  | 0.5205479 |  |  | Areia 3 = % passante na # 4,8 mm: |  | 70% | Relação a/c |  |  | 0.4883041
[25 empty] | Areia 3 > Miúdo:Graúdo | 0 | 0 | % Aditivo |  |  | 0.7397% |  |  | Areia 3 > Miúdo:Graúdo | 0 | 0 | % Aditivo |  |  | 0.8772%
Aspecto (Marcar) ( ) Excesso argamassa ( ) Argamassa Ideal ( ) Pouca argamassa / Áspero ( ) Excelente ( ) Bom ( ) Regular ( ) Ruim | [26 empty] | Massa Específica | 2469.56
Observações: | [15 empty] | Classe | Abatimento A |  |  | Concreto Auto-Adensável |  |  |  |  | MANUTENÇÃO
[16 empty] | S10 | 10 ≤ A < 50 |  |  | Classe |  | Espalhamento E |  |  | FLOW INICIAL | 770
[16 empty] | S50 | 50 ≤ A <100 |  |  | SF1 |  | 550 ≤ E < 650 |  |  | FLOW +10 | 730
[16 empty] | S100 | 100 ≤ A < 160 |  |  | SF2 |  | 650 ≤ E < 750 |  |  | FLOW +20 | 700
[16 empty] | S160 | 160 ≤ A < 220 |  |  | SF3 |  | 750 ≤ E < 850 |  |  | FLOW +30 | 670
[16 empty] | S220 | A ≥ 220
[25 empty] | MASSA ESPECIFICA [kg/m³] |  |  |  |  | UMIDADE |  |  |  |  | ABSORÇÃO (%) |  |  | AR INCORPORADO
[25 empty] | peso da forma 10x20 cm | peso concreto + forma | massa especifica | Ar incorporado |  | material | umido | seco | umidade |  | material | absorção |  | Rendimento | Consumo aglomerante | Volume | Índice de ar
[25 empty] | 1 | 4.69 | 2.349127 | 2.064145 |  | Areia 1 | 0.5 | 0.5 | 0 |  | Areia 1 | 0% |  | 0.9573769 | 380.2055 | 0.9376153 | 1.021076
[25 empty] | 0 | 0 | 0 | #DIV/0! |  | Areia 2 | 0.5 | 0.5 | 0 |  | Areia 2 | 0% |  | #DIV/0! | #DIV/0! | 0.9376153 | #DIV/0!
[25 empty] | 0 | 0 | 0 | #DIV/0! |  | Areia 3 | 0.5 | 0.5 | 0 |  | Areia 3 | 0% |  | #DIV/0! | #DIV/0! | 0.9376153 | #DIV/0!
[25 empty] | 0 | 0 | 0 | #DIV/0! |  | Misto | 0.5 | 0.5 | 0 |  | Misto | 0% |  | #DIV/0! | #DIV/0! | 0.9376153 | #DIV/0!
[25 empty] | 0 | 0 | 0 | #DIV/0! |  | Brita 0 | 0.5 | 0.5 | 0 |  | Brita 0 | 0% |  | #DIV/0! | #DIV/0! | 0.9376153 | #DIV/0!
[25 empty] | 0 | 0 | 0 | #DIV/0! |  | Brita 1/2 | 0.5 | 0.5 | 0 |  | Brita 1/2 | 0% |  | #DIV/0! | #DIV/0! | 0.9376153 | #DIV/0!
[25 empty] | 0 | 0 | 0 | #DIV/0! | [9 empty] | #DIV/0! | #DIV/0! | 0.9376153 | #DIV/0!
[25 empty] | 0 | 0 | 0 | #DIV/0! | [9 empty] | #DIV/0! | #DIV/0! | 0.9376153 | #DIV/0!
Traço Cliente
Traço MC
Note on B9: holger.schmidt: Para considerar a absorção dos agregados, entrar com umidade em valor negativo
Note on X15: holger.schmidt: Inserir o teor de água para cálculo automático dos demais MCCs
Note on I20: holger.schmidt: Inserir em valor positivo a água adicionada à do traço. Para água retida entrar com valor negativo.
Note on V20: holger.schmidt: Inserir em valor positivo a água adicionada à do traço. Para água retida entrar com valor negativo.
Note on Z20: holger.schmidt: Conforme ABNT NBR 12655, caracteriza-se o maior valor do par para a amostra. Inserir o maior valor na primeira coluna da idade
Note on AB20: holger.schmidt: Conforme ABNT NBR 12655, caracteriza-se o maior valor do par para a amostra. Inserir o maior valor na primeira coluna da idade

## 7.1 - 2X ES - CAA - FILLER (2) (hidden)
DOSAGEM EXPERIMENTAL DE CONCRETO
CLIENTE: | [10 empty] | AMBIENTE: |  |  | SOL ( ) NUBLADO ( ) CHUVA ( ) |  |  |  | TEMPERATURA [°C]: |  |  | DATA:
ESTUDO: |  | Traço Padrão | [8 empty] | Abatimento (Slump) |  |  |  | 100 mm | Classe | s50 | TÉCNICO:
ESPECIFICAÇÕES DA DOSAGEM DO CONCRETO | [23 empty] | 659.6685 | QUANTIDADE DOS FINOS
Rel a/c: |  | 0.55 | Areia 1 | Areia 2 | Filler |  | Misto | Brita 0 | Brita 1/2 |  | Aditivo 1 [%]: |  | 0.85% |  | Adição [%]: |  |  | 0% | Betonada [L]: |  |  | 1000 |  | 320.3315 | Cimento | Adição | Areia 1 | Areia 2 | Areia 3 | Misto | Brita 0 | Brita 1/2
Rel a/ag: |  | 0.5494505 | 86.8% | 0% | 0% |  | 0% | 82.8% | 16.4% |  | Aditivo 2 [%]: |  | 0% |  | Teor de argamassa [%]: |  |  | 56% | Teor água [%]: |  |  | 9.761% |  | 780 | 100% | 100% | 2% | 0% | 0% | 0% | 3% | 0% | Material fino
Umidade [%]: |  |  | 7% | 0% | 0% |  | 0% | 0.5% | 0.5% |  | Aditivo 3 [%]: |  | 0% |  | Teor de ar incorporado [%]: |  |  | 2% | Massa Específica: |  |  | 2252.09 |  | 343.2 | 364 | 0 | 14.62 | 0 | 0 | 0 | 23.88 | 0
Material | Cimento |  |  | Adição |  | Areia 1 |  | Areia 2 |  | Areia 3 |  | Misto |  | Brita 0 |  | Brita 1/2 |  | Água | Aditivo 1 | Aditivo 2 |  | Aditivo 3 | Fibra | [8 empty] | 402.5 | FINOS no MCC [kg/m³]
Fornecedor | CP V ARI |  |  | Filler |  | CAJU |  | Quibrita | [5 empty] | Quibrita |  | Quibrita |  | Rede | CHRYSO
Observações | Intercement |  |  | Geocal |  | Natura Fina |  | Areia de Brita | [5 empty] | Pedrisco |  | Brita 1/2 |  | Poço | ADVA 518
Densidade [t/m³] | 3.06 |  |  | 2.6 |  | 2.63 |  | 2.99 |  | 2.6 |  | 2.6 |  | 2.8 |  | 2.8 |  | 1 | 1.09 | 0 |  | 0 | 0 |  | RELAÇÃO ENTRE OS M.C.C's
M.C.C. [kg/m³] | 364 |  |  | 0 |  | 731 |  | 0 |  | 0 |  | 0 |  | 796 |  | 158 |  | 200 | 3.094 | 0 |  | 0 |  |  | 32.45874 | % agregado miudo / concreto |  |  | 43.38279 | % agregado miudo / agregados
Betonada | 364 |  |  | 0 |  | 731 |  | 0 |  | 0 |  | 0 |  | 796 |  | 158 |  | 200 | 3094 | 0 |  | 0 | 0 |  | 42.36065 | % agregado graudo / concreto |  |  | 56.61721 | % agregado graudo / agregados
Betonada Corrigida | 364 |  |  | 0 |  | 782.17 |  | 0 |  | 0 |  | 0 |  | 799.98 |  | 158.79 |  | 144.06 | 2838.532 | - |  | - | 0 |  | 74.81939 | % agregados totais / concreto |  |  | 16.16276 | % aglomerante / concreto
RESULTADOS OBTIDOS | [24 empty] | 7.1 - 2X ESPECIAL CAA - FILLER V08 - ARG 52,4 - ADVA129M | [8 empty] | 2.1.3 Campinas
AMOSTRA / Dosagem Aditivo [%] |  | Exp. (n°) | Moldagem (horário) | Temp. concreto [°C] | Ar incorp. [%] |  | Água inicial [mL] | Abatim. Inicial [mm] | Abatim. ___ min. [mm] |  | Abatim. ___ min. [mm] |  | Abatim. ___ min. [mm] |  | Abatim. ___ min. [mm] | Água retorno [mL] | Água betonada [mL] | Água do traço corrigida | a/c corrigida | Resist. 3 DIAS 20/07/15 |  | Resist. 7 DIAS 24/07/15 | Resist. 28DIAS 14/08/15 |  | Material | M.C.C. (kg/m³) | Massa Específica | Relação entre os Agregados |  |  |  | 1000 | 0.008 | Material | M.C.C. (kg/m³) | Massa Específica | Relação entre os Agregados
|  | 28 | 13:05 |  |  |  |  | 140 | [8 empty] | 0 | 200 | 0.5494505 | 25.3 |  | 29.9 |  |  | Cimento | 370 | 3.06 | Agregado Miúdo |  |  |  |  | 2.96 | Cimento | 342 | 3.06 | Agregado Miúdo
[17 empty] | 0 | 200 | 0.5494505 | [5 empty] | Filler | 75 | 2.6 | Areia 1 | Areia 2 | Areia 3 | %filler |  | 0.6 | Adição | 0 | 1 | Areia 1 | Areia 2 | Areia 3
[17 empty] | 0 | 200 | 0.5494505 | [5 empty] | Areia 1 | 550 | 2.63 | 77.6% | 22.4% | 0% | 20.27% |  | 4.4 | Areia 1 | 690 | 2.63 | 78.9% | 21.1% | 0%
[17 empty] | 0 | 200 | 0.5494505 | [5 empty] | Areia 2 | 180 | 2.99 | Agregado Graúdo |  |  |  |  | 1.44 | Areia 2 | 190 | 2.7 | Agregado Graúdo
[17 empty] | 0 | 200 | 0.5494505 | [5 empty] | Areia 3 | 0 | 2.6 | Areia 3 | Brita 0 | Brita 1/2 | Aditivo |  | 0 | Areia 3 | 0 | 2.6 | Areia 3 | Brita 0 | Brita 1 | Aditivo
[17 empty] | 0 | 200 | 0.5494505 | [5 empty] | Brita 0 | 900 | 2.99 | 0% | 80.3% | 18.7% | 0.9% |  | 7.2 | Brita 0 | 820 | 2.9 | 0% | 99% | 0% | 1%
[17 empty] | 0 | 200 | 0.5494505 | [5 empty] | Brita 1/2 | 210 | 2.99 | Teor de Argamassa (massa): |  |  | 51.42% |  | 1.68 | Brita 1 | 0 | 2.9 | Teor de Argamassa (vol): |  |  | 59.76%
ABATIMENTO CLASSIFICAÇÃO |  | 1 | Slump cônico e forma trapezoidal | 2 | Slump com faces paralelas |  | 3 | Slump c/ faces abauladas | 4 |  | Slump com desmoronamento |  | 5 |  | Slump de alta trabalhabili-dade c/ coesão | 6 | Slump de alta trabalhabili-dade s/ coesão | 7 | Slump de alta trabalhabili-dade c/ coesão | INSERIR A NUMERAÇÃO DE ACORDO COM O ABATIMENTO OBTIDO |  |  |  |  | Aditivo | 3.4 | 1 | Volume Teórico: |  |  | 983.7248 |  | 0.0272 | Aditivo | 3 | 1 | Volume Teórico: |  |  | 897.2511
[25 empty] | Água | 190 | 1 | Ar Previsto: |  |  | 1.628% |  | 1.52 | Água | 167 | 1 | Ar Previsto: |  |  | 10.27%
[25 empty] | Areia 3 = % passante na # 4,8 mm: |  | 70% | Relação a/c |  |  | 0.5135135 |  |  | Areia 3 = % passante na # 4,8 mm: |  | 70% | Relação a/c |  |  | 0.4883041
[25 empty] | Aditivo Secante | 12 | 1.12 | % Aditivo |  |  | 0.764% |  |  | Areia 3 > Miúdo:Graúdo | 0 | 0 | % Aditivo |  |  | 0.8772%
Aspecto (Marcar) ( ) Excesso argamassa ( ) Argamassa Ideal ( ) Pouca argamassa / Áspero ( ) Excelente ( ) Bom ( ) Regular ( ) Ruim | [24 empty] | Massa Específica |  | 2500.26 | % Aditivo Secante |  |  | 2.697%
Observações: | [15 empty] | Classe | Abatimento A |  |  | Concreto Auto-Adensável |  |  |  |  | MANUTENÇÃO
[16 empty] | S10 | 10 ≤ A < 50 |  |  | Classe |  | Espalhamento E |  |  | FLOW INICIAL | 770 | [5 empty] | 12.66
[16 empty] | S50 | 50 ≤ A <100 |  |  | SF1 |  | 550 ≤ E < 650 |  |  | FLOW +10 | 730 |  | 6336 |  |  |  | 3.25%
[16 empty] | S100 | 100 ≤ A < 160 |  |  | SF2 |  | 650 ≤ E < 750 |  |  | FLOW +20 | 700 | [5 empty] | 13.07145
[16 empty] | S160 | 160 ≤ A < 220 |  |  | SF3 |  | 750 ≤ E < 850 |  |  | FLOW +30 | 670
[16 empty] | S220 | A ≥ 220
[25 empty] | MASSA ESPECIFICA [kg/m³] |  |  |  |  | UMIDADE |  |  |  |  | ABSORÇÃO (%) |  |  | AR INCORPORADO
[25 empty] | peso da forma 10x20 cm | peso concreto + forma | massa especifica | Ar incorporado |  | material | umido | seco | umidade |  | material | absorção |  | Rendimento | Consumo aglomerante | Volume | Índice de ar
[25 empty] | 1 | 4.69 | 2.349127 | 2.064145 |  | Areia 1 | 0.5 | 0.5 | 0 |  | Areia 1 | 0% |  | 0.9573769 | 380.2055 | 0.9376153 | 1.021076
[25 empty] | 0 | 0 | 0 | #DIV/0! |  | Areia 2 | 0.5 | 0.5 | 0 |  | Areia 2 | 0% |  | #DIV/0! | #DIV/0! | 0.9376153 | #DIV/0!
[25 empty] | 0 | 0 | 0 | #DIV/0! |  | Areia 3 | 0.5 | 0.5 | 0 |  | Areia 3 | 0% |  | #DIV/0! | #DIV/0! | 0.9376153 | #DIV/0!
[25 empty] | 0 | 0 | 0 | #DIV/0! |  | Misto | 0.5 | 0.5 | 0 |  | Misto | 0% |  | #DIV/0! | #DIV/0! | 0.9376153 | #DIV/0!
[25 empty] | 0 | 0 | 0 | #DIV/0! |  | Brita 0 | 0.5 | 0.5 | 0 |  | Brita 0 | 0% |  | #DIV/0! | #DIV/0! | 0.9376153 | #DIV/0!
[25 empty] | 0 | 0 | 0 | #DIV/0! |  | Brita 1/2 | 0.5 | 0.5 | 0 |  | Brita 1/2 | 0% |  | #DIV/0! | #DIV/0! | 0.9376153 | #DIV/0!
[25 empty] | 0 | 0 | 0 | #DIV/0! | [9 empty] | #DIV/0! | #DIV/0! | 0.9376153 | #DIV/0!
[25 empty] | 0 | 0 | 0 | #DIV/0! | [9 empty] | #DIV/0! | #DIV/0! | 0.9376153 | #DIV/0!
Traço Cliente
Traço MC
Note on B9: holger.schmidt: Para considerar a absorção dos agregados, entrar com umidade em valor negativo
Note on X15: holger.schmidt: Inserir o teor de água para cálculo automático dos demais MCCs
Note on I20: holger.schmidt: Inserir em valor positivo a água adicionada à do traço. Para água retida entrar com valor negativo.
Note on V20: holger.schmidt: Inserir em valor positivo a água adicionada à do traço. Para água retida entrar com valor negativo.
Note on Z20: holger.schmidt: Conforme ABNT NBR 12655, caracteriza-se o maior valor do par para a amostra. Inserir o maior valor na primeira coluna da idade
Note on AB20: holger.schmidt: Conforme ABNT NBR 12655, caracteriza-se o maior valor do par para a amostra. Inserir o maior valor na primeira coluna da idade

## 7.1 - 2X ES - CAA - FILLER (3) (hidden)
DOSAGEM EXPERIMENTAL DE CONCRETO
CLIENTE: | [10 empty] | AMBIENTE: |  |  | SOL ( ) NUBLADO ( ) CHUVA ( ) |  |  |  | TEMPERATURA [°C]: |  |  | DATA:
ESTUDO: |  | Traço Padrão | [8 empty] | Abatimento (Slump) |  |  |  | 100 mm | Classe | s50 | TÉCNICO:
ESPECIFICAÇÕES DA DOSAGEM DO CONCRETO | [23 empty] | 659.6685 | QUANTIDADE DOS FINOS
Rel a/c: |  | 0.55 | Areia 1 | Areia 2 | Filler |  | Misto | Brita 0 | Brita 1/2 |  | Aditivo 1 [%]: |  | 0.85% |  | Adição [%]: |  |  | 0% | Betonada [L]: |  |  | 1000 |  | 320.3315 | Cimento | Adição | Areia 1 | Areia 2 | Areia 3 | Misto | Brita 0 | Brita 1/2
Rel a/ag: |  | 0.5494505 | 86.8% | 0% | 0% |  | 0% | 82.8% | 16.4% |  | Aditivo 2 [%]: |  | 0% |  | Teor de argamassa [%]: |  |  | 56% | Teor água [%]: |  |  | 9.761% |  | 780 | 100% | 100% | 2% | 0% | 0% | 0% | 3% | 0% | Material fino
Umidade [%]: |  |  | 7% | 0% | 0% |  | 0% | 0.5% | 0.5% |  | Aditivo 3 [%]: |  | 0% |  | Teor de ar incorporado [%]: |  |  | 2% | Massa Específica: |  |  | 2252.09 |  | 343.2 | 364 | 0 | 14.62 | 0 | 0 | 0 | 23.88 | 0
Material | Cimento |  |  | Adição |  | Areia 1 |  | Areia 2 |  | Areia 3 |  | Misto |  | Brita 0 |  | Brita 1/2 |  | Água | Aditivo 1 | Aditivo 2 |  | Aditivo 3 | Fibra | [8 empty] | 402.5 | FINOS no MCC [kg/m³]
Fornecedor | CP V ARI |  |  | Filler |  | CAJU |  | Quibrita | [5 empty] | Quibrita |  | Quibrita |  | Rede | CHRYSO
Observações | Intercement |  |  | Geocal |  | Natura Fina |  | Areia de Brita | [5 empty] | Pedrisco |  | Brita 1/2 |  | Poço | ADVA 518
Densidade [t/m³] | 3.06 |  |  | 2.6 |  | 2.63 |  | 2.99 |  | 2.6 |  | 2.6 |  | 2.8 |  | 2.8 |  | 1 | 1.09 | 0 |  | 0 | 0 |  | RELAÇÃO ENTRE OS M.C.C's
M.C.C. [kg/m³] | 364 |  |  | 0 |  | 731 |  | 0 |  | 0 |  | 0 |  | 796 |  | 158 |  | 200 | 3.094 | 0 |  | 0 |  |  | 32.45874 | % agregado miudo / concreto |  |  | 43.38279 | % agregado miudo / agregados
Betonada | 364 |  |  | 0 |  | 731 |  | 0 |  | 0 |  | 0 |  | 796 |  | 158 |  | 200 | 3094 | 0 |  | 0 | 0 |  | 42.36065 | % agregado graudo / concreto |  |  | 56.61721 | % agregado graudo / agregados
Betonada Corrigida | 364 |  |  | 0 |  | 782.17 |  | 0 |  | 0 |  | 0 |  | 799.98 |  | 158.79 |  | 144.06 | 2838.532 | - |  | - | 0 |  | 74.81939 | % agregados totais / concreto |  |  | 16.16276 | % aglomerante / concreto
RESULTADOS OBTIDOS | [24 empty] | 7.1 - 2X ESPECIAL CAA - FILLER V08 - ARG 52,4 - ADVA129M | [8 empty] | 2.1.3 Campinas
AMOSTRA / Dosagem Aditivo [%] |  | Exp. (n°) | Moldagem (horário) | Temp. concreto [°C] | Ar incorp. [%] |  | Água inicial [mL] | Abatim. Inicial [mm] | Abatim. ___ min. [mm] |  | Abatim. ___ min. [mm] |  | Abatim. ___ min. [mm] |  | Abatim. ___ min. [mm] | Água retorno [mL] | Água betonada [mL] | Água do traço corrigida | a/c corrigida | Resist. 3 DIAS 20/07/15 |  | Resist. 7 DIAS 24/07/15 | Resist. 28DIAS 14/08/15 |  | Material | M.C.C. (kg/m³) | Massa Específica | Relação entre os Agregados |  |  |  | 1000 | 0.008 | Material | M.C.C. (kg/m³) | Massa Específica | Relação entre os Agregados
|  | 28 | 13:05 |  |  |  |  | 140 | [8 empty] | 0 | 200 | 0.5494505 | 25.3 |  | 29.9 |  |  | Cimento | 370 | 3.06 | Agregado Miúdo |  |  |  |  | 2.96 | Cimento | 342 | 3.06 | Agregado Miúdo
[17 empty] | 0 | 200 | 0.5494505 | [5 empty] | Filler | 75 | 2.6 | Areia 1 | Areia 2 | Areia 3 | %filler |  | 0.6 | Adição | 0 | 1 | Areia 1 | Areia 2 | Areia 3
[17 empty] | 0 | 200 | 0.5494505 | [5 empty] | Areia 1 | 550 | 2.63 | 77.6% | 22.4% | 0% | 20.27% |  | 4.4 | Areia 1 | 690 | 2.63 | 78.9% | 21.1% | 0%
[17 empty] | 0 | 200 | 0.5494505 | [5 empty] | Areia 2 | 180 | 2.99 | Agregado Graúdo |  |  |  |  | 1.44 | Areia 2 | 190 | 2.7 | Agregado Graúdo
[17 empty] | 0 | 200 | 0.5494505 | [5 empty] | Areia 3 | 0 | 2.6 | Areia 3 | Brita 0 | Brita 1/2 | Aditivo |  | 0 | Areia 3 | 0 | 2.6 | Areia 3 | Brita 0 | Brita 1 | Aditivo
[17 empty] | 0 | 200 | 0.5494505 | [5 empty] | Brita 0 | 900 | 2.99 | 0% | 80.3% | 18.7% | 0.9% |  | 7.2 | Brita 0 | 820 | 2.9 | 0% | 99% | 0% | 1%
[17 empty] | 0 | 200 | 0.5494505 | [5 empty] | Brita 1/2 | 210 | 2.99 | Teor de Argamassa (massa): |  |  | 51.42% |  | 1.68 | Brita 1 | 0 | 2.9 | Teor de Argamassa (vol): |  |  | 59.76%
ABATIMENTO CLASSIFICAÇÃO |  | 1 | Slump cônico e forma trapezoidal | 2 | Slump com faces paralelas |  | 3 | Slump c/ faces abauladas | 4 |  | Slump com desmoronamento |  | 5 |  | Slump de alta trabalhabili-dade c/ coesão | 6 | Slump de alta trabalhabili-dade s/ coesão | 7 | Slump de alta trabalhabili-dade c/ coesão | INSERIR A NUMERAÇÃO DE ACORDO COM O ABATIMENTO OBTIDO |  |  |  |  | Aditivo | 3.4 | 1 | Volume Teórico: |  |  | 983.7248 |  | 0.0272 | Aditivo | 3 | 1 | Volume Teórico: |  |  | 897.2511
[25 empty] | Água | 190 | 1 | Ar Previsto: |  |  | 1.628% |  | 1.52 | Água | 167 | 1 | Ar Previsto: |  |  | 10.27%
[25 empty] | Areia 3 = % passante na # 4,8 mm: |  | 70% | Relação a/c |  |  | 0.5135135 |  |  | Areia 3 = % passante na # 4,8 mm: |  | 70% | Relação a/c |  |  | 0.4883041
[25 empty] | Aditivo Secante | 12 | 1.12 | % Aditivo |  |  | 0.764% |  |  | Areia 3 > Miúdo:Graúdo | 0 | 0 | % Aditivo |  |  | 0.8772%
Aspecto (Marcar) ( ) Excesso argamassa ( ) Argamassa Ideal ( ) Pouca argamassa / Áspero ( ) Excelente ( ) Bom ( ) Regular ( ) Ruim | [24 empty] | Massa Específica |  | 2500.26 | % Aditivo Secante |  |  | 2.697%
Observações: | [15 empty] | Classe | Abatimento A |  |  | Concreto Auto-Adensável |  |  |  |  | MANUTENÇÃO
[16 empty] | S10 | 10 ≤ A < 50 |  |  | Classe |  | Espalhamento E |  |  | FLOW INICIAL | 770 | [5 empty] | 12.66
[16 empty] | S50 | 50 ≤ A <100 |  |  | SF1 |  | 550 ≤ E < 650 |  |  | FLOW +10 | 730 |  | 6336 |  |  |  | 3.25%
[16 empty] | S100 | 100 ≤ A < 160 |  |  | SF2 |  | 650 ≤ E < 750 |  |  | FLOW +20 | 700 | [5 empty] | 13.07145
[16 empty] | S160 | 160 ≤ A < 220 |  |  | SF3 |  | 750 ≤ E < 850 |  |  | FLOW +30 | 670
[16 empty] | S220 | A ≥ 220
[25 empty] | MASSA ESPECIFICA [kg/m³] |  |  |  |  | UMIDADE |  |  |  |  | ABSORÇÃO (%) |  |  | AR INCORPORADO
[25 empty] | peso da forma 10x20 cm | peso concreto + forma | massa especifica | Ar incorporado |  | material | umido | seco | umidade |  | material | absorção |  | Rendimento | Consumo aglomerante | Volume | Índice de ar
[25 empty] | 1 | 4.69 | 2.349127 | 2.064145 |  | Areia 1 | 0.5 | 0.5 | 0 |  | Areia 1 | 0% |  | 0.9573769 | 380.2055 | 0.9376153 | 1.021076
[25 empty] | 0 | 0 | 0 | #DIV/0! |  | Areia 2 | 0.5 | 0.5 | 0 |  | Areia 2 | 0% |  | #DIV/0! | #DIV/0! | 0.9376153 | #DIV/0!
[25 empty] | 0 | 0 | 0 | #DIV/0! |  | Areia 3 | 0.5 | 0.5 | 0 |  | Areia 3 | 0% |  | #DIV/0! | #DIV/0! | 0.9376153 | #DIV/0!
[25 empty] | 0 | 0 | 0 | #DIV/0! |  | Misto | 0.5 | 0.5 | 0 |  | Misto | 0% |  | #DIV/0! | #DIV/0! | 0.9376153 | #DIV/0!
[25 empty] | 0 | 0 | 0 | #DIV/0! |  | Brita 0 | 0.5 | 0.5 | 0 |  | Brita 0 | 0% |  | #DIV/0! | #DIV/0! | 0.9376153 | #DIV/0!
[25 empty] | 0 | 0 | 0 | #DIV/0! |  | Brita 1/2 | 0.5 | 0.5 | 0 |  | Brita 1/2 | 0% |  | #DIV/0! | #DIV/0! | 0.9376153 | #DIV/0!
[25 empty] | 0 | 0 | 0 | #DIV/0! | [9 empty] | #DIV/0! | #DIV/0! | 0.9376153 | #DIV/0!
[25 empty] | 0 | 0 | 0 | #DIV/0! | [9 empty] | #DIV/0! | #DIV/0! | 0.9376153 | #DIV/0!
Traço Cliente
Traço MC
Note on B9: holger.schmidt: Para considerar a absorção dos agregados, entrar com umidade em valor negativo
Note on X15: holger.schmidt: Inserir o teor de água para cálculo automático dos demais MCCs
Note on I20: holger.schmidt: Inserir em valor positivo a água adicionada à do traço. Para água retida entrar com valor negativo.
Note on V20: holger.schmidt: Inserir em valor positivo a água adicionada à do traço. Para água retida entrar com valor negativo.
Note on Z20: holger.schmidt: Conforme ABNT NBR 12655, caracteriza-se o maior valor do par para a amostra. Inserir o maior valor na primeira coluna da idade
Note on AB20: holger.schmidt: Conforme ABNT NBR 12655, caracteriza-se o maior valor do par para a amostra. Inserir o maior valor na primeira coluna da idade

## 7.2 - CAA OBRA (hidden)
DOSAGEM EXPERIMENTAL DE CONCRETO
CLIENTE: | [10 empty] | AMBIENTE: |  |  | SOL ( ) NUBLADO ( ) CHUVA ( ) |  |  |  | TEMPERATURA [°C]: |  |  | DATA:
ESTUDO: |  | Traço Padrão | [8 empty] | Abatimento (Slump) |  |  |  | 100 mm | Classe | s50 | TÉCNICO:
ESPECIFICAÇÕES DA DOSAGEM DO CONCRETO | [23 empty] | 659.6685 | QUANTIDADE DOS FINOS
Rel a/c: |  | 0.55 | Areia 1 | Areia 2 | Filler |  | Misto | Brita 0 | Brita 1/2 |  | Aditivo 1 [%]: |  | 0.85% |  | Adição [%]: |  |  | 0% | Betonada [L]: |  |  | 1000 |  | 320.3315 | Cimento | Adição | Areia 1 | Areia 2 | Areia 3 | Misto | Brita 0 | Brita 1/2
Rel a/ag: |  | 0.5494505 | 86.8% | 0% | 0% |  | 0% | 82.8% | 16.4% |  | Aditivo 2 [%]: |  | 0% |  | Teor de argamassa [%]: |  |  | 56% | Teor água [%]: |  |  | 9.761% |  | 780 | 100% | 100% | 2% | 0% | 0% | 0% | 3% | 0% | Material fino
Umidade [%]: |  |  | 7% | 0% | 0% |  | 0% | 0.5% | 0.5% |  | Aditivo 3 [%]: |  | 0% |  | Teor de ar incorporado [%]: |  |  | 2% | Massa Específica: |  |  | 2252.09 |  | 343.2 | 364 | 0 | 14.62 | 0 | 0 | 0 | 23.88 | 0
Material | Cimento |  |  | Adição |  | Areia 1 |  | Areia 2 |  | Areia 3 |  | Misto |  | Brita 0 |  | Brita 1/2 |  | Água | Aditivo 1 | Aditivo 2 |  | Aditivo 3 | Fibra | [8 empty] | 402.5 | FINOS no MCC [kg/m³]
Fornecedor | CP V ARI |  |  | Filler |  | CAJU |  | Quibrita | [5 empty] | Quibrita |  | Quibrita |  | Rede | CHRYSO
Observações | Intercement |  |  | Geocal |  | Natura Fina |  | Areia de Brita | [5 empty] | Pedrisco |  | Brita 1/2 |  | Poço | ADVA 518
Densidade [t/m³] | 3.06 |  |  | 2.6 |  | 2.63 |  | 2.99 |  | 2.6 |  | 2.6 |  | 2.8 |  | 2.8 |  | 1 | 1.09 | 0 |  | 0 | 0 |  | RELAÇÃO ENTRE OS M.C.C's
M.C.C. [kg/m³] | 364 |  |  | 0 |  | 731 |  | 0 |  | 0 |  | 0 |  | 796 |  | 158 |  | 200 | 3.094 | 0 |  | 0 |  |  | 32.45874 | % agregado miudo / concreto |  |  | 43.38279 | % agregado miudo / agregados
Betonada | 364 |  |  | 0 |  | 731 |  | 0 |  | 0 |  | 0 |  | 796 |  | 158 |  | 200 | 3094 | 0 |  | 0 | 0 |  | 42.36065 | % agregado graudo / concreto |  |  | 56.61721 | % agregado graudo / agregados
Betonada Corrigida | 364 |  |  | 0 |  | 782.17 |  | 0 |  | 0 |  | 0 |  | 799.98 |  | 158.79 |  | 144.06 | 2838.532 | - |  | - | 0 |  | 74.81939 | % agregados totais / concreto |  |  | 16.16276 | % aglomerante / concreto
RESULTADOS OBTIDOS | [24 empty] | 7.2 - CAA OBRA | [8 empty] | 2.1.3 Campinas
AMOSTRA / Dosagem Aditivo [%] |  | Exp. (n°) | Moldagem (horário) | Temp. concreto [°C] | Ar incorp. [%] |  | Água inicial [mL] | Abatim. Inicial [mm] | Abatim. ___ min. [mm] |  | Abatim. ___ min. [mm] |  | Abatim. ___ min. [mm] |  | Abatim. ___ min. [mm] | Água retorno [mL] | Água betonada [mL] | Água do traço corrigida | a/c corrigida | Resist. 3 DIAS 20/07/15 |  | Resist. 7 DIAS 24/07/15 | Resist. 28DIAS 14/08/15 |  | Material | M.C.C. (kg/m³) | Massa Específica | Relação entre os Agregados |  |  |  | 1000 | 0.008 | Material | M.C.C. (kg/m³) | Massa Específica | Relação entre os Agregados
|  | 28 | 13:05 |  |  |  |  | 140 | [8 empty] | 0 | 200 | 0.5494505 | 25.3 |  | 29.9 |  |  | Cimento | 340 | 3.06 | Agregado Miúdo |  |  |  |  | 2.72 | Cimento | 342 | 3.06 | Agregado Miúdo
[17 empty] | 0 | 200 | 0.5494505 | [5 empty] | Filler | 75 | 2.6 | Areia 1 | Areia 2 | Areia 3 | %filler |  | 0.6 | Adição | 0 | 1 | Areia 1 | Areia 2 | Areia 3
[17 empty] | 0 | 200 | 0.5494505 | [5 empty] | Areia 1 | 580 | 2.63 | 78.6% | 21.4% | 0% | 22.06% |  | 4.64 | Areia 1 | 690 | 2.63 | 78.9% | 21.1% | 0%
[17 empty] | 0 | 200 | 0.5494505 | [5 empty] | Areia 2 | 180 | 2.99 | Agregado Graúdo |  |  |  |  | 1.44 | Areia 2 | 190 | 2.7 | Agregado Graúdo
[17 empty] | 0 | 200 | 0.5494505 | [5 empty] | Areia 3 | 0 | 2.6 | Areia 3 | Brita 0 | Brita 1/2 | Aditivo |  | 0 | Areia 3 | 0 | 2.6 | Areia 3 | Brita 0 | Brita 1 | Aditivo
[17 empty] | 0 | 200 | 0.5494505 | [5 empty] | Brita 0 | 900 | 2.99 | 0% | 81.3% | 18.1% | 0.7% |  | 7.2 | Brita 0 | 820 | 2.9 | 0% | 99% | 0% | 1%
[17 empty] | 0 | 200 | 0.5494505 | [5 empty] | Brita 1/2 | 200 | 2.99 | Teor de Argamassa (massa): |  |  | 51.65% |  | 1.6 | Brita 1 | 0 | 2.9 | Teor de Argamassa (vol): |  |  | 59.76%
ABATIMENTO CLASSIFICAÇÃO |  | 1 | Slump cônico e forma trapezoidal | 2 | Slump com faces paralelas |  | 3 | Slump c/ faces abauladas | 4 |  | Slump com desmoronamento |  | 5 |  | Slump de alta trabalhabili-dade c/ coesão | 6 | Slump de alta trabalhabili-dade s/ coesão | 7 | Slump de alta trabalhabili-dade c/ coesão | INSERIR A NUMERAÇÃO DE ACORDO COM O ABATIMENTO OBTIDO |  |  |  |  | Aditivo | 2.5 | 1 | Volume Teórico: |  |  | 981.0832 |  | 0.02 | Aditivo | 3 | 1 | Volume Teórico: |  |  | 897.2511
[25 empty] | Água | 190 | 1 | Ar Previsto: |  |  | 1.892% |  | 1.52 | Água | 167 | 1 | Ar Previsto: |  |  | 10.27%
[25 empty] | Areia 3 = % passante na # 4,8 mm: |  | 70% | Relação a/c |  |  | 0.5588235 |  |  | Areia 3 = % passante na # 4,8 mm: |  | 70% | Relação a/c |  |  | 0.4883041
[25 empty] | Areia 3 > Miúdo:Graúdo | 0 | 0 | % Aditivo |  |  | 0.6024% |  |  | Areia 3 > Miúdo:Graúdo | 0 | 0 | % Aditivo |  |  | 0.8772%
Aspecto (Marcar) ( ) Excesso argamassa ( ) Argamassa Ideal ( ) Pouca argamassa / Áspero ( ) Excelente ( ) Bom ( ) Regular ( ) Ruim | [26 empty] | Massa Específica | 2489.36
Observações: | [15 empty] | Classe | Abatimento A |  |  | Concreto Auto-Adensável |  |  |  |  | MANUTENÇÃO
[16 empty] | S10 | 10 ≤ A < 50 |  |  | Classe |  | Espalhamento E |  |  | FLOW INICIAL | 770 | [5 empty] | 12.66
[16 empty] | S50 | 50 ≤ A <100 |  |  | SF1 |  | 550 ≤ E < 650 |  |  | FLOW +10 | 730 |  | 6336 |  |  |  | 3.25%
[16 empty] | S100 | 100 ≤ A < 160 |  |  | SF2 |  | 650 ≤ E < 750 |  |  | FLOW +20 | 700 | [5 empty] | 13.07145
[16 empty] | S160 | 160 ≤ A < 220 |  |  | SF3 |  | 750 ≤ E < 850 |  |  | FLOW +30 | 670
[16 empty] | S220 | A ≥ 220
[25 empty] | MASSA ESPECIFICA [kg/m³] |  |  |  |  | UMIDADE |  |  |  |  | ABSORÇÃO (%) |  |  | AR INCORPORADO
[25 empty] | peso da forma 10x20 cm | peso concreto + forma | massa especifica | Ar incorporado |  | material | umido | seco | umidade |  | material | absorção |  | Rendimento | Consumo aglomerante | Volume | Índice de ar
[25 empty] | 1 | 4.69 | 2.349127 | 2.064145 |  | Areia 1 | 0.5 | 0.5 | 0 |  | Areia 1 | 0% |  | 0.9573769 | 380.2055 | 0.9376153 | 1.021076
[25 empty] | 0 | 0 | 0 | #DIV/0! |  | Areia 2 | 0.5 | 0.5 | 0 |  | Areia 2 | 0% |  | #DIV/0! | #DIV/0! | 0.9376153 | #DIV/0!
[25 empty] | 0 | 0 | 0 | #DIV/0! |  | Areia 3 | 0.5 | 0.5 | 0 |  | Areia 3 | 0% |  | #DIV/0! | #DIV/0! | 0.9376153 | #DIV/0!
[25 empty] | 0 | 0 | 0 | #DIV/0! |  | Misto | 0.5 | 0.5 | 0 |  | Misto | 0% |  | #DIV/0! | #DIV/0! | 0.9376153 | #DIV/0!
[25 empty] | 0 | 0 | 0 | #DIV/0! |  | Brita 0 | 0.5 | 0.5 | 0 |  | Brita 0 | 0% |  | #DIV/0! | #DIV/0! | 0.9376153 | #DIV/0!
[25 empty] | 0 | 0 | 0 | #DIV/0! |  | Brita 1/2 | 0.5 | 0.5 | 0 |  | Brita 1/2 | 0% |  | #DIV/0! | #DIV/0! | 0.9376153 | #DIV/0!
[25 empty] | 0 | 0 | 0 | #DIV/0! | [9 empty] | #DIV/0! | #DIV/0! | 0.9376153 | #DIV/0!
[25 empty] | 0 | 0 | 0 | #DIV/0! | [9 empty] | #DIV/0! | #DIV/0! | 0.9376153 | #DIV/0!
Traço Cliente
Traço MC
Note on B9: holger.schmidt: Para considerar a absorção dos agregados, entrar com umidade em valor negativo
Note on X15: holger.schmidt: Inserir o teor de água para cálculo automático dos demais MCCs
Note on I20: holger.schmidt: Inserir em valor positivo a água adicionada à do traço. Para água retida entrar com valor negativo.
Note on V20: holger.schmidt: Inserir em valor positivo a água adicionada à do traço. Para água retida entrar com valor negativo.
Note on Z20: holger.schmidt: Conforme ABNT NBR 12655, caracteriza-se o maior valor do par para a amostra. Inserir o maior valor na primeira coluna da idade
Note on AB20: holger.schmidt: Conforme ABNT NBR 12655, caracteriza-se o maior valor do par para a amostra. Inserir o maior valor na primeira coluna da idade

## 1.0 - TRAÇO ALTERNATIVO
DOSAGEM EXPERIMENTAL DE CONCRETO
CLIENTE: | [10 empty] | AMBIENTE: |  |  | SOL ( ) NUBLADO ( ) CHUVA ( ) |  |  |  | TEMPERATURA [°C]: |  |  | DATA:
ESTUDO: |  | 1.0 - TRAÇO ALTERNATIVO - 2 areiais | [8 empty] | Abatimento (Slump) |  |  |  | 100 mm | Classe | s50 | TÉCNICO:
ESPECIFICAÇÕES DA DOSAGEM DO CONCRETO | [23 empty] | 683.9494 | QUANTIDADE DOS FINOS
Rel a/c: |  | 0.57 | Areia 1 | Areia 2 | Filler |  | Misto | Brita 0 | Brita 1/2 |  | Aditivo 1 [%]: |  | 0.62% |  | Adição [%]: |  |  | 0% | Betonada [L]: |  |  | 1000 |  | 296.0506 | Cimento | Adição | Areia 1 | Areia 2 | Areia 3 | Misto | Brita 0 | Brita 1/2
Rel a/ag: |  | 0.5698006 | 20% | 80% | 0% |  | 0% | 100% | 0% |  | Aditivo 2 [%]: |  | 0% |  | Teor de argamassa [%]: |  |  | 52.5% | Teor água [%]: |  |  | 9.191% |  | 780 | 100% | 100% | 2% | 0% | 0% | 0% | 3% | 0% | Material fino
Umidade [%]: |  |  | 11% | 10% | 0% |  | 0% | 0.5% | 0.5% |  | Aditivo 3 [%]: |  | 0% |  | Teor de ar incorporado [%]: |  |  | 2% | Massa Específica: |  |  | 2378.18 |  | 370.5 | 351 | 0 | 3.12 | 0 | 0 | 0 | 31.11 | 0
Material | Cimento |  |  | Adição |  | Areia 1 |  | Areia 2 |  | Areia 3 |  | Misto |  | Brita 0 |  | Brita 1/2 |  | Água | Aditivo 1 | Aditivo 2 |  | Aditivo 3 | Fibra | [8 empty] | 385.23 | FINOS no MCC [kg/m³]
Fornecedor | CP V ARI |  |  | Filler |  | Perissoto |  | Perissoto | [5 empty] | Quibrita |  | Quibrita |  | Rede | ADTBRAS
Observações | Intercement |  |  | Geocal |  | Natura Fina |  | Fina Média | [5 empty] | Pedrisco |  | Brita 1/2 |  | Poço | ATENA920M
Densidade [t/m³] | 3.09 |  |  | 2.6 |  | 2.63 |  | 2.67 |  | 2.6 |  | 2.6 |  | 2.8 |  | 2.8 |  | 1 | 1.09 | 0 |  | 0 | 0 |  | RELAÇÃO ENTRE OS M.C.C's
M.C.C. [kg/m³] | 351 |  |  | 0 |  | 156 |  | 632 |  | 0 |  | 0 |  | 1037 |  | 0 |  | 200 | 2.176 | 0 |  | 0 |  |  | 33.13458 | % agregado miudo / concreto |  |  | 43.17808 | % agregado miudo / agregados
Betonada | 351 |  |  | 0 |  | 156 |  | 632 |  | 0 |  | 0 |  | 1037 |  | 0 |  | 200 | 2176 | 0 |  | 0 | 0 |  | 43.60477 | % agregado graudo / concreto |  |  | 56.82192 | % agregado graudo / agregados
Betonada Corrigida | 351 |  |  | 0 |  | 173.16 |  | 695.2 |  | 0 |  | 0 |  | 1042.185 |  | 0 |  | 114.455 | 1996.33 | - |  | - | 0 |  | 76.73936 | % agregados totais / concreto |  |  | 14.75919 | % aglomerante / concreto
RESULTADOS OBTIDOS | [24 empty] | 1.1.1 -V10 ARG 52 | [8 empty] | 2.1.3 Campinas
AMOSTRA / Dosagem Aditivo [%] |  | Exp. (n°) | Moldagem (horário) | Temp. concreto [°C] | Ar incorp. [%] |  | Água inicial [mL] | Abatim. Inicial [mm] | Abatim. ___ min. [mm] |  | Abatim. ___ min. [mm] |  | Abatim. ___ min. [mm] |  | Abatim. ___ min. [mm] | Água retorno [mL] | Água betonada [mL] | Água do traço corrigida | a/c corrigida | Resist. 3 DIAS 20/07/15 |  | Resist. 7 DIAS 24/07/15 | Resist. 28DIAS 14/08/15 |  | Material | M.C.C. (kg/m³) | Massa Específica | Relação entre os Agregados |  |  |  | 1000 | 0.008 | Material | M.C.C. (kg/m³) | Massa Específica | Relação entre os Agregados
|  | 28 | 13:05 |  |  |  |  | 140 | [8 empty] | 0 | 200 | 0.5698006 | 25.3 |  | 29.9 |  |  | Cimento | 360 | 3.09 | Agregado Miúdo |  |  |  |  | 2.88 | Cimento | 342 | 3.06 | Agregado Miúdo
[17 empty] | 0 | 200 | 0.5698006 | [5 empty] | Filler | 0 | 2.6 | Areia 1 | Areia 2 | Areia 3 | %filler |  | 0 | Adição | 0 | 1 | Areia 1 | Areia 2 | Areia 3
[17 empty] | 0 | 200 | 0.5698006 | [5 empty] | Areia 1 | 156 | 2.63 | 20% | 80% | 0% | 0% |  | 1.248 | Areia 1 | 690 | 2.63 | 78.9% | 21.1% | 0%
[17 empty] | 0 | 200 | 0.5698006 | [5 empty] | Areia 2 | 630 | 2.65 | Agregado Graúdo |  |  |  |  | 5.04 | Areia 2 | 190 | 2.7 | Agregado Graúdo
[17 empty] | 0 | 200 | 0.5698006 | [5 empty] | Areia 3 | 0 | 2.6 | Areia 3 | Brita 0 | Brita 1/2 | Aditivo |  | 0 | Areia 3 | 0 | 2.6 | Areia 3 | Brita 0 | Brita 1 | Aditivo
[17 empty] | 0 | 200 | 0.5698006 | [5 empty] | Brita 0 | 1042 | 2.99 | 0% | 99.4% | 0% | 0.6% |  | 8.336 | Brita 0 | 820 | 2.9 | 0% | 99% | 0% | 1%
[17 empty] | 0 | 200 | 0.5698006 | [5 empty] | Brita 1/2 | 0 | 2.99 | Teor de Argamassa (massa): |  |  | 52.38% |  | 0 | Brita 1 | 0 | 2.9 | Teor de Argamassa (vol): |  |  | 59.76%
ABATIMENTO CLASSIFICAÇÃO |  | 1 | Slump cônico e forma trapezoidal | 2 | Slump com faces paralelas |  | 3 | Slump c/ faces abauladas | 4 |  | Slump com desmoronamento |  | 5 |  | Slump de alta trabalhabili-dade c/ coesão | 6 | Slump de alta trabalhabili-dade s/ coesão | 7 | Slump de alta trabalhabili-dade c/ coesão | INSERIR A NUMERAÇÃO DE ACORDO COM O ABATIMENTO OBTIDO |  |  |  |  | Aditivo | 2.2 | 1 | Volume Teórico: |  |  | 954.2513 |  | 0.0176 | Aditivo | 3 | 1 | Volume Teórico: |  |  | 897.2511
[25 empty] | Água | 190 | 1 | Ar Previsto: |  |  | 4.575% |  | 1.52 | Água | 167 | 1 | Ar Previsto: |  |  | 10.27%
[25 empty] | Areia 3 = % passante na # 4,8 mm: |  | 70% | Relação a/c |  |  | 0.5277778 |  |  | Areia 3 = % passante na # 4,8 mm: |  | 70% | Relação a/c |  |  | 0.4883041
[25 empty] | Areia 3 > Miúdo:Graúdo | 0 | 0 | % Aditivo |  |  | 0.6111% |  |  | Areia 3 > Miúdo:Graúdo | 0 | 0 | % Aditivo |  |  | 0.8772%
Aspecto (Marcar) ( ) Excesso argamassa ( ) Argamassa Ideal ( ) Pouca argamassa / Áspero ( ) Excelente ( ) Bom ( ) Regular ( ) Ruim | [26 empty] | Massa Específica | 2401.75
Observações: | [15 empty] | Classe | Abatimento A |  |  | Concreto Auto-Adensável |  |  |  |  | MANUTENÇÃO
[16 empty] | S10 | 10 ≤ A < 50 |  |  | Classe |  | Espalhamento E |  |  | FLOW INICIAL | 770 | [5 empty] | 12.66
[16 empty] | S50 | 50 ≤ A <100 |  |  | SF1 |  | 550 ≤ E < 650 |  |  | FLOW +10 | 730 |  | 6336 |  |  |  | 3.25%
[16 empty] | S100 | 100 ≤ A < 160 |  |  | SF2 |  | 650 ≤ E < 750 |  |  | FLOW +20 | 700 | [5 empty] | 13.07145
[16 empty] | S160 | 160 ≤ A < 220 |  |  | SF3 |  | 750 ≤ E < 850 |  |  | FLOW +30 | 670
[16 empty] | S220 | A ≥ 220
[25 empty] | MASSA ESPECIFICA [kg/m³] |  |  |  |  | UMIDADE |  |  |  |  | ABSORÇÃO (%) |  |  | AR INCORPORADO
[25 empty] | peso da forma 10x20 cm | peso concreto + forma | massa especifica | Ar incorporado |  | material | umido | seco | umidade |  | material | absorção |  | Rendimento | Consumo aglomerante | Volume | Índice de ar
[25 empty] | 1 | 4.69 | 2.349127 | 3.111456 |  | Areia 1 | 0.5 | 0.5 | 0 |  | Areia 1 | 0% |  | 1.01144 | 347.0301 | 0.9799691 | 1.032114
[25 empty] | 0 | 0 | 0 | #DIV/0! |  | Areia 2 | 0.5 | 0.5 | 0 |  | Areia 2 | 0% |  | #DIV/0! | #DIV/0! | 0.9799691 | #DIV/0!
[25 empty] | 0 | 0 | 0 | #DIV/0! |  | Areia 3 | 0.5 | 0.5 | 0 |  | Areia 3 | 0% |  | #DIV/0! | #DIV/0! | 0.9799691 | #DIV/0!
[25 empty] | 0 | 0 | 0 | #DIV/0! |  | Misto | 0.5 | 0.5 | 0 |  | Misto | 0% |  | #DIV/0! | #DIV/0! | 0.9799691 | #DIV/0!
[25 empty] | 0 | 0 | 0 | #DIV/0! |  | Brita 0 | 0.5 | 0.5 | 0 |  | Brita 0 | 0% |  | #DIV/0! | #DIV/0! | 0.9799691 | #DIV/0!
[25 empty] | 0 | 0 | 0 | #DIV/0! |  | Brita 1/2 | 0.5 | 0.5 | 0 |  | Brita 1/2 | 0% |  | #DIV/0! | #DIV/0! | 0.9799691 | #DIV/0!
[25 empty] | 0 | 0 | 0 | #DIV/0! | [9 empty] | #DIV/0! | #DIV/0! | 0.9799691 | #DIV/0!
[25 empty] | 0 | 0 | 0 | #DIV/0! | [9 empty] | #DIV/0! | #DIV/0! | 0.9799691 | #DIV/0!
Traço Cliente
Traço MC
Note on B9: holger.schmidt: Para considerar a absorção dos agregados, entrar com umidade em valor negativo
Note on X15: holger.schmidt: Inserir o teor de água para cálculo automático dos demais MCCs
Note on I20: holger.schmidt: Inserir em valor positivo a água adicionada à do traço. Para água retida entrar com valor negativo.
Note on V20: holger.schmidt: Inserir em valor positivo a água adicionada à do traço. Para água retida entrar com valor negativo.
Note on Z20: holger.schmidt: Conforme ABNT NBR 12655, caracteriza-se o maior valor do par para a amostra. Inserir o maior valor na primeira coluna da idade
Note on AB20: holger.schmidt: Conforme ABNT NBR 12655, caracteriza-se o maior valor do par para a amostra. Inserir o maior valor na primeira coluna da idade

## adva1291.1.1 - CAA - FILLER V08 (hidden)
DOSAGEM EXPERIMENTAL DE CONCRETO
CLIENTE: | [10 empty] | AMBIENTE: |  |  | SOL ( ) NUBLADO ( ) CHUVA ( ) |  |  |  | TEMPERATURA [°C]: |  |  | DATA:
ESTUDO: |  | Traço Padrão | [8 empty] | Abatimento (Slump) |  |  |  | 100 mm | Classe | s50 | TÉCNICO:
ESPECIFICAÇÕES DA DOSAGEM DO CONCRETO | [23 empty] | 659.6685 | QUANTIDADE DOS FINOS
Rel a/c: |  | 0.55 | Areia 1 | Areia 2 | Filler |  | Misto | Brita 0 | Brita 1/2 |  | Aditivo 1 [%]: |  | 0.85% |  | Adição [%]: |  |  | 0% | Betonada [L]: |  |  | 1000 |  | 320.3315 | Cimento | Adição | Areia 1 | Areia 2 | Areia 3 | Misto | Brita 0 | Brita 1/2
Rel a/ag: |  | 0.5494505 | 86.8% | 0% | 0% |  | 0% | 82.8% | 16.4% |  | Aditivo 2 [%]: |  | 0% |  | Teor de argamassa [%]: |  |  | 56% | Teor água [%]: |  |  | 9.761% |  | 780 | 100% | 100% | 2% | 0% | 0% | 0% | 3% | 0% | Material fino
Umidade [%]: |  |  | 7% | 0% | 0% |  | 0% | 0.5% | 0.5% |  | Aditivo 3 [%]: |  | 0% |  | Teor de ar incorporado [%]: |  |  | 2% | Massa Específica: |  |  | 2252.09 |  | 343.2 | 364 | 0 | 14.62 | 0 | 0 | 0 | 23.88 | 0
Material | Cimento |  |  | Adição |  | Areia 1 |  | Areia 2 |  | Areia 3 |  | Misto |  | Brita 0 |  | Brita 1/2 |  | Água | Aditivo 1 | Aditivo 2 |  | Aditivo 3 | Fibra | [8 empty] | 402.5 | FINOS no MCC [kg/m³]
Fornecedor | CP V ARI |  |  | Filler |  | CAJU |  | Quibrita | [5 empty] | Quibrita |  | Quibrita |  | Rede | CHRYSO
Observações | Intercement |  |  | Geocal |  | Natura Fina |  | Areia de Brita | [5 empty] | Pedrisco |  | Brita 1/2 |  | Poço | ADVA 518
Densidade [t/m³] | 3.06 |  |  | 2.6 |  | 2.63 |  | 2.99 |  | 2.6 |  | 2.6 |  | 2.8 |  | 2.8 |  | 1 | 1.09 | 0 |  | 0 | 0 |  | RELAÇÃO ENTRE OS M.C.C's
M.C.C. [kg/m³] | 364 |  |  | 0 |  | 731 |  | 0 |  | 0 |  | 0 |  | 796 |  | 158 |  | 200 | 3.094 | 0 |  | 0 |  |  | 32.45874 | % agregado miudo / concreto |  |  | 43.38279 | % agregado miudo / agregados
Betonada | 364 |  |  | 0 |  | 731 |  | 0 |  | 0 |  | 0 |  | 796 |  | 158 |  | 200 | 3094 | 0 |  | 0 | 0 |  | 42.36065 | % agregado graudo / concreto |  |  | 56.61721 | % agregado graudo / agregados
Betonada Corrigida | 364 |  |  | 0 |  | 782.17 |  | 0 |  | 0 |  | 0 |  | 799.98 |  | 158.79 |  | 144.06 | 2838.532 | - |  | - | 0 |  | 74.81939 | % agregados totais / concreto |  |  | 16.16276 | % aglomerante / concreto
RESULTADOS OBTIDOS | [24 empty] | 1.1.1 - CAA - FILLER V08 - ARG 52,4 - ADVA129M | [8 empty] | 2.1.3 Campinas
AMOSTRA / Dosagem Aditivo [%] |  | Exp. (n°) | Moldagem (horário) | Temp. concreto [°C] | Ar incorp. [%] |  | Água inicial [mL] | Abatim. Inicial [mm] | Abatim. ___ min. [mm] |  | Abatim. ___ min. [mm] |  | Abatim. ___ min. [mm] |  | Abatim. ___ min. [mm] | Água retorno [mL] | Água betonada [mL] | Água do traço corrigida | a/c corrigida | Resist. 3 DIAS 20/07/15 |  | Resist. 7 DIAS 24/07/15 | Resist. 28DIAS 14/08/15 |  | Material | M.C.C. (kg/m³) | Massa Específica | Relação entre os Agregados |  |  |  | 1000 | 0.008 | Material | M.C.C. (kg/m³) | Massa Específica | Relação entre os Agregados
|  | 28 | 13:05 |  |  |  |  | 140 | [8 empty] | 0 | 200 | 0.5494505 | 25.3 |  | 29.9 |  |  | Cimento | 365 | 3.06 | Agregado Miúdo |  |  |  |  | 2.92 | Cimento | 342 | 3.06 | Agregado Miúdo
[17 empty] | 0 | 200 | 0.5494505 | [5 empty] | Filler | 75 | 2.6 | Areia 1 | Areia 2 | Areia 3 | %filler |  | 0.6 | Adição | 0 | 1 | Areia 1 | Areia 2 | Areia 3
[17 empty] | 0 | 200 | 0.5494505 | [5 empty] | Areia 1 | 600 | 2.63 | 82% | 18% | 0% | 20.55% |  | 4.8 | Areia 1 | 690 | 2.63 | 78.9% | 21.1% | 0%
[17 empty] | 0 | 200 | 0.5494505 | [5 empty] | Areia 2 | 150 | 2.99 | Agregado Graúdo |  |  |  |  | 1.2 | Areia 2 | 190 | 2.7 | Agregado Graúdo
[17 empty] | 0 | 200 | 0.5494505 | [5 empty] | Areia 3 | 0 | 2.6 | Areia 3 | Brita 0 | Brita 1/2 | Aditivo |  | 0 | Areia 3 | 0 | 2.6 | Areia 3 | Brita 0 | Brita 1 | Aditivo
[17 empty] | 0 | 200 | 0.5494505 | [5 empty] | Brita 0 | 1080 | 2.99 | 0% | 99.1% | 0% | 0.9% |  | 8.64 | Brita 0 | 820 | 2.9 | 0% | 99% | 0% | 1%
[17 empty] | 0 | 200 | 0.5494505 | [5 empty] | Brita 1/2 | 0 | 2.99 | Teor de Argamassa (massa): |  |  | 52.42% |  | 0 | Brita 1 | 0 | 2.9 | Teor de Argamassa (vol): |  |  | 59.76%
ABATIMENTO CLASSIFICAÇÃO |  | 1 | Slump cônico e forma trapezoidal | 2 | Slump com faces paralelas |  | 3 | Slump c/ faces abauladas | 4 |  | Slump com desmoronamento |  | 5 |  | Slump de alta trabalhabili-dade c/ coesão | 6 | Slump de alta trabalhabili-dade s/ coesão | 7 | Slump de alta trabalhabili-dade c/ coesão | INSERIR A NUMERAÇÃO DE ACORDO COM O ABATIMENTO OBTIDO |  |  |  |  | Aditivo | 3.4 | 1 | Volume Teórico: |  |  | 981.0353 |  | 0.0272 | Aditivo | 3 | 1 | Volume Teórico: |  |  | 897.2511
[25 empty] | Água | 190 | 1 | Ar Previsto: |  |  | 1.896% |  | 1.52 | Água | 167 | 1 | Ar Previsto: |  |  | 10.27%
[25 empty] | Areia 3 = % passante na # 4,8 mm: |  | 70% | Relação a/c |  |  | 0.5205479 |  |  | Areia 3 = % passante na # 4,8 mm: |  | 70% | Relação a/c |  |  | 0.4883041
[25 empty] | Areia 3 > Miúdo:Graúdo | 0 | 0 | % Aditivo |  |  | 0.7727% |  |  | Areia 3 > Miúdo:Graúdo | 0 | 0 | % Aditivo |  |  | 0.8772%
Aspecto (Marcar) ( ) Excesso argamassa ( ) Argamassa Ideal ( ) Pouca argamassa / Áspero ( ) Excelente ( ) Bom ( ) Regular ( ) Ruim | [26 empty] | Massa Específica | 2485.26
Observações: | [15 empty] | Classe | Abatimento A |  |  | Concreto Auto-Adensável |  |  |  |  | MANUTENÇÃO
[16 empty] | S10 | 10 ≤ A < 50 |  |  | Classe |  | Espalhamento E |  |  | FLOW INICIAL | 770 | [5 empty] | 12.66
[16 empty] | S50 | 50 ≤ A <100 |  |  | SF1 |  | 550 ≤ E < 650 |  |  | FLOW +10 | 730 |  | 6336 |  |  |  | 3.25%
[16 empty] | S100 | 100 ≤ A < 160 |  |  | SF2 |  | 650 ≤ E < 750 |  |  | FLOW +20 | 700 | [5 empty] | 13.07145
[16 empty] | S160 | 160 ≤ A < 220 |  |  | SF3 |  | 750 ≤ E < 850 |  |  | FLOW +30 | 670
[16 empty] | S220 | A ≥ 220
[25 empty] | MASSA ESPECIFICA [kg/m³] |  |  |  |  | UMIDADE |  |  |  |  | ABSORÇÃO (%) |  |  | AR INCORPORADO
[25 empty] | peso da forma 10x20 cm | peso concreto + forma | massa especifica | Ar incorporado |  | material | umido | seco | umidade |  | material | absorção |  | Rendimento | Consumo aglomerante | Volume | Índice de ar
[25 empty] | 1 | 4.69 | 2.349127 | 2.064145 |  | Areia 1 | 0.5 | 0.5 | 0 |  | Areia 1 | 0% |  | 0.9573769 | 380.2055 | 0.9376153 | 1.021076
[25 empty] | 0 | 0 | 0 | #DIV/0! |  | Areia 2 | 0.5 | 0.5 | 0 |  | Areia 2 | 0% |  | #DIV/0! | #DIV/0! | 0.9376153 | #DIV/0!
[25 empty] | 0 | 0 | 0 | #DIV/0! |  | Areia 3 | 0.5 | 0.5 | 0 |  | Areia 3 | 0% |  | #DIV/0! | #DIV/0! | 0.9376153 | #DIV/0!
[25 empty] | 0 | 0 | 0 | #DIV/0! |  | Misto | 0.5 | 0.5 | 0 |  | Misto | 0% |  | #DIV/0! | #DIV/0! | 0.9376153 | #DIV/0!
[25 empty] | 0 | 0 | 0 | #DIV/0! |  | Brita 0 | 0.5 | 0.5 | 0 |  | Brita 0 | 0% |  | #DIV/0! | #DIV/0! | 0.9376153 | #DIV/0!
[25 empty] | 0 | 0 | 0 | #DIV/0! |  | Brita 1/2 | 0.5 | 0.5 | 0 |  | Brita 1/2 | 0% |  | #DIV/0! | #DIV/0! | 0.9376153 | #DIV/0!
[25 empty] | 0 | 0 | 0 | #DIV/0! | [9 empty] | #DIV/0! | #DIV/0! | 0.9376153 | #DIV/0!
[25 empty] | 0 | 0 | 0 | #DIV/0! | [9 empty] | #DIV/0! | #DIV/0! | 0.9376153 | #DIV/0!
Traço Cliente
Traço MC
Note on B9: holger.schmidt: Para considerar a absorção dos agregados, entrar com umidade em valor negativo
Note on X15: holger.schmidt: Inserir o teor de água para cálculo automático dos demais MCCs
Note on I20: holger.schmidt: Inserir em valor positivo a água adicionada à do traço. Para água retida entrar com valor negativo.
Note on V20: holger.schmidt: Inserir em valor positivo a água adicionada à do traço. Para água retida entrar com valor negativo.
Note on Z20: holger.schmidt: Conforme ABNT NBR 12655, caracteriza-se o maior valor do par para a amostra. Inserir o maior valor na primeira coluna da idade
Note on AB20: holger.schmidt: Conforme ABNT NBR 12655, caracteriza-se o maior valor do par para a amostra. Inserir o maior valor na primeira coluna da idade

## athena1.1.1 - CAA - FILLER V08 (hidden)
DOSAGEM EXPERIMENTAL DE CONCRETO
CLIENTE: | [10 empty] | AMBIENTE: |  |  | SOL ( ) NUBLADO ( ) CHUVA ( ) |  |  |  | TEMPERATURA [°C]: |  |  | DATA:
ESTUDO: |  | Traço Padrão | [8 empty] | Abatimento (Slump) |  |  |  | 100 mm | Classe | s50 | TÉCNICO:
ESPECIFICAÇÕES DA DOSAGEM DO CONCRETO | [23 empty] | 659.6685 | QUANTIDADE DOS FINOS
Rel a/c: |  | 0.55 | Areia 1 | Areia 2 | Filler |  | Misto | Brita 0 | Brita 1/2 |  | Aditivo 1 [%]: |  | 0.85% |  | Adição [%]: |  |  | 0% | Betonada [L]: |  |  | 1000 |  | 320.3315 | Cimento | Adição | Areia 1 | Areia 2 | Areia 3 | Misto | Brita 0 | Brita 1/2
Rel a/ag: |  | 0.5494505 | 86.8% | 0% | 0% |  | 0% | 82.8% | 16.4% |  | Aditivo 2 [%]: |  | 0% |  | Teor de argamassa [%]: |  |  | 56% | Teor água [%]: |  |  | 9.579% |  | 780 | 100% | 100% | 2% | 0% | 0% | 0% | 3% | 0% | Material fino
Umidade [%]: |  |  | 7% | 0% | 0% |  | 0% | 0.5% | 0.5% |  | Aditivo 3 [%]: |  | 0% |  | Teor de ar incorporado [%]: |  |  | 2% | Massa Específica: |  |  | 2291.09 |  | 343.2 | 364 | 0 | 15.4 | 0 | 0 | 0 | 23.88 | 0
Material | Cimento |  |  | Adição |  | Areia 1 |  | Areia 2 |  | Areia 3 |  | Misto |  | Brita 0 |  | Brita 1/2 |  | Água | Aditivo 1 | Aditivo 2 |  | Aditivo 3 | Fibra | [8 empty] | 403.28 | FINOS no MCC [kg/m³]
Fornecedor | CP V ARI |  |  | Filler |  | CAJU |  | Quibrita | [5 empty] | Quibrita |  | Quibrita |  | Rede | CHRYSO
Observações | Intercement |  |  | Geocal |  | Natura Fina |  | Areia de Brita | [5 empty] | Pedrisco |  | Brita 1/2 |  | Poço | ADVA 518
Densidade [t/m³] | 3.06 |  |  | 2.6 |  | 2.77 |  | 2.99 |  | 2.6 |  | 2.6 |  | 2.8 |  | 2.8 |  | 1 | 1.09 | 0 |  | 0 | 0 |  | RELAÇÃO ENTRE OS M.C.C's
M.C.C. [kg/m³] | 364 |  |  | 0 |  | 770 |  | 0 |  | 0 |  | 0 |  | 796 |  | 158 |  | 200 | 3.094 | 0 |  | 0 |  |  | 33.60846 | % agregado miudo / concreto |  |  | 44.66357 | % agregado miudo / agregados
Betonada | 364 |  |  | 0 |  | 770 |  | 0 |  | 0 |  | 0 |  | 796 |  | 158 |  | 200 | 3094 | 0 |  | 0 | 0 |  | 41.63957 | % agregado graudo / concreto |  |  | 55.33643 | % agregado graudo / agregados
Betonada Corrigida | 364 |  |  | 0 |  | 823.9 |  | 0 |  | 0 |  | 0 |  | 799.98 |  | 158.79 |  | 141.33 | 2838.532 | - |  | - | 0 |  | 75.24803 | % agregados totais / concreto |  |  | 15.88763 | % aglomerante / concreto
RESULTADOS OBTIDOS | [24 empty] | 1.1.1 - CAA - FILLER V08 - ARG 52,4 - ADVA129M | [8 empty] | 2.1.3 Campinas
AMOSTRA / Dosagem Aditivo [%] |  | Exp. (n°) | Moldagem (horário) | Temp. concreto [°C] | Ar incorp. [%] |  | Água inicial [mL] | Abatim. Inicial [mm] | Abatim. ___ min. [mm] |  | Abatim. ___ min. [mm] |  | Abatim. ___ min. [mm] |  | Abatim. ___ min. [mm] | Água retorno [mL] | Água betonada [mL] | Água do traço corrigida | a/c corrigida | Resist. 3 DIAS 20/07/15 |  | Resist. 7 DIAS 24/07/15 | Resist. 28DIAS 14/08/15 |  | Material | M.C.C. (kg/m³) | Massa Específica | Relação entre os Agregados |  |  |  | 1000 | 0.008 | Material | M.C.C. (kg/m³) | Massa Específica | Relação entre os Agregados
|  | 28 | 13:05 |  |  |  |  | 140 | [8 empty] | 0 | 200 | 0.5494505 | 25.3 |  | 29.9 |  |  | Cimento | 365 | 3.06 | Agregado Miúdo |  |  |  |  | 2.92 | Cimento | 342 | 3.06 | Agregado Miúdo
[17 empty] | 0 | 200 | 0.5494505 | [5 empty] | Filler | 75 | 2.6 | Areia 1 | Areia 2 | Areia 3 | %filler |  | 0.6 | Adição | 0 | 1 | Areia 1 | Areia 2 | Areia 3
[17 empty] | 0 | 200 | 0.5494505 | [5 empty] | Areia 1 | 600 | 2.77 | 81.2% | 18.8% | 0% | 20.55% |  | 4.8 | Areia 1 | 690 | 2.63 | 78.9% | 21.1% | 0%
[17 empty] | 0 | 200 | 0.5494505 | [5 empty] | Areia 2 | 150 | 2.99 | Agregado Graúdo |  |  |  |  | 1.2 | Areia 2 | 190 | 2.7 | Agregado Graúdo
[17 empty] | 0 | 200 | 0.5494505 | [5 empty] | Areia 3 | 0 | 2.6 | Areia 3 | Brita 0 | Brita 1/2 | Aditivo |  | 0 | Areia 3 | 0 | 2.6 | Areia 3 | Brita 0 | Brita 1 | Aditivo
[17 empty] | 0 | 200 | 0.5494505 | [5 empty] | Brita 0 | 1080 | 2.99 | 0% | 99.1% | 0% | 0.9% |  | 8.64 | Brita 0 | 820 | 2.9 | 0% | 99% | 0% | 1%
[17 empty] | 0 | 200 | 0.5494505 | [5 empty] | Brita 1/2 | 0 | 2.99 | Teor de Argamassa (massa): |  |  | 52.42% |  | 0 | Brita 1 | 0 | 2.9 | Teor de Argamassa (vol): |  |  | 59.76%
ABATIMENTO CLASSIFICAÇÃO |  | 1 | Slump cônico e forma trapezoidal | 2 | Slump com faces paralelas |  | 3 | Slump c/ faces abauladas | 4 |  | Slump com desmoronamento |  | 5 |  | Slump de alta trabalhabili-dade c/ coesão | 6 | Slump de alta trabalhabili-dade s/ coesão | 7 | Slump de alta trabalhabili-dade c/ coesão | INSERIR A NUMERAÇÃO DE ACORDO COM O ABATIMENTO OBTIDO |  |  |  |  | Aditivo | 3.4 | 1 | Volume Teórico: |  |  | 969.5049 |  | 0.0272 | Aditivo | 3 | 1 | Volume Teórico: |  |  | 897.2511
[25 empty] | Água | 190 | 1 | Ar Previsto: |  |  | 3.05% |  | 1.52 | Água | 167 | 1 | Ar Previsto: |  |  | 10.27%
[25 empty] | Areia 3 = % passante na # 4,8 mm: |  | 70% | Relação a/c |  |  | 0.5205479 |  |  | Areia 3 = % passante na # 4,8 mm: |  | 70% | Relação a/c |  |  | 0.4883041
[25 empty] | Areia 3 > Miúdo:Graúdo | 0 | 0 | % Aditivo |  |  | 0.7727% |  |  | Areia 3 > Miúdo:Graúdo | 0 | 0 | % Aditivo |  |  | 0.8772%
Aspecto (Marcar) ( ) Excesso argamassa ( ) Argamassa Ideal ( ) Pouca argamassa / Áspero ( ) Excelente ( ) Bom ( ) Regular ( ) Ruim | [26 empty] | Massa Específica | 2485.4
Observações: | [15 empty] | Classe | Abatimento A |  |  | Concreto Auto-Adensável |  |  |  |  | MANUTENÇÃO
[16 empty] | S10 | 10 ≤ A < 50 |  |  | Classe |  | Espalhamento E |  |  | FLOW INICIAL | 770 | [5 empty] | 12.66
[16 empty] | S50 | 50 ≤ A <100 |  |  | SF1 |  | 550 ≤ E < 650 |  |  | FLOW +10 | 730 |  | 6336 |  |  |  | 3.25%
[16 empty] | S100 | 100 ≤ A < 160 |  |  | SF2 |  | 650 ≤ E < 750 |  |  | FLOW +20 | 700 | [5 empty] | 13.07145
[16 empty] | S160 | 160 ≤ A < 220 |  |  | SF3 |  | 750 ≤ E < 850 |  |  | FLOW +30 | 670
[16 empty] | S220 | A ≥ 220
[25 empty] | MASSA ESPECIFICA [kg/m³] |  |  |  |  | UMIDADE |  |  |  |  | ABSORÇÃO (%) |  |  | AR INCORPORADO
[25 empty] | peso da forma 10x20 cm | peso concreto + forma | massa especifica | Ar incorporado |  | material | umido | seco | umidade |  | material | absorção |  | Rendimento | Consumo aglomerante | Volume | Índice de ar
[25 empty] | 1 | 4.69 | 2.349127 | 3.730264 |  | Areia 1 | 0.5 | 0.5 | 0 |  | Areia 1 | 0% |  | 0.9739789 | 373.7247 | 0.9376469 | 1.038748
[25 empty] | 0 | 0 | 0 | #DIV/0! |  | Areia 2 | 0.5 | 0.5 | 0 |  | Areia 2 | 0% |  | #DIV/0! | #DIV/0! | 0.9376469 | #DIV/0!
[25 empty] | 0 | 0 | 0 | #DIV/0! |  | Areia 3 | 0.5 | 0.5 | 0 |  | Areia 3 | 0% |  | #DIV/0! | #DIV/0! | 0.9376469 | #DIV/0!
[25 empty] | 0 | 0 | 0 | #DIV/0! |  | Misto | 0.5 | 0.5 | 0 |  | Misto | 0% |  | #DIV/0! | #DIV/0! | 0.9376469 | #DIV/0!
[25 empty] | 0 | 0 | 0 | #DIV/0! |  | Brita 0 | 0.5 | 0.5 | 0 |  | Brita 0 | 0% |  | #DIV/0! | #DIV/0! | 0.9376469 | #DIV/0!
[25 empty] | 0 | 0 | 0 | #DIV/0! |  | Brita 1/2 | 0.5 | 0.5 | 0 |  | Brita 1/2 | 0% |  | #DIV/0! | #DIV/0! | 0.9376469 | #DIV/0!
[25 empty] | 0 | 0 | 0 | #DIV/0! | [9 empty] | #DIV/0! | #DIV/0! | 0.9376469 | #DIV/0!
[25 empty] | 0 | 0 | 0 | #DIV/0! | [9 empty] | #DIV/0! | #DIV/0! | 0.9376469 | #DIV/0!
Traço Cliente
Traço MC
Note on B9: holger.schmidt: Para considerar a absorção dos agregados, entrar com umidade em valor negativo
Note on X15: holger.schmidt: Inserir o teor de água para cálculo automático dos demais MCCs
Note on I20: holger.schmidt: Inserir em valor positivo a água adicionada à do traço. Para água retida entrar com valor negativo.
Note on V20: holger.schmidt: Inserir em valor positivo a água adicionada à do traço. Para água retida entrar com valor negativo.
Note on Z20: holger.schmidt: Conforme ABNT NBR 12655, caracteriza-se o maior valor do par para a amostra. Inserir o maior valor na primeira coluna da idade
Note on AB20: holger.schmidt: Conforme ABNT NBR 12655, caracteriza-se o maior valor do par para a amostra. Inserir o maior valor na primeira coluna da idade

## MARCOS (hidden)
DOSAGEM EXPERIMENTAL DE CONCRETO
CLIENTE: | [10 empty] | AMBIENTE: |  |  | SOL ( ) NUBLADO ( ) CHUVA ( ) |  |  |  | TEMPERATURA [°C]: |  |  | DATA:
ESTUDO: |  | Traço Padrão | [8 empty] | Abatimento (Slump) |  |  |  | 100 mm | Classe | s50 | TÉCNICO:
ESPECIFICAÇÕES DA DOSAGEM DO CONCRETO | [23 empty] | #VALUE! | QUANTIDADE DOS FINOS
Rel a/c: |  | 0.55 | Areia 1 | Areia 2 | Filler |  | Misto | Brita 0 | Brita 1/2 |  | Aditivo 1 [%]: |  | 0.85% |  | Adição [%]: |  |  | 0% | Betonada [L]: |  |  | 1000 |  | #VALUE! | Cimento | Adição | Areia 1 | Areia 2 | Areia 3 | Misto | Brita 0 | Brita 1/2
Rel a/ag: |  | 0.5494505 | 86.8% | 0% | 0% |  | #VALUE! | 82.8% | 16.4% |  | Aditivo 2 [%]: |  | 0% |  | Teor de argamassa [%]: |  |  | 56% | Teor água [%]: |  |  | #VALUE! |  | 780 | 100% | 100% | 2% | 0% | 0% | 0% | 3% | 0% | Material fino
Umidade [%]: |  |  | 7% | 0% | 0% |  | 0% | 0.5% | 0.5% |  | Aditivo 3 [%]: |  | 0% |  | Teor de ar incorporado [%]: |  |  | 2% | Massa Específica: |  |  | #VALUE! |  | 343.2 | 364 | 0 | #VALUE! | #VALUE! | #VALUE! | #VALUE! | 23.88 | 0
Material | Cimento |  |  | Adição |  | Areia 1 |  | Areia 2 |  | Areia 3 |  | Misto |  | Brita 0 |  | Brita 1/2 |  | Água | Aditivo 1 | Aditivo 2 |  | Aditivo 3 | Fibra | [8 empty] | #VALUE! | FINOS no MCC [kg/m³]
Fornecedor | CP V ARI |  |  | Filler |  | CAJU |  | Quibrita | [5 empty] | Quibrita |  | Quibrita |  | Rede | CHRYSO
Observações | Intercement |  |  | Geocal |  | Natura Fina |  | Areia de Brita | [5 empty] | Pedrisco |  | Brita 1/2 |  | Poço | ADVA 518
Densidade [t/m³] | 3.06 |  |  | 2.6 |  | 2.63 |  | 2.99 |  | 2.6 |  | 2.6 |  | 2.8 |  | 2.8 |  | 1 | 1.09 | 0 |  | 0 | 0 |  | RELAÇÃO ENTRE OS M.C.C's
M.C.C. [kg/m³] | 364 |  |  | 0 |  | #VALUE! |  | #VALUE! |  | #VALUE! |  | #VALUE! |  | 796 |  | 158 |  | 200 | 3.094 | 0 |  | 0 |  |  | #VALUE! | % agregado miudo / concreto |  |  | #VALUE! | % agregado miudo / agregados
Betonada | 364 |  |  | 0 |  | #VALUE! |  | #VALUE! |  | #VALUE! |  | #VALUE! |  | 796 |  | 158 |  | 200 | 3094 | 0 |  | #VALUE! | 0 |  | #VALUE! | % agregado graudo / concreto |  |  | #VALUE! | % agregado graudo / agregados
Betonada Corrigida | 364 |  |  | 0 |  | #VALUE! |  | #VALUE! |  | #VALUE! |  | #VALUE! |  | 799.98 |  | 158.79 |  | #VALUE! | 2838.532 | - |  | - | 0 |  | #VALUE! | % agregados totais / concreto |  |  | #VALUE! | % aglomerante / concreto
RESULTADOS OBTIDOS | [24 empty] | 1.1.1 - CAA - FILLER V08 - Marcos | [8 empty] | 2.1.3 Campinas
AMOSTRA / Dosagem Aditivo [%] |  | Exp. (n°) | Moldagem (horário) | Temp. concreto [°C] | Ar incorp. [%] |  | Água inicial [mL] | Abatim. Inicial [mm] | Abatim. ___ min. [mm] |  | Abatim. ___ min. [mm] |  | Abatim. ___ min. [mm] |  | Abatim. ___ min. [mm] | Água retorno [mL] | Água betonada [mL] | Água do traço corrigida | a/c corrigida | Resist. 3 DIAS 20/07/15 |  | Resist. 7 DIAS 24/07/15 | Resist. 28DIAS 14/08/15 |  | Material | M.C.C. (kg/m³) | Massa Específica | Relação entre os Agregados |  |  |  | 1000 | 0.008 | Material | M.C.C. (kg/m³) | Massa Específica | Relação entre os Agregados
|  | 28 | 13:05 |  |  |  |  | 140 | [8 empty] | 0 | 200 | 0.5494505 | 25.3 |  | 29.9 |  |  | Cimento | 365 | 3.06 | Agregado Miúdo |  |  |  |  | 2.92 | Cimento | 342 | 3.06 | Agregado Miúdo
[17 empty] | 0 | 200 | 0.5494505 | [5 empty] | Filler | 75 | 2.6 | Areia 1 | Areia 2 | Areia 3 | %filler |  | 0.6 | Adição | 0 | 1 | Areia 1 | Areia 2 | Areia 3
[17 empty] | 0 | 200 | 0.5494505 | [5 empty] | Areia 1 | 750 | 2.63 | 100% | 0% | 0% | 20.55% |  | 6 | Areia 1 | 690 | 2.63 | 78.9% | 21.1% | 0%
[17 empty] | 0 | 200 | 0.5494505 | [5 empty] | Areia 2 | 0 | 2.99 | Agregado Graúdo |  |  |  |  | 0 | Areia 2 | 190 | 2.7 | Agregado Graúdo
[17 empty] | 0 | 200 | 0.5494505 | [5 empty] | Areia 3 | 0 | 2.6 | Areia 3 | Brita 0 | Brita 1/2 | Aditivo |  | 0 | Areia 3 | 0 | 2.6 | Areia 3 | Brita 0 | Brita 1 | Aditivo
[17 empty] | 0 | 200 | 0.5494505 | [5 empty] | Brita 0 | 1080 | 2.99 | #VALUE! | #VALUE! | #VALUE! | #VALUE! |  | 8.64 | Brita 0 | 820 | 2.9 | 0% | 99% | 0% | 1%
[17 empty] | 0 | 200 | 0.5494505 | [5 empty] | Brita 1/2 | X' | 2.99 | Teor de Argamassa (massa): |  |  | 52.42% |  | #VALUE! | Brita 1 | 0 | 2.9 | Teor de Argamassa (vol): |  |  | 59.76%
ABATIMENTO CLASSIFICAÇÃO |  | 1 | Slump cônico e forma trapezoidal | 2 | Slump com faces paralelas |  | 3 | Slump c/ faces abauladas | 4 |  | Slump com desmoronamento |  | 5 |  | Slump de alta trabalhabili-dade c/ coesão | 6 | Slump de alta trabalhabili-dade s/ coesão | 7 | Slump de alta trabalhabili-dade c/ coesão | INSERIR A NUMERAÇÃO DE ACORDO COM O ABATIMENTO OBTIDO |  |  |  |  | Aditivo | 3.4 | 1 | Volume Teórico: |  |  | 987.9023 |  | 0.0272 | Aditivo | 3 | 1 | Volume Teórico: |  |  | 897.2511
[25 empty] | Água | 190 | 1 | Ar Previsto: |  |  | 1.21% |  | 1.52 | Água | 167 | 1 | Ar Previsto: |  |  | 10.27%
[25 empty] | Areia 3 = % passante na # 4,8 mm: |  | 70% | Relação a/c |  |  | 0.5205479 |  |  | Areia 3 = % passante na # 4,8 mm: |  | 70% | Relação a/c |  |  | 0.4883041
[25 empty] | Areia 3 > Miúdo:Graúdo | 0 | 0 | % Aditivo |  |  | 0.7727% |  |  | Areia 3 > Miúdo:Graúdo | 0 | 0 | % Aditivo |  |  | 0.8772%
Aspecto (Marcar) ( ) Excesso argamassa ( ) Argamassa Ideal ( ) Pouca argamassa / Áspero ( ) Excelente ( ) Bom ( ) Regular ( ) Ruim | [26 empty] | Massa Específica | 2485.26
Observações: | [15 empty] | Classe | Abatimento A |  |  | Concreto Auto-Adensável |  |  |  |  | MANUTENÇÃO
[16 empty] | S10 | 10 ≤ A < 50 |  |  | Classe |  | Espalhamento E |  |  | FLOW INICIAL | 770 | [5 empty] | 12.66
[16 empty] | S50 | 50 ≤ A <100 |  |  | SF1 |  | 550 ≤ E < 650 |  |  | FLOW +10 | 730 |  | 6336 |  |  |  | 3.25%
[16 empty] | S100 | 100 ≤ A < 160 |  |  | SF2 |  | 650 ≤ E < 750 |  |  | FLOW +20 | 700 | [5 empty] | 13.07145
[16 empty] | S160 | 160 ≤ A < 220 |  |  | SF3 |  | 750 ≤ E < 850 |  |  | FLOW +30 | 670
[16 empty] | S220 | A ≥ 220
[25 empty] | MASSA ESPECIFICA [kg/m³] |  |  |  |  | UMIDADE |  |  |  |  | ABSORÇÃO (%) |  |  | AR INCORPORADO
[25 empty] | peso da forma 10x20 cm | peso concreto + forma | massa especifica | Ar incorporado |  | material | umido | seco | umidade |  | material | absorção |  | Rendimento | Consumo aglomerante | Volume | Índice de ar
[25 empty] | 1 | 4.69 | 2.349127 | #VALUE! |  | Areia 1 | 0.5 | 0.5 | 0 |  | Areia 1 | 0% |  | #VALUE! | #VALUE! | #VALUE! | #VALUE!
[25 empty] | 0 | 0 | 0 | #VALUE! |  | Areia 2 | 0.5 | 0.5 | 0 |  | Areia 2 | 0% |  | #VALUE! | #VALUE! | #VALUE! | #VALUE!
[25 empty] | 0 | 0 | 0 | #VALUE! |  | Areia 3 | 0.5 | 0.5 | 0 |  | Areia 3 | 0% |  | #VALUE! | #VALUE! | #VALUE! | #VALUE!
[25 empty] | 0 | 0 | 0 | #VALUE! |  | Misto | 0.5 | 0.5 | 0 |  | Misto | 0% |  | #VALUE! | #VALUE! | #VALUE! | #VALUE!
[25 empty] | 0 | 0 | 0 | #VALUE! |  | Brita 0 | 0.5 | 0.5 | 0 |  | Brita 0 | 0% |  | #VALUE! | #VALUE! | #VALUE! | #VALUE!
[25 empty] | 0 | 0 | 0 | #VALUE! |  | Brita 1/2 | 0.5 | 0.5 | 0 |  | Brita 1/2 | 0% |  | #VALUE! | #VALUE! | #VALUE! | #VALUE!
[25 empty] | 0 | 0 | 0 | #VALUE! | [9 empty] | #VALUE! | #VALUE! | #VALUE! | #VALUE!
[25 empty] | 0 | 0 | 0 | #VALUE! | [9 empty] | #VALUE! | #VALUE! | #VALUE! | #VALUE!
Traço Cliente
Traço MC
Note on B9: holger.schmidt: Para considerar a absorção dos agregados, entrar com umidade em valor negativo
Note on X15: holger.schmidt: Inserir o teor de água para cálculo automático dos demais MCCs
Note on I20: holger.schmidt: Inserir em valor positivo a água adicionada à do traço. Para água retida entrar com valor negativo.
Note on V20: holger.schmidt: Inserir em valor positivo a água adicionada à do traço. Para água retida entrar com valor negativo.
Note on Z20: holger.schmidt: Conforme ABNT NBR 12655, caracteriza-se o maior valor do par para a amostra. Inserir o maior valor na primeira coluna da idade
Note on AB20: holger.schmidt: Conforme ABNT NBR 12655, caracteriza-se o maior valor do par para a amostra. Inserir o maior valor na primeira coluna da idade

## CAA - FILLER V07 - ARG 51,43 (hidden)
DOSAGEM EXPERIMENTAL DE CONCRETO
CLIENTE: | [10 empty] | AMBIENTE: |  |  | SOL ( ) NUBLADO ( ) CHUVA ( ) |  |  |  | TEMPERATURA [°C]: |  |  | DATA:
ESTUDO: |  | Traço Padrão | [8 empty] | Abatimento (Slump) |  |  |  | 100 mm | Classe | s50 | TÉCNICO:
ESPECIFICAÇÕES DA DOSAGEM DO CONCRETO | [23 empty] | 659.6685 | QUANTIDADE DOS FINOS
Rel a/c: |  | 0.55 | Areia 1 | Areia 2 | Filler |  | Misto | Brita 0 | Brita 1/2 |  | Aditivo 1 [%]: |  | 0.85% |  | Adição [%]: |  |  | 0% | Betonada [L]: |  |  | 1000 |  | 320.3315 | Cimento | Adição | Areia 1 | Areia 2 | Areia 3 | Misto | Brita 0 | Brita 1/2
Rel a/ag: |  | 0.5494505 | 86.8% | 0% | 0% |  | 0% | 82.8% | 16.4% |  | Aditivo 2 [%]: |  | 0% |  | Teor de argamassa [%]: |  |  | 56% | Teor água [%]: |  |  | 9.761% |  | 780 | 100% | 100% | 2% | 0% | 0% | 0% | 3% | 0% | Material fino
Umidade [%]: |  |  | 7% | 0% | 0% |  | 0% | 0.5% | 0.5% |  | Aditivo 3 [%]: |  | 0% |  | Teor de ar incorporado [%]: |  |  | 2% | Massa Específica: |  |  | 2252.09 |  | 343.2 | 364 | 0 | 14.62 | 0 | 0 | 0 | 23.88 | 0
Material | Cimento |  |  | Adição |  | Areia 1 |  | Areia 2 |  | Areia 3 |  | Misto |  | Brita 0 |  | Brita 1/2 |  | Água | Aditivo 1 | Aditivo 2 |  | Aditivo 3 | Fibra | [8 empty] | 402.5 | FINOS no MCC [kg/m³]
Fornecedor | CP V ARI |  |  | Filler |  | CAJU |  | Quibrita | [5 empty] | Quibrita |  | Quibrita |  | Rede | CHRYSO
Observações | Intercement |  |  | Geocal |  | Natura Fina |  | Areia de Brita | [5 empty] | Pedrisco |  | Brita 1/2 |  | Poço | ADVA 518
Densidade [t/m³] | 3.06 |  |  | 2.6 |  | 2.63 |  | 2.99 |  | 2.6 |  | 2.6 |  | 2.8 |  | 2.8 |  | 1 | 1.09 | 0 |  | 0 | 0 |  | RELAÇÃO ENTRE OS M.C.C's
M.C.C. [kg/m³] | 364 |  |  | 0 |  | 731 |  | 0 |  | 0 |  | 0 |  | 796 |  | 158 |  | 200 | 3.094 | 0 |  | 0 |  |  | 32.45874 | % agregado miudo / concreto |  |  | 43.38279 | % agregado miudo / agregados
Betonada | 364 |  |  | 0 |  | 731 |  | 0 |  | 0 |  | 0 |  | 796 |  | 158 |  | 200 | 3094 | 0 |  | 0 | 0 |  | 42.36065 | % agregado graudo / concreto |  |  | 56.61721 | % agregado graudo / agregados
Betonada Corrigida | 364 |  |  | 0 |  | 782.17 |  | 0 |  | 0 |  | 0 |  | 799.98 |  | 158.79 |  | 144.06 | 2838.532 | - |  | - | 0 |  | 74.81939 | % agregados totais / concreto |  |  | 16.16276 | % aglomerante / concreto
RESULTADOS OBTIDOS | [24 empty] | CAA - FILLER V07 - ARG 51,43 | [8 empty] | 2.1.3 Campinas
AMOSTRA / Dosagem Aditivo [%] |  | Exp. (n°) | Moldagem (horário) | Temp. concreto [°C] | Ar incorp. [%] |  | Água inicial [mL] | Abatim. Inicial [mm] | Abatim. ___ min. [mm] |  | Abatim. ___ min. [mm] |  | Abatim. ___ min. [mm] |  | Abatim. ___ min. [mm] | Água retorno [mL] | Água betonada [mL] | Água do traço corrigida | a/c corrigida | Resist. 3 DIAS 20/07/15 |  | Resist. 7 DIAS 24/07/15 | Resist. 28DIAS 14/08/15 |  | Material | M.C.C. (kg/m³) | Massa Específica | Relação entre os Agregados |  |  |  | 1000 | 0.008 | Material | M.C.C. (kg/m³) | Massa Específica | Relação entre os Agregados
|  | 28 | 13:05 |  |  |  |  | 140 | [8 empty] | 0 | 200 | 0.5494505 | 25.3 |  | 29.9 |  |  | Cimento | 365 | 3.06 | Agregado Miúdo |  |  |  |  | 2.92 | Cimento | 342 | 3.06 | Agregado Miúdo
[17 empty] | 0 | 200 | 0.5494505 | [5 empty] | Filler | 70 | 2.6 | Areia 1 | Areia 2 | Areia 3 | %filler |  | 0.56 | Adição | 0 | 1 | Areia 1 | Areia 2 | Areia 3
[17 empty] | 0 | 200 | 0.5494505 | [5 empty] | Areia 1 | 590 | 2.63 | 82.7% | 17.3% | 0% | 19.18% |  | 4.72 | Areia 1 | 690 | 2.63 | 78.9% | 21.1% | 0%
[17 empty] | 0 | 200 | 0.5494505 | [5 empty] | Areia 2 | 140 | 2.99 | Agregado Graúdo |  |  |  |  | 1.12 | Areia 2 | 190 | 2.7 | Agregado Graúdo
[17 empty] | 0 | 200 | 0.5494505 | [5 empty] | Areia 3 | 0 | 2.6 | Areia 3 | Brita 0 | Brita 1/2 | Aditivo |  | 0 | Areia 3 | 0 | 2.6 | Areia 3 | Brita 0 | Brita 1 | Aditivo
[17 empty] | 0 | 200 | 0.5494505 | [5 empty] | Brita 0 | 1100 | 2.99 | 0% | 99.1% | 0% | 0.9% |  | 8.8 | Brita 0 | 820 | 2.9 | 0% | 99% | 0% | 1%
[17 empty] | 0 | 200 | 0.5494505 | [5 empty] | Brita 1/2 | 0 | 2.99 | Teor de Argamassa (massa): |  |  | 51.43% |  | 0 | Brita 1 | 0 | 2.9 | Teor de Argamassa (vol): |  |  | 59.76%
ABATIMENTO CLASSIFICAÇÃO |  | 1 | Slump cônico e forma trapezoidal | 2 | Slump com faces paralelas |  | 3 | Slump c/ faces abauladas | 4 |  | Slump com desmoronamento |  | 5 |  | Slump de alta trabalhabili-dade c/ coesão | 6 | Slump de alta trabalhabili-dade s/ coesão | 7 | Slump de alta trabalhabili-dade c/ coesão | INSERIR A NUMERAÇÃO DE ACORDO COM O ABATIMENTO OBTIDO |  |  |  |  | Aditivo | 3.4 | 1 | Volume Teórico: |  |  | 978.6544 |  | 0.0272 | Aditivo | 3 | 1 | Volume Teórico: |  |  | 897.2511
[25 empty] | Água | 190 | 1 | Ar Previsto: |  |  | 2.135% |  | 1.52 | Água | 167 | 1 | Ar Previsto: |  |  | 10.27%
[25 empty] | Areia 3 = % passante na # 4,8 mm: |  | 70% | Relação a/c |  |  | 0.5205479 |  |  | Areia 3 = % passante na # 4,8 mm: |  | 70% | Relação a/c |  |  | 0.4883041
[25 empty] | Areia 3 > Miúdo:Graúdo | 0 | 0 | % Aditivo |  |  | 0.7816% |  |  | Areia 3 > Miúdo:Graúdo | 0 | 0 | % Aditivo |  |  | 0.8772%
Aspecto (Marcar) ( ) Excesso argamassa ( ) Argamassa Ideal ( ) Pouca argamassa / Áspero ( ) Excelente ( ) Bom ( ) Regular ( ) Ruim | [26 empty] | Massa Específica | 2480.26
Observações: | [15 empty] | Classe | Abatimento A |  |  | Concreto Auto-Adensável |  |  |  |  | MANUTENÇÃO
[16 empty] | S10 | 10 ≤ A < 50 |  |  | Classe |  | Espalhamento E |  |  | FLOW INICIAL | 770 | [5 empty] | 12.66
[16 empty] | S50 | 50 ≤ A <100 |  |  | SF1 |  | 550 ≤ E < 650 |  |  | FLOW +10 | 730 |  | 6336 |  |  |  | 3.25%
[16 empty] | S100 | 100 ≤ A < 160 |  |  | SF2 |  | 650 ≤ E < 750 |  |  | FLOW +20 | 700 | [5 empty] | 13.07145
[16 empty] | S160 | 160 ≤ A < 220 |  |  | SF3 |  | 750 ≤ E < 850 |  |  | FLOW +30 | 670
[16 empty] | S220 | A ≥ 220
[25 empty] | MASSA ESPECIFICA [kg/m³] |  |  |  |  | UMIDADE |  |  |  |  | ABSORÇÃO (%) |  |  | AR INCORPORADO
[25 empty] | peso da forma 10x20 cm | peso concreto + forma | massa especifica | Ar incorporado |  | material | umido | seco | umidade |  | material | absorção |  | Rendimento | Consumo aglomerante | Volume | Índice de ar
[25 empty] | 1 | 4.69 | 2.349127 | 2.064145 |  | Areia 1 | 0.5 | 0.5 | 0 |  | Areia 1 | 0% |  | 0.9573769 | 380.2055 | 0.9376153 | 1.021076
[25 empty] | 0 | 0 | 0 | #DIV/0! |  | Areia 2 | 0.5 | 0.5 | 0 |  | Areia 2 | 0% |  | #DIV/0! | #DIV/0! | 0.9376153 | #DIV/0!
[25 empty] | 0 | 0 | 0 | #DIV/0! |  | Areia 3 | 0.5 | 0.5 | 0 |  | Areia 3 | 0% |  | #DIV/0! | #DIV/0! | 0.9376153 | #DIV/0!
[25 empty] | 0 | 0 | 0 | #DIV/0! |  | Misto | 0.5 | 0.5 | 0 |  | Misto | 0% |  | #DIV/0! | #DIV/0! | 0.9376153 | #DIV/0!
[25 empty] | 0 | 0 | 0 | #DIV/0! |  | Brita 0 | 0.5 | 0.5 | 0 |  | Brita 0 | 0% |  | #DIV/0! | #DIV/0! | 0.9376153 | #DIV/0!
[25 empty] | 0 | 0 | 0 | #DIV/0! |  | Brita 1/2 | 0.5 | 0.5 | 0 |  | Brita 1/2 | 0% |  | #DIV/0! | #DIV/0! | 0.9376153 | #DIV/0!
[25 empty] | 0 | 0 | 0 | #DIV/0! | [9 empty] | #DIV/0! | #DIV/0! | 0.9376153 | #DIV/0!
[25 empty] | 0 | 0 | 0 | #DIV/0! | [9 empty] | #DIV/0! | #DIV/0! | 0.9376153 | #DIV/0!
Traço Cliente
Traço MC
Note on B9: holger.schmidt: Para considerar a absorção dos agregados, entrar com umidade em valor negativo
Note on X15: holger.schmidt: Inserir o teor de água para cálculo automático dos demais MCCs
Note on I20: holger.schmidt: Inserir em valor positivo a água adicionada à do traço. Para água retida entrar com valor negativo.
Note on V20: holger.schmidt: Inserir em valor positivo a água adicionada à do traço. Para água retida entrar com valor negativo.
Note on Z20: holger.schmidt: Conforme ABNT NBR 12655, caracteriza-se o maior valor do par para a amostra. Inserir o maior valor na primeira coluna da idade
Note on AB20: holger.schmidt: Conforme ABNT NBR 12655, caracteriza-se o maior valor do par para a amostra. Inserir o maior valor na primeira coluna da idade

## CAA TOPCP - v02 - Filler - adbs (hidden)
DOSAGEM EXPERIMENTAL DE CONCRETO
CLIENTE: | [10 empty] | AMBIENTE: |  |  | SOL ( ) NUBLADO ( ) CHUVA ( ) |  |  |  | TEMPERATURA [°C]: |  |  | DATA:
ESTUDO: |  | Traço Padrão | [8 empty] | Abatimento (Slump) |  |  |  | 100 mm | Classe | s50 | TÉCNICO:
ESPECIFICAÇÕES DA DOSAGEM DO CONCRETO | [23 empty] | 659.6685 | QUANTIDADE DOS FINOS
Rel a/c: |  | 0.55 | Areia 1 | Areia 2 | Filler |  | Misto | Brita 0 | Brita 1/2 |  | Aditivo 1 [%]: |  | 0.85% |  | Adição [%]: |  |  | 0% | Betonada [L]: |  |  | 1000 |  | 320.3315 | Cimento | Adição | Areia 1 | Areia 2 | Areia 3 | Misto | Brita 0 | Brita 1/2
Rel a/ag: |  | 0.5494505 | 86.8% | 0% | 0% |  | 0% | 82.8% | 16.4% |  | Aditivo 2 [%]: |  | 0% |  | Teor de argamassa [%]: |  |  | 56% | Teor água [%]: |  |  | 9.761% |  | 780 | 100% | 100% | 2% | 0% | 0% | 0% | 3% | 0% | Material fino
Umidade [%]: |  |  | 7% | 0% | 0% |  | 0% | 0.5% | 0.5% |  | Aditivo 3 [%]: |  | 0% |  | Teor de ar incorporado [%]: |  |  | 2% | Massa Específica: |  |  | 2252.09 |  | 343.2 | 364 | 0 | 14.62 | 0 | 0 | 0 | 23.88 | 0
Material | Cimento |  |  | Adição |  | Areia 1 |  | Areia 2 |  | Areia 3 |  | Misto |  | Brita 0 |  | Brita 1/2 |  | Água | Aditivo 1 | Aditivo 2 |  | Aditivo 3 | Fibra | [8 empty] | 402.5 | FINOS no MCC [kg/m³]
Fornecedor | CP V ARI |  |  | Filler |  | CAJU |  | Quibrita | [5 empty] | Quibrita |  | Quibrita |  | Rede | CHRYSO
Observações | Intercement |  |  | Geocal |  | Natura Fina |  | Areia de Brita | [5 empty] | Pedrisco |  | Brita 1/2 |  | Poço | ADVA 518
Densidade [t/m³] | 3.06 |  |  | 2.6 |  | 2.63 |  | 2.99 |  | 2.6 |  | 2.6 |  | 2.8 |  | 2.8 |  | 1 | 1.09 | 0 |  | 0 | 0 |  | RELAÇÃO ENTRE OS M.C.C's
M.C.C. [kg/m³] | 364 |  |  | 0 |  | 731 |  | 0 |  | 0 |  | 0 |  | 796 |  | 158 |  | 200 | 3.094 | 0 |  | 0 |  |  | 32.45874 | % agregado miudo / concreto |  |  | 43.38279 | % agregado miudo / agregados
Betonada | 364 |  |  | 0 |  | 731 |  | 0 |  | 0 |  | 0 |  | 796 |  | 158 |  | 200 | 3094 | 0 |  | 0 | 0 |  | 42.36065 | % agregado graudo / concreto |  |  | 56.61721 | % agregado graudo / agregados
Betonada Corrigida | 364 |  |  | 0 |  | 782.17 |  | 0 |  | 0 |  | 0 |  | 799.98 |  | 158.79 |  | 144.06 | 2838.532 | - |  | - | 0 |  | 74.81939 | % agregados totais / concreto |  |  | 16.16276 | % aglomerante / concreto
RESULTADOS OBTIDOS | [24 empty] | CAA TOPCP - v02 - Filler - adbs | [8 empty] | 2.1.3 Campinas
AMOSTRA / Dosagem Aditivo [%] |  | Exp. (n°) | Moldagem (horário) | Temp. concreto [°C] | Ar incorp. [%] |  | Água inicial [mL] | Abatim. Inicial [mm] | Abatim. ___ min. [mm] |  | Abatim. ___ min. [mm] |  | Abatim. ___ min. [mm] |  | Abatim. ___ min. [mm] | Água retorno [mL] | Água betonada [mL] | Água do traço corrigida | a/c corrigida | Resist. 3 DIAS 20/07/15 |  | Resist. 7 DIAS 24/07/15 | Resist. 28DIAS 14/08/15 |  | Material | M.C.C. (kg/m³) | Massa Específica | Relação entre os Agregados |  |  |  | 1000 | 0.008 | Material | M.C.C. (kg/m³) | Massa Específica | Relação entre os Agregados
|  | 28 | 13:05 |  |  |  |  | 140 | [8 empty] | 0 | 200 | 0.5494505 | 25.3 |  | 29.9 |  |  | Cimento | 300 | 3.06 | Agregado Miúdo |  |  |  |  | 2.4 | Cimento | 342 | 3.06 | Agregado Miúdo
[17 empty] | 0 | 200 | 0.5494505 | [5 empty] | Filler | 80 | 2.6 | Areia 1 | Areia 2 | Areia 3 | %filler |  | 0.64 | Adição | 0 | 1 | Areia 1 | Areia 2 | Areia 3
[17 empty] | 0 | 200 | 0.5494505 | [5 empty] | Areia 1 | 718 | 2.63 | 100% | 0% | 0% | 26.67% |  | 5.744 | Areia 1 | 690 | 2.63 | 78.9% | 21.1% | 0%
[17 empty] | 0 | 200 | 0.5494505 | [5 empty] | Areia 2 | 0 | 2.99 | Agregado Graúdo |  |  |  |  | 0 | Areia 2 | 190 | 2.7 | Agregado Graúdo
[17 empty] | 0 | 200 | 0.5494505 | [5 empty] | Areia 3 | 0 | 2.6 | Areia 3 | Brita 0 | Brita 1/2 | Aditivo |  | 0 | Areia 3 | 0 | 2.6 | Areia 3 | Brita 0 | Brita 1 | Aditivo
[17 empty] | 0 | 200 | 0.5494505 | [5 empty] | Brita 0 | 1044 | 2.99 | 0% | 99.4% | 0% | 0.6% |  | 8.352 | Brita 0 | 820 | 2.9 | 0% | 99% | 0% | 1%
[17 empty] | 0 | 200 | 0.5494505 | [5 empty] | Brita 1/2 | 0 | 2.99 | Teor de Argamassa (massa): |  |  | 51.26% |  | 0 | Brita 1 | 0 | 2.9 | Teor de Argamassa (vol): |  |  | 59.76%
ABATIMENTO CLASSIFICAÇÃO |  | 1 | Slump cônico e forma trapezoidal | 2 | Slump com faces paralelas |  | 3 | Slump c/ faces abauladas | 4 |  | Slump com desmoronamento |  | 5 |  | Slump de alta trabalhabili-dade c/ coesão | 6 | Slump de alta trabalhabili-dade s/ coesão | 7 | Slump de alta trabalhabili-dade c/ coesão | INSERIR A NUMERAÇÃO DE ACORDO COM O ABATIMENTO OBTIDO |  |  |  |  | Aditivo | 2.1 | 1 | Volume Teórico: |  |  | 943.0761 |  | 0.0168 | Aditivo | 3 | 1 | Volume Teórico: |  |  | 897.2511
[25 empty] | Água | 190 | 1 | Ar Previsto: |  |  | 5.692% |  | 1.52 | Água | 167 | 1 | Ar Previsto: |  |  | 10.27%
[25 empty] | Areia 3 = % passante na # 4,8 mm: |  | 70% | Relação a/c |  |  | 0.6333333 |  |  | Areia 3 = % passante na # 4,8 mm: |  | 70% | Relação a/c |  |  | 0.4883041
[25 empty] | Areia 3 > Miúdo:Graúdo | 0 | 0 | % Aditivo |  |  | 0.7% |  |  | Areia 3 > Miúdo:Graúdo | 0 | 0 | % Aditivo |  |  | 0.8772%
Aspecto (Marcar) ( ) Excesso argamassa ( ) Argamassa Ideal ( ) Pouca argamassa / Áspero ( ) Excelente ( ) Bom ( ) Regular ( ) Ruim | [26 empty] | Massa Específica | 2355.96
Observações: | [15 empty] | Classe | Abatimento A |  |  | Concreto Auto-Adensável |  |  |  |  | MANUTENÇÃO
[16 empty] | S10 | 10 ≤ A < 50 |  |  | Classe |  | Espalhamento E |  |  | FLOW INICIAL | 770 | [5 empty] | 12.66
[16 empty] | S50 | 50 ≤ A <100 |  |  | SF1 |  | 550 ≤ E < 650 |  |  | FLOW +10 | 730 |  | 6336 |  |  |  | 3.25%
[16 empty] | S100 | 100 ≤ A < 160 |  |  | SF2 |  | 650 ≤ E < 750 |  |  | FLOW +20 | 700 | [5 empty] | 13.07145
[16 empty] | S160 | 160 ≤ A < 220 |  |  | SF3 |  | 750 ≤ E < 850 |  |  | FLOW +30 | 670
[16 empty] | S220 | A ≥ 220
[25 empty] | MASSA ESPECIFICA [kg/m³] |  |  |  |  | UMIDADE |  |  |  |  | ABSORÇÃO (%) |  |  | AR INCORPORADO
[25 empty] | peso da forma 10x20 cm | peso concreto + forma | massa especifica | Ar incorporado |  | material | umido | seco | umidade |  | material | absorção |  | Rendimento | Consumo aglomerante | Volume | Índice de ar
[25 empty] | 1 | 4.69 | 2.349127 | 2.064145 |  | Areia 1 | 0.5 | 0.5 | 0 |  | Areia 1 | 0% |  | 0.9573769 | 380.2055 | 0.9376153 | 1.021076
[25 empty] | 0 | 0 | 0 | #DIV/0! |  | Areia 2 | 0.5 | 0.5 | 0 |  | Areia 2 | 0% |  | #DIV/0! | #DIV/0! | 0.9376153 | #DIV/0!
[25 empty] | 0 | 0 | 0 | #DIV/0! |  | Areia 3 | 0.5 | 0.5 | 0 |  | Areia 3 | 0% |  | #DIV/0! | #DIV/0! | 0.9376153 | #DIV/0!
[25 empty] | 0 | 0 | 0 | #DIV/0! |  | Misto | 0.5 | 0.5 | 0 |  | Misto | 0% |  | #DIV/0! | #DIV/0! | 0.9376153 | #DIV/0!
[25 empty] | 0 | 0 | 0 | #DIV/0! |  | Brita 0 | 0.5 | 0.5 | 0 |  | Brita 0 | 0% |  | #DIV/0! | #DIV/0! | 0.9376153 | #DIV/0!
[25 empty] | 0 | 0 | 0 | #DIV/0! |  | Brita 1/2 | 0.5 | 0.5 | 0 |  | Brita 1/2 | 0% |  | #DIV/0! | #DIV/0! | 0.9376153 | #DIV/0!
[25 empty] | 0 | 0 | 0 | #DIV/0! | [9 empty] | #DIV/0! | #DIV/0! | 0.9376153 | #DIV/0!
[25 empty] | 0 | 0 | 0 | #DIV/0! | [9 empty] | #DIV/0! | #DIV/0! | 0.9376153 | #DIV/0!
Traço Cliente
Traço MC
Note on B9: holger.schmidt: Para considerar a absorção dos agregados, entrar com umidade em valor negativo
Note on X15: holger.schmidt: Inserir o teor de água para cálculo automático dos demais MCCs
Note on I20: holger.schmidt: Inserir em valor positivo a água adicionada à do traço. Para água retida entrar com valor negativo.
Note on V20: holger.schmidt: Inserir em valor positivo a água adicionada à do traço. Para água retida entrar com valor negativo.
Note on Z20: holger.schmidt: Conforme ABNT NBR 12655, caracteriza-se o maior valor do par para a amostra. Inserir o maior valor na primeira coluna da idade
Note on AB20: holger.schmidt: Conforme ABNT NBR 12655, caracteriza-se o maior valor do par para a amostra. Inserir o maior valor na primeira coluna da idade

## 7.1 (hidden)
DOSAGEM EXPERIMENTAL DE CONCRETO
CLIENTE: | [10 empty] | AMBIENTE: |  |  | SOL ( ) NUBLADO ( ) CHUVA ( ) |  |  |  | TEMPERATURA [°C]: |  |  | DATA:
ESTUDO: |  | Traço Padrão | [8 empty] | Abatimento (Slump) |  |  |  | 100 mm | Classe | s50 | TÉCNICO:
ESPECIFICAÇÕES DA DOSAGEM DO CONCRETO | [23 empty] | 666.2722 | QUANTIDADE DOS FINOS
Rel a/c: |  | 0.54 | Areia 1 | Areia 2 | Areia 3 |  | Misto | Brita 0 | Brita 1/2 |  | Aditivo 1 [%]: |  | 1% |  | Adição [%]: |  |  | 0% | Betonada [L]: |  |  | 1000 |  | 318.7278 | Cimento | Adição | Areia 1 | Areia 2 | Areia 3 | Misto | Brita 0 | Brita 1/2
Rel a/ag: |  | 0.5405405 | 84% | 16% | 0% |  | 0% | 100% | 0% |  | Aditivo 2 [%]: |  | 0% |  | Teor de argamassa [%]: |  |  | 56% | Teor água [%]: |  |  | 9.158% |  | 785 | 100% | 100% | 2% | 0% | 0% | 0% | 3% | 0% | Material fino
Umidade [%]: |  |  | 0% | 0% | 0% |  | 0% | 0% | 0% |  | Aditivo 3 [%]: |  | 0% |  | Teor de ar incorporado [%]: |  |  | 1.5% | Massa Específica: |  |  | 2387.7 |  | 345.4 | 370 | 0 | 14.08 | 0 | 0 | 0 | 29.01 | 0
Material | Cimento |  |  | Adição |  | Areia 1 |  | Areia 2 |  | Areia 3 |  | Misto |  | Brita 0 |  | Brita 1/2 |  | Água | Aditivo 1 | Aditivo 2 |  | Aditivo 3 | Fibra | [8 empty] | 413.09 | FINOS no MCC [kg/m³]
Fornecedor | CP V ARI |  |  |  |  | CAJU |  | Quibrita | [5 empty] | Quibrita |  | Quibrita |  | Rede | CHRYSO
Observações | Intercement |  |  |  |  | Natura Fina |  | Areia de Brita | [5 empty] | Pedrisco |  | Brita 1/2 |  | Poço | ADVA 518
Densidade [t/m³] | 3.06 |  |  | 1 |  | 2.63 |  | 2.8 |  | 2.6 |  | 2.6 |  | 2.8 |  | 2.8 |  | 1 | 1.09 | 0 |  | 0 | 0 |  | RELAÇÃO ENTRE OS M.C.C's
M.C.C. [kg/m³] | 370 |  |  | 0 |  | 704 |  | 143 |  | 0 |  | 0 |  | 967 |  | 0 |  | 200 | 3.7 | 0 |  | 0 |  |  | 35.47347 | % agregado miudo / concreto |  |  | 46.69239 | % agregado miudo / agregados
Betonada | 370 |  |  | 0 |  | 704 |  | 143 |  | 0 |  | 0 |  | 967 |  | 0 |  | 200 | 3700 | 0 |  | 0 | 0 |  | 40.49923 | % agregado graudo / concreto |  |  | 53.30761 | % agregado graudo / agregados
Betonada Corrigida | 370 |  |  | 0 |  | 704 |  | 143 |  | 0 |  | 0 |  | 967 |  | 0 |  | 200 | 3394.495 | - |  | - | 0 |  | 75.97269 | % agregados totais / concreto |  |  | 15.49608 | % aglomerante / concreto
RESULTADOS OBTIDOS | [24 empty] | 2.1.3 Campinas | [8 empty] | 2.1.3 Campinas
AMOSTRA / Dosagem Aditivo [%] |  | Exp. (n°) | Moldagem (horário) | Temp. concreto [°C] | Ar incorp. [%] |  | Água inicial [mL] | Abatim. Inicial [mm] | Abatim. ___ min. [mm] |  | Abatim. ___ min. [mm] |  | Abatim. ___ min. [mm] |  | Abatim. ___ min. [mm] | Água retorno [mL] | Água betonada [mL] | Água do traço corrigida | a/c corrigida | Resist. 3 DIAS 20/07/15 |  | Resist. 7 DIAS 24/07/15 | Resist. 28DIAS 14/08/15 |  | Material | M.C.C. (kg/m³) | Massa Específica | Relação entre os Agregados |  |  |  | 1000 | 0.008 | Material | M.C.C. (kg/m³) | Massa Específica | Relação entre os Agregados
|  | 28 | 13:05 |  |  |  |  | 140 | [8 empty] | 0 | 200 | 0.5405405 | 25.3 |  | 29.9 |  |  | Cimento | 400 | 3.06 | Agregado Miúdo |  |  |  |  | 3.2 | Cimento | 342 | 3.06 | Agregado Miúdo
[17 empty] | 0 | 200 | 0.5405405 | [5 empty] | Adição | 0 | 1 | Areia 1 | Areia 2 | Areia 3 |  |  | 0 | Adição | 0 | 1 | Areia 1 | Areia 2 | Areia 3
[17 empty] | 0 | 200 | 0.5405405 | [5 empty] | Areia 1 | 750 | 2.63 | 86.9% | 13.1% | 0% |  |  | 6 | Areia 1 | 690 | 2.63 | 78.9% | 21.1% | 0%
[17 empty] | 0 | 200 | 0.5405405 | [5 empty] | Areia 2 | 120 | 2.8 | Agregado Graúdo |  |  |  |  | 0.96 | Areia 2 | 190 | 2.7 | Agregado Graúdo
[17 empty] | 0 | 200 | 0.5405405 | [5 empty] | Areia 3 | 0 | 2.6 | Areia 3 | Brita 0 | Brita 1 | Aditivo |  | 0 | Areia 3 | 0 | 2.6 | Areia 3 | Brita 0 | Brita 1 | Aditivo
[17 empty] | 0 | 200 | 0.5405405 | [5 empty] | Brita 0 | 790 | 2.9 | 0% | 79.8% | 19.2% | 1% |  | 6.32 | Brita 0 | 820 | 2.9 | 0% | 99% | 0% | 1%
[17 empty] | 0 | 200 | 0.5405405 | [5 empty] | Brita 1 | 190 | 2.9 | Teor de Argamassa (massa): |  |  | 56.36% |  | 1.52 | Brita 1 | 0 | 2.9 | Teor de Argamassa (vol): |  |  | 59.76%
ABATIMENTO CLASSIFICAÇÃO |  | 1 | Slump cônico e forma trapezoidal | 2 | Slump com faces paralelas |  | 3 | Slump c/ faces abauladas | 4 |  | Slump com desmoronamento |  | 5 |  | Slump de alta trabalhabili-dade c/ coesão | 6 | Slump de alta trabalhabili-dade s/ coesão | 7 | Slump de alta trabalhabili-dade c/ coesão | INSERIR A NUMERAÇÃO DE ACORDO COM O ABATIMENTO OBTIDO |  |  |  |  | Aditivo | 3.4 | 1 | Volume Teórico: |  |  | 980.0782 |  | 0.0272 | Aditivo | 3 | 1 | Volume Teórico: |  |  | 897.2511
[25 empty] | Água | 180 | 1 | Ar Previsto: |  |  | 1.992% |  | 1.44 | Água | 167 | 1 | Ar Previsto: |  |  | 10.27%
[25 empty] | Areia 3 = % passante na # 4,8 mm: |  | 70% | Relação a/c |  |  | 0.45 |  |  | Areia 3 = % passante na # 4,8 mm: |  | 70% | Relação a/c |  |  | 0.4883041
[25 empty] | Areia 3 > Miúdo:Graúdo | 0 | 0 | % Aditivo |  |  | 0.85% |  |  | Areia 3 > Miúdo:Graúdo | 0 | 0 | % Aditivo |  |  | 0.8772%
Aspecto (Marcar) ( ) Excesso argamassa ( ) Argamassa Ideal ( ) Pouca argamassa / Áspero ( ) Excelente ( ) Bom ( ) Regular ( ) Ruim
Observações: | [15 empty] | Classe | Abatimento A |  |  | Concreto Auto-Adensável |  |  |  |  | MANUTENÇÃO
[16 empty] | S10 | 10 ≤ A < 50 |  |  | Classe |  | Espalhamento E |  |  | FLOW INICIAL | 770
[16 empty] | S50 | 50 ≤ A <100 |  |  | SF1 |  | 550 ≤ E < 650 |  |  | FLOW +10 | 730
[16 empty] | S100 | 100 ≤ A < 160 |  |  | SF2 |  | 650 ≤ E < 750 |  |  | FLOW +20 | 700
[16 empty] | S160 | 160 ≤ A < 220 |  |  | SF3 |  | 750 ≤ E < 850 |  |  | FLOW +30 | 670
[16 empty] | S220 | A ≥ 220
[25 empty] | MASSA ESPECIFICA [kg/m³] |  |  |  |  | UMIDADE |  |  |  |  | ABSORÇÃO (%) |  |  | AR INCORPORADO
[25 empty] | peso da forma 10x20 cm | peso concreto + forma | massa especifica | Ar incorporado |  | material | umido | seco | umidade |  | material | absorção |  | Rendimento | Consumo aglomerante | Volume | Índice de ar
[25 empty] | 1 | 4.69 | 2.349127 | 2.938468 |  | Areia 1 | 0.5 | 0.5 | 0 |  | Areia 1 | 0% |  | 1.014845 | 364.5877 | 0.9850242 | 1.030274
[25 empty] | 0 | 0 | 0 | #DIV/0! |  | Areia 2 | 0.5 | 0.5 | 0 |  | Areia 2 | 0% |  | #DIV/0! | #DIV/0! | 0.9850242 | #DIV/0!
[25 empty] | 0 | 0 | 0 | #DIV/0! |  | Areia 3 | 0.5 | 0.5 | 0 |  | Areia 3 | 0% |  | #DIV/0! | #DIV/0! | 0.9850242 | #DIV/0!
[25 empty] | 0 | 0 | 0 | #DIV/0! |  | Misto | 0.5 | 0.5 | 0 |  | Misto | 0% |  | #DIV/0! | #DIV/0! | 0.9850242 | #DIV/0!
[25 empty] | 0 | 0 | 0 | #DIV/0! |  | Brita 0 | 0.5 | 0.5 | 0 |  | Brita 0 | 0% |  | #DIV/0! | #DIV/0! | 0.9850242 | #DIV/0!
[25 empty] | 0 | 0 | 0 | #DIV/0! |  | Brita 1/2 | 0.5 | 0.5 | 0 |  | Brita 1/2 | 0% |  | #DIV/0! | #DIV/0! | 0.9850242 | #DIV/0!
[25 empty] | 0 | 0 | 0 | #DIV/0! | [9 empty] | #DIV/0! | #DIV/0! | 0.9850242 | #DIV/0!
[25 empty] | 0 | 0 | 0 | #DIV/0! | [9 empty] | #DIV/0! | #DIV/0! | 0.9850242 | #DIV/0!
Traço Cliente
Traço MC
Note on B9: holger.schmidt: Para considerar a absorção dos agregados, entrar com umidade em valor negativo
Note on X15: holger.schmidt: Inserir o teor de água para cálculo automático dos demais MCCs
Note on I20: holger.schmidt: Inserir em valor positivo a água adicionada à do traço. Para água retida entrar com valor negativo.
Note on V20: holger.schmidt: Inserir em valor positivo a água adicionada à do traço. Para água retida entrar com valor negativo.
Note on Z20: holger.schmidt: Conforme ABNT NBR 12655, caracteriza-se o maior valor do par para a amostra. Inserir o maior valor na primeira coluna da idade
Note on AB20: holger.schmidt: Conforme ABNT NBR 12655, caracteriza-se o maior valor do par para a amostra. Inserir o maior valor na primeira coluna da idade

## 5.1 CAA Filler (hidden)
DOSAGEM EXPERIMENTAL DE CONCRETO
CLIENTE: | [10 empty] | AMBIENTE: |  |  | SOL ( ) NUBLADO ( ) CHUVA ( ) |  |  |  | TEMPERATURA [°C]: |  |  | DATA:
ESTUDO: |  | Traço Padrão | [8 empty] | Abatimento (Slump) |  |  |  | 100 mm | Classe | s50 | TÉCNICO:
ESPECIFICAÇÕES DA DOSAGEM DO CONCRETO | [23 empty] | 724.2705 | QUANTIDADE DOS FINOS
Rel a/c: |  | 0.5 | Areia 1 | Areia 2 | Filler |  | Misto | Brita 0 | Brita 1/2 |  | Aditivo 1 [%]: |  | 0.85% |  | Adição [%]: |  |  | 30% | Betonada [L]: |  |  | 900 |  | 260.7295 | Cimento | Adição | Areia 1 | Areia 2 | Areia 3 | Misto | Brita 0 | Brita 1/2
Rel a/ag: |  | 0.4524887 | 100% | 0% | 0% |  | 0% | 82.8% | 16.4% |  | Aditivo 2 [%]: |  | 0% |  | Teor de argamassa [%]: |  |  | 52% | Teor água [%]: |  |  | 9.195% |  | 785 | 100% | 100% | 2% | 0% | 0% | 0% | 3% | 0% | Material fino
Umidade [%]: |  |  | 7% | 0% | 0% |  | 0% | 0.5% | 0.5% |  | Aditivo 3 [%]: |  | 0% |  | Teor de ar incorporado [%]: |  |  | 1.5% | Massa Específica: |  |  | 2377.89 |  | 376.8 | 340 | 102 | 13.72 | 0 | 0 | 0 | 26.22 | 0
Material | Cimento |  |  | Adição |  | Areia 1 |  | Areia 2 |  | Areia 3 |  | Misto |  | Brita 0 |  | Brita 1/2 |  | Água | Aditivo 1 | Aditivo 2 |  | Aditivo 3 | Fibra | [8 empty] | 481.94 | FINOS no MCC [kg/m³]
Fornecedor | CP V ARI |  |  | Filler |  | CAJU |  | Quibrita | [5 empty] | Quibrita |  | Quibrita |  | Rede | CHRYSO
Observações | Intercement |  |  | Geocal |  | Natura Fina |  | Areia de Brita | [5 empty] | Pedrisco |  | Brita 1/2 |  | Poço | ADVA 518
Densidade [t/m³] | 3.06 |  |  | 2.6 |  | 2.63 |  | 2.8 |  | 2.6 |  | 2.6 |  | 2.8 |  | 2.8 |  | 1 | 1.09 | 0 |  | 0 | 0 |  | RELAÇÃO ENTRE OS M.C.C's
M.C.C. [kg/m³] | 340 |  |  | 102 |  | 686 |  | 0 |  | 0 |  | 0 |  | 874 |  | 173 |  | 200 | 2.89 | 0 |  | 0 |  |  | 28.84911 | % agregado miudo / concreto |  |  | 39.58454 | % agregado miudo / agregados
Betonada | 306 |  |  | 91.8 |  | 617.4 |  | 0 |  | 0 |  | 0 |  | 786.6 |  | 155.7 |  | 180 | 2601 | 0 |  | 0 | 0 |  | 44.03063 | % agregado graudo / concreto |  |  | 60.41546 | % agregado graudo / agregados
Betonada Corrigida | 306 |  |  | 91.8 |  | 660.618 |  | 0 |  | 0 |  | 0 |  | 790.533 |  | 156.479 |  | 132.07 | 2386.239 | - |  | - | 0 |  | 72.87974 | % agregados totais / concreto |  |  | 18.58791 | % aglomerante / concreto
RESULTADOS OBTIDOS | [24 empty] | Filler | [8 empty] | 2.1.3 Campinas
AMOSTRA / Dosagem Aditivo [%] |  | Exp. (n°) | Moldagem (horário) | Temp. concreto [°C] | Ar incorp. [%] |  | Água inicial [mL] | Abatim. Inicial [mm] | Abatim. ___ min. [mm] |  | Abatim. ___ min. [mm] |  | Abatim. ___ min. [mm] |  | Abatim. ___ min. [mm] | Água retorno [mL] | Água betonada [mL] | Água do traço corrigida | a/c corrigida | Resist. 3 DIAS 20/07/15 |  | Resist. 7 DIAS 24/07/15 | Resist. 28DIAS 14/08/15 |  | Material | M.C.C. (kg/m³) | Massa Específica | Relação entre os Agregados |  |  |  | 1000 | 0.008 | Material | M.C.C. (kg/m³) | Massa Específica | Relação entre os Agregados
|  | 28 | 13:05 |  |  |  |  | 140 | [8 empty] | 0 | 200 | 0.4524887 | 25.3 |  | 29.9 |  |  | Cimento | 340 | 3.06 | Agregado Miúdo |  |  |  |  | 2.72 | Cimento | 342 | 3.06 | Agregado Miúdo
[17 empty] | 0 | 200 | 0.4524887 | [5 empty] | Filler | 100 | 2.6 | Areia 1 | Areia 2 | Areia 3 | %filler |  | 0.8 | Adição | 0 | 1 | Areia 1 | Areia 2 | Areia 3
[17 empty] | 0 | 200 | 0.4524887 | [5 empty] | Areia 1 | 680 | 2.63 | 100% | 0% | 0% | 29.41% |  | 5.44 | Areia 1 | 690 | 2.63 | 78.9% | 21.1% | 0%
[17 empty] | 0 | 200 | 0.4524887 | [5 empty] | Areia 2 | 0 | 2.8 | Agregado Graúdo |  |  |  |  | 0 | Areia 2 | 190 | 2.7 | Agregado Graúdo
[17 empty] | 0 | 200 | 0.4524887 | [5 empty] | Areia 3 | 0 | 2.6 | Areia 3 | Brita 0 | Brita 1 | Aditivo |  | 0 | Areia 3 | 0 | 2.6 | Areia 3 | Brita 0 | Brita 1 | Aditivo
[17 empty] | 0 | 200 | 0.4524887 | [5 empty] | Brita 0 | 860 | 2.9 | 0% | 82.9% | 16.4% | 0.7% |  | 6.88 | Brita 0 | 820 | 2.9 | 0% | 99% | 0% | 1%
[17 empty] | 0 | 200 | 0.4524887 | [5 empty] | Brita 1 | 170 | 2.9 | Teor de Argamassa (massa): |  |  | 52.03% |  | 1.36 | Brita 1 | 0 | 2.9 | Teor de Argamassa (vol): |  |  | 59.76%
ABATIMENTO CLASSIFICAÇÃO |  | 1 | Slump cônico e forma trapezoidal | 2 | Slump com faces paralelas |  | 3 | Slump c/ faces abauladas | 4 |  | Slump com desmoronamento |  | 5 |  | Slump de alta trabalhabili-dade c/ coesão | 6 | Slump de alta trabalhabili-dade s/ coesão | 7 | Slump de alta trabalhabili-dade c/ coesão | INSERIR A NUMERAÇÃO DE ACORDO COM O ABATIMENTO OBTIDO |  |  |  |  | Aditivo | 2.6 | 1 | Volume Teórico: |  |  | 980.9002 |  | 0.0208 | Aditivo | 3 | 1 | Volume Teórico: |  |  | 897.2511
[25 empty] | Água | 215 | 1 | Ar Previsto: |  |  | 1.91% |  | 1.72 | Água | 167 | 1 | Ar Previsto: |  |  | 10.27%
[25 empty] | Areia 3 = % passante na # 4,8 mm: |  | 70% | Relação a/c |  |  | 0.6323529 |  |  | Areia 3 = % passante na # 4,8 mm: |  | 70% | Relação a/c |  |  | 0.4883041
[25 empty] | Areia 3 > Miúdo:Graúdo | 0 | 0 | % Aditivo |  |  | 0.7647% |  |  | Areia 3 > Miúdo:Graúdo | 0 | 0 | % Aditivo |  |  | 0.8772%
Aspecto (Marcar) ( ) Excesso argamassa ( ) Argamassa Ideal ( ) Pouca argamassa / Áspero ( ) Excelente ( ) Bom ( ) Regular ( ) Ruim
Observações: | [15 empty] | Classe | Abatimento A |  |  | Concreto Auto-Adensável |  |  |  |  | MANUTENÇÃO
[16 empty] | S10 | 10 ≤ A < 50 |  |  | Classe |  | Espalhamento E |  |  | FLOW INICIAL | 770
[16 empty] | S50 | 50 ≤ A <100 |  |  | SF1 |  | 550 ≤ E < 650 |  |  | FLOW +10 | 730
[16 empty] | S100 | 100 ≤ A < 160 |  |  | SF2 |  | 650 ≤ E < 750 |  |  | FLOW +20 | 700
[16 empty] | S160 | 160 ≤ A < 220 |  |  | SF3 |  | 750 ≤ E < 850 |  |  | FLOW +30 | 670
[16 empty] | S220 | A ≥ 220
[25 empty] | MASSA ESPECIFICA [kg/m³] |  |  |  |  | UMIDADE |  |  |  |  | ABSORÇÃO (%) |  |  | AR INCORPORADO
[25 empty] | peso da forma 10x20 cm | peso concreto + forma | massa especifica | Ar incorporado |  | material | umido | seco | umidade |  | material | absorção |  | Rendimento | Consumo aglomerante | Volume | Índice de ar
[25 empty] | 1 | 4.69 | 2.349127 | 2.562471 |  | Areia 1 | 0.5 | 0.5 | 0 |  | Areia 1 | 0% |  | 1.011014 | 437.1849 | 0.985107 | 1.026299
[25 empty] | 0 | 0 | 0 | #DIV/0! |  | Areia 2 | 0.5 | 0.5 | 0 |  | Areia 2 | 0% |  | #DIV/0! | #DIV/0! | 0.985107 | #DIV/0!
[25 empty] | 0 | 0 | 0 | #DIV/0! |  | Areia 3 | 0.5 | 0.5 | 0 |  | Areia 3 | 0% |  | #DIV/0! | #DIV/0! | 0.985107 | #DIV/0!
[25 empty] | 0 | 0 | 0 | #DIV/0! |  | Misto | 0.5 | 0.5 | 0 |  | Misto | 0% |  | #DIV/0! | #DIV/0! | 0.985107 | #DIV/0!
[25 empty] | 0 | 0 | 0 | #DIV/0! |  | Brita 0 | 0.5 | 0.5 | 0 |  | Brita 0 | 0% |  | #DIV/0! | #DIV/0! | 0.985107 | #DIV/0!
[25 empty] | 0 | 0 | 0 | #DIV/0! |  | Brita 1/2 | 0.5 | 0.5 | 0 |  | Brita 1/2 | 0% |  | #DIV/0! | #DIV/0! | 0.985107 | #DIV/0!
[25 empty] | 0 | 0 | 0 | #DIV/0! | [9 empty] | #DIV/0! | #DIV/0! | 0.985107 | #DIV/0!
[25 empty] | 0 | 0 | 0 | #DIV/0! | [9 empty] | #DIV/0! | #DIV/0! | 0.985107 | #DIV/0!
Traço Cliente
Traço MC
Note on B9: holger.schmidt: Para considerar a absorção dos agregados, entrar com umidade em valor negativo
Note on X15: holger.schmidt: Inserir o teor de água para cálculo automático dos demais MCCs
Note on I20: holger.schmidt: Inserir em valor positivo a água adicionada à do traço. Para água retida entrar com valor negativo.
Note on V20: holger.schmidt: Inserir em valor positivo a água adicionada à do traço. Para água retida entrar com valor negativo.
Note on Z20: holger.schmidt: Conforme ABNT NBR 12655, caracteriza-se o maior valor do par para a amostra. Inserir o maior valor na primeira coluna da idade
Note on AB20: holger.schmidt: Conforme ABNT NBR 12655, caracteriza-se o maior valor do par para a amostra. Inserir o maior valor na primeira coluna da idade

## 5.1 CAA v2 (hidden)
DOSAGEM EXPERIMENTAL DE CONCRETO
CLIENTE: | [10 empty] | AMBIENTE: |  |  | SOL ( ) NUBLADO ( ) CHUVA ( ) |  |  |  | TEMPERATURA [°C]: |  |  | DATA:
ESTUDO: |  | Traço Padrão | [8 empty] | Abatimento (Slump) |  |  |  | 100 mm | Classe | s50 | TÉCNICO:
ESPECIFICAÇÕES DA DOSAGEM DO CONCRETO | [23 empty] | 722.1306 | QUANTIDADE DOS FINOS
Rel a/c: |  | 0.5 | Areia 1 | Areia 2 | Filler |  | Misto | Brita 0 | Brita 1/2 |  | Aditivo 1 [%]: |  | 0.85% |  | Adição [%]: |  |  | 30% | Betonada [L]: |  |  | 900 |  | 262.8694 | Cimento | Adição | Areia 1 | Areia 2 | Areia 3 | Misto | Brita 0 | Brita 1/2
Rel a/ag: |  | 0.4524887 | 100% | 0% | 0% |  | 0% | 82.8% | 16.4% |  | Aditivo 2 [%]: |  | 0% |  | Teor de argamassa [%]: |  |  | 52% | Teor água [%]: |  |  | 9.174% |  | 785 | 100% | 100% | 2% | 0% | 0% | 0% | 3% | 0% | Material fino
Umidade [%]: |  |  | 7% | 0% | 0% |  | 0% | 0.5% | 0.5% |  | Aditivo 3 [%]: |  | 0% |  | Teor de ar incorporado [%]: |  |  | 1.5% | Massa Específica: |  |  | 2382.89 |  | 376.8 | 340 | 102 | 13.82 | 0 | 0 | 0 | 26.22 | 0 |  |  |  | -9.398%
Material | Cimento |  |  | Adição |  | Areia 1 |  | Areia 2 |  | Areia 3 |  | Misto |  | Brita 0 |  | Brita 1/2 |  | Água | Aditivo 1 | Aditivo 2 |  | Aditivo 3 | Fibra | [8 empty] | 482.04 | FINOS no MCC [kg/m³]
Fornecedor | CP V ARI |  |  | Filler |  | CAJU |  | Quibrita | [5 empty] | Quibrita |  | Quibrita |  | Rede | CHRYSO
Observações | Intercement |  |  | Geocal |  | Natura Fina |  | Areia de Brita | [5 empty] | Pedrisco |  | Brita 1/2 |  | Poço | ADVA 518
Densidade [t/m³] | 3.06 |  |  | 2.75 |  | 2.63 |  | 2.8 |  | 2.6 |  | 2.6 |  | 2.8 |  | 2.8 |  | 1 | 1.09 | 0 |  | 0 | 0 |  | RELAÇÃO ENTRE OS M.C.C's
M.C.C. [kg/m³] | 340 |  |  | 102 |  | 691 |  | 0 |  | 0 |  | 0 |  | 874 |  | 173 |  | 200 | 2.89 | 0 |  | 0 |  |  | 28.9984 | % agregado miudo / concreto |  |  | 39.75834 | % agregado miudo / agregados
Betonada | 306 |  |  | 91.8 |  | 621.9 |  | 0 |  | 0 |  | 0 |  | 786.6 |  | 155.7 |  | 180 | 2601 | 0 |  | 0 | 0 |  | 43.93824 | % agregado graudo / concreto |  |  | 60.24166 | % agregado graudo / agregados
Betonada Corrigida | 306 |  |  | 91.8 |  | 665.433 |  | 0 |  | 0 |  | 0 |  | 790.533 |  | 156.479 |  | 131.755 | 2386.239 | - |  | - | 0 |  | 72.93664 | % agregados totais / concreto |  |  | 18.5489 | % aglomerante / concreto
RESULTADOS OBTIDOS | [24 empty] | 5.1.1 - CTC_C340_FILLER_AC0.55_ADT0.90_M1 | [8 empty] | 2.1.3 Campinas
AMOSTRA / Dosagem Aditivo [%] |  | Exp. (n°) | Moldagem (horário) | Temp. concreto [°C] | Ar incorp. [%] |  | Água inicial [mL] | Abatim. Inicial [mm] | Abatim. ___ min. [mm] |  | Abatim. ___ min. [mm] |  | Abatim. ___ min. [mm] |  | Abatim. ___ min. [mm] | Água retorno [mL] | Água betonada [mL] | Água do traço corrigida | a/c corrigida | Resist. 3 DIAS 20/07/15 |  | Resist. 7 DIAS 24/07/15 | Resist. 28DIAS 14/08/15 |  | Material | M.C.C. (kg/m³) | Massa Específica | Relação entre os Agregados |  |  |  | 1000 | 0.008 | Material | M.C.C. (kg/m³) | Massa Específica | Relação entre os Agregados
|  | 28 | 13:05 |  |  |  |  | 140 | [8 empty] | 0 | 200 | 0.4524887 | 25.3 |  | 29.9 |  |  | Cimento | 340 | 3.06 | Agregado Miúdo |  |  |  |  | 2.72 | Cimento | 342 | 3.06 | Agregado Miúdo
[17 empty] | 0 | 200 | 0.4524887 | [5 empty] | Filler | 90 | 2.75 | Areia 1 | Areia 2 | Areia 3 | %filler |  | 0.72 | Adição | 0 | 1 | Areia 1 | Areia 2 | Areia 3
[17 empty] | 0 | 200 | 0.4524887 | [5 empty] | Areia 1 | 770 | 2.63 | 100% | 0% | 0% | 26.47% |  | 6.16 | Areia 1 | 690 | 2.63 | 78.9% | 21.1% | 0%
[17 empty] | 0 | 200 | 0.4524887 | [5 empty] | Areia 2 | 0 | 2.8 | Agregado Graúdo |  |  |  |  | 0 | Areia 2 | 190 | 2.7 | Agregado Graúdo
[17 empty] | 0 | 200 | 0.4524887 | [5 empty] | Areia 3 | 0 | 2.6 | Areia 3 | Brita 0 | Brita 1 | Aditivo |  | 0 | Areia 3 | 0 | 2.6 | Areia 3 | Brita 0 | Brita 1 | Aditivo
[17 empty] | 0 | 200 | 0.4524887 | [5 empty] | Brita 0 | 890 | 2.9 | 0% | 85.7% | 13.5% | 0.9% |  | 7.12 | Brita 0 | 820 | 2.9 | 0% | 99% | 0% | 1%
[17 empty] | 0 | 200 | 0.4524887 | [5 empty] | Brita 1 | 140 | 2.9 | Teor de Argamassa (massa): |  |  | 53.74% |  | 1.12 | Brita 1 | 0 | 2.9 | Teor de Argamassa (vol): |  |  | 59.76%
ABATIMENTO CLASSIFICAÇÃO |  | 1 | Slump cônico e forma trapezoidal | 2 | Slump com faces paralelas |  | 3 | Slump c/ faces abauladas | 4 |  | Slump com desmoronamento |  | 5 |  | Slump de alta trabalhabili-dade c/ coesão | 6 | Slump de alta trabalhabili-dade s/ coesão | 7 | Slump de alta trabalhabili-dade c/ coesão | INSERIR A NUMERAÇÃO DE ACORDO COM O ABATIMENTO OBTIDO |  |  |  |  | Aditivo | 3.1 | 1 | Volume Teórico: |  |  | 984.8865 |  | 0.0248 | Aditivo | 3 | 1 | Volume Teórico: |  |  | 897.2511
[25 empty] | Água | 190 | 1 | Ar Previsto: |  |  | 1.511% |  | 1.52 | Água | 167 | 1 | Ar Previsto: |  |  | 10.27%
[25 empty] | Areia 3 = % passante na # 4,8 mm: |  | 70% | Relação a/c |  |  | 0.5588235 |  |  | Areia 3 = % passante na # 4,8 mm: |  | 70% | Relação a/c |  |  | 0.4883041
[25 empty] | Areia 3 > Miúdo:Graúdo | 0 | 0 | % Aditivo |  |  | 0.9118% |  |  | Areia 3 > Miúdo:Graúdo | 0 | 0 | % Aditivo |  |  | 0.8772%
Aspecto (Marcar) ( ) Excesso argamassa ( ) Argamassa Ideal ( ) Pouca argamassa / Áspero ( ) Excelente ( ) Bom ( ) Regular ( ) Ruim
Observações: | [15 empty] | Classe | Abatimento A |  |  | Concreto Auto-Adensável |  |  |  |  | MANUTENÇÃO
[16 empty] | S10 | 10 ≤ A < 50 |  |  | Classe |  | Espalhamento E |  |  | FLOW INICIAL | 770
[16 empty] | S50 | 50 ≤ A <100 |  |  | SF1 |  | 550 ≤ E < 650 |  |  | FLOW +10 | 730 |  |  |  |  | 0.077 | 59.29
[16 empty] | S100 | 100 ≤ A < 160 |  |  | SF2 |  | 650 ≤ E < 750 |  |  | FLOW +20 | 700 |  |  |  |  | 0.1 | 77 | 17.71
[16 empty] | S160 | 160 ≤ A < 220 |  |  | SF3 |  | 750 ≤ E < 850 |  |  | FLOW +30 | 670
[16 empty] | S220 | A ≥ 220
[25 empty] | MASSA ESPECIFICA [kg/m³] |  |  |  |  | UMIDADE |  |  |  |  | ABSORÇÃO (%) |  |  | AR INCORPORADO
[25 empty] | peso da forma 10x20 cm | peso concreto + forma | massa especifica | Ar incorporado |  | material | umido | seco | umidade |  | material | absorção |  | Rendimento | Consumo aglomerante | Volume | Índice de ar
[25 empty] | 1 | 4.69 | 2.349127 | 2.790734 |  | Areia 1 | 0.5 | 0.5 | 0 |  | Areia 1 | 0% |  | 1.013142 | 436.2664 | 0.9848682 | 1.028709
[25 empty] | 0 | 0 | 0 | #DIV/0! |  | Areia 2 | 0.5 | 0.5 | 0 |  | Areia 2 | 0% |  | #DIV/0! | #DIV/0! | 0.9848682 | #DIV/0!
[25 empty] | 0 | 0 | 0 | #DIV/0! |  | Areia 3 | 0.5 | 0.5 | 0 |  | Areia 3 | 0% |  | #DIV/0! | #DIV/0! | 0.9848682 | #DIV/0!
[25 empty] | 0 | 0 | 0 | #DIV/0! |  | Misto | 0.5 | 0.5 | 0 |  | Misto | 0% |  | #DIV/0! | #DIV/0! | 0.9848682 | #DIV/0!
[25 empty] | 0 | 0 | 0 | #DIV/0! |  | Brita 0 | 0.5 | 0.5 | 0 |  | Brita 0 | 0% |  | #DIV/0! | #DIV/0! | 0.9848682 | #DIV/0!
[25 empty] | 0 | 0 | 0 | #DIV/0! |  | Brita 1/2 | 0.5 | 0.5 | 0 |  | Brita 1/2 | 0% |  | #DIV/0! | #DIV/0! | 0.9848682 | #DIV/0!
[25 empty] | 0 | 0 | 0 | #DIV/0! | [9 empty] | #DIV/0! | #DIV/0! | 0.9848682 | #DIV/0!
[25 empty] | 0 | 0 | 0 | #DIV/0! | [9 empty] | #DIV/0! | #DIV/0! | 0.9848682 | #DIV/0!
Traço Cliente
Traço MC
Note on B9: holger.schmidt: Para considerar a absorção dos agregados, entrar com umidade em valor negativo
Note on X15: holger.schmidt: Inserir o teor de água para cálculo automático dos demais MCCs
Note on I20: holger.schmidt: Inserir em valor positivo a água adicionada à do traço. Para água retida entrar com valor negativo.
Note on V20: holger.schmidt: Inserir em valor positivo a água adicionada à do traço. Para água retida entrar com valor negativo.
Note on Z20: holger.schmidt: Conforme ABNT NBR 12655, caracteriza-se o maior valor do par para a amostra. Inserir o maior valor na primeira coluna da idade
Note on AB20: holger.schmidt: Conforme ABNT NBR 12655, caracteriza-se o maior valor do par para a amostra. Inserir o maior valor na primeira coluna da idade

## 2.9.1 (hidden)
DOSAGEM EXPERIMENTAL DE CONCRETO
CLIENTE: | [10 empty] | AMBIENTE: |  |  | SOL ( ) NUBLADO ( ) CHUVA ( ) |  |  |  | TEMPERATURA [°C]: |  |  | DATA:
ESTUDO: |  | Traço Padrão | [8 empty] | Abatimento (Slump) |  |  |  | 100 mm | Classe | s50 | TÉCNICO:
ESPECIFICAÇÕES DA DOSAGEM DO CONCRETO | [23 empty] | 724.2705 | QUANTIDADE DOS FINOS
Rel a/c: |  | 0.5 | Areia 1 | Areia 2 | Filler |  | Misto | Brita 0 | Brita 1/2 |  | Aditivo 1 [%]: |  | 0.85% |  | Adição [%]: |  |  | 30% | Betonada [L]: |  |  | 900 |  | 260.7295 | Cimento | Adição | Areia 1 | Areia 2 | Areia 3 | Misto | Brita 0 | Brita 1/2
Rel a/ag: |  | 0.4524887 | 100% | 0% | 0% |  | 0% | 82.8% | 16.4% |  | Aditivo 2 [%]: |  | 0% |  | Teor de argamassa [%]: |  |  | 52% | Teor água [%]: |  |  | 9.195% |  | 785 | 100% | 100% | 2% | 0% | 0% | 0% | 3% | 0% | Material fino
Umidade [%]: |  |  | 7% | 0% | 0% |  | 0% | 0.5% | 0.5% |  | Aditivo 3 [%]: |  | 0% |  | Teor de ar incorporado [%]: |  |  | 1.5% | Massa Específica: |  |  | 2377.89 |  | 376.8 | 340 | 102 | 13.72 | 0 | 0 | 0 | 26.22 | 0
Material | Cimento |  |  | Adição |  | Areia 1 |  | Areia 2 |  | Areia 3 |  | Misto |  | Brita 0 |  | Brita 1/2 |  | Água | Aditivo 1 | Aditivo 2 |  | Aditivo 3 | Fibra | [8 empty] | 481.94 | FINOS no MCC [kg/m³]
Fornecedor | CP V ARI |  |  | Filler |  | CAJU |  | Quibrita | [5 empty] | Quibrita |  | Quibrita |  | Rede | CHRYSO
Observações | Intercement |  |  | Geocal |  | Natura Fina |  | Areia de Brita | [5 empty] | Pedrisco |  | Brita 1/2 |  | Poço | ADVA 518
Densidade [t/m³] | 3.06 |  |  | 2.6 |  | 2.63 |  | 2.8 |  | 2.6 |  | 2.6 |  | 2.8 |  | 2.8 |  | 1 | 1.09 | 0 |  | 0 | 0 |  | RELAÇÃO ENTRE OS M.C.C's
M.C.C. [kg/m³] | 340 |  |  | 102 |  | 686 |  | 0 |  | 0 |  | 0 |  | 874 |  | 173 |  | 200 | 2.89 | 0 |  | 0 |  |  | 28.84911 | % agregado miudo / concreto |  |  | 39.58454 | % agregado miudo / agregados
Betonada | 306 |  |  | 91.8 |  | 617.4 |  | 0 |  | 0 |  | 0 |  | 786.6 |  | 155.7 |  | 180 | 2601 | 0 |  | 0 | 0 |  | 44.03063 | % agregado graudo / concreto |  |  | 60.41546 | % agregado graudo / agregados
Betonada Corrigida | 306 |  |  | 91.8 |  | 660.618 |  | 0 |  | 0 |  | 0 |  | 790.533 |  | 156.479 |  | 132.07 | 2386.239 | - |  | - | 0 |  | 72.87974 | % agregados totais / concreto |  |  | 18.58791 | % aglomerante / concreto
RESULTADOS OBTIDOS | [24 empty] | 2.9.1 - CTC_AC0.50_ADT0.90_M1 | [8 empty] | 2.1.3 Campinas
AMOSTRA / Dosagem Aditivo [%] |  | Exp. (n°) | Moldagem (horário) | Temp. concreto [°C] | Ar incorp. [%] |  | Água inicial [mL] | Abatim. Inicial [mm] | Abatim. ___ min. [mm] |  | Abatim. ___ min. [mm] |  | Abatim. ___ min. [mm] |  | Abatim. ___ min. [mm] | Água retorno [mL] | Água betonada [mL] | Água do traço corrigida | a/c corrigida | Resist. 3 DIAS 20/07/15 |  | Resist. 7 DIAS 24/07/15 | Resist. 28DIAS 14/08/15 |  | Material | M.C.C. (kg/m³) | Massa Específica | Relação entre os Agregados |  |  |  |  | 0.008 | Material | M.C.C. (kg/m³) | Massa Específica | Relação entre os Agregados
|  | 28 | 13:05 |  |  |  |  | 140 | [8 empty] | 0 | 200 | 0.4524887 | 25.3 |  | 29.9 |  |  | Cimento | 380 | 3.06 | Agregado Miúdo |  |  |  |  | 3.04 | Cimento | 205 | 3.06 | Agregado Miúdo
[17 empty] | 0 | 200 | 0.4524887 | [5 empty] | Filler | 0 | 2.6 | Areia 1 | Areia 2 | Areia 3 | %filler |  | 0 | Adição | 0 | 1 | Areia 1 | Areia 2 | Areia 3
[17 empty] | 0 | 200 | 0.4524887 | [5 empty] | Areia 1 | 700 | 2.63 | 80.5% | 19.5% | 0% | 0% |  | 5.6 | Areia 1 | 690 | 2.63 | 78.9% | 21.1% | 0%
[17 empty] | 0 | 200 | 0.4524887 | [5 empty] | Areia 2 | 180 | 2.8 | Agregado Graúdo |  |  |  |  | 1.44 | Areia 2 | 190 | 2.7 | Agregado Graúdo
[17 empty] | 0 | 200 | 0.4524887 | [5 empty] | Areia 3 | 0 | 2.6 | Areia 3 | Brita 0 | Brita 1 | Aditivo |  | 0 | Areia 3 | 0 | 2.6 | Areia 3 | Brita 0 | Brita 1 | Aditivo
[17 empty] | 0 | 200 | 0.4524887 | [5 empty] | Brita 0 | 900 | 2.9 | 0% | 91.2% | 8.1% | 0.7% |  | 7.2 | Brita 0 | 820 | 2.9 | 0% | 99% | 0% | 1%
[17 empty] | 0 | 200 | 0.4524887 | [5 empty] | Brita 1 | 80 | 2.9 | Teor de Argamassa (massa): |  |  | 56.19% |  | 0.64 | Brita 1 | 0 | 2.9 | Teor de Argamassa (vol): |  |  | 56.87%
ABATIMENTO CLASSIFICAÇÃO |  | 1 | Slump cônico e forma trapezoidal | 2 | Slump com faces paralelas |  | 3 | Slump c/ faces abauladas | 4 |  | Slump com desmoronamento |  | 5 |  | Slump de alta trabalhabili-dade c/ coesão | 6 | Slump de alta trabalhabili-dade s/ coesão | 7 | Slump de alta trabalhabili-dade c/ coesão | INSERIR A NUMERAÇÃO DE ACORDO COM O ABATIMENTO OBTIDO |  |  |  |  | Aditivo | 2.5 | 1 | Volume Teórico: |  |  | 985.0595 |  | 0.02 | Aditivo | 3 | 1 | Volume Teórico: |  |  | 852.4799
[25 empty] | Água | 190 | 1 | Ar Previsto: |  |  | 1.494% |  | 1.52 | Água | 167 | 1 | Ar Previsto: |  |  | 14.75%
[25 empty] | Areia 3 = % passante na # 4,8 mm: |  | 70% | Relação a/c |  |  | 0.5 |  |  | Areia 3 = % passante na # 4,8 mm: |  | 70% | Relação a/c |  |  | 0.8146341
[25 empty] | Areia 3 > Miúdo:Graúdo | 0 | 0 | % Aditivo |  |  | 0.6579% |  |  | Areia 3 > Miúdo:Graúdo | 0 | 0 | % Aditivo |  |  | 1.463%
Aspecto (Marcar) ( ) Excesso argamassa ( ) Argamassa Ideal ( ) Pouca argamassa / Áspero ( ) Excelente ( ) Bom ( ) Regular ( ) Ruim
Observações: | [15 empty] | Classe | Abatimento A |  |  | Concreto Auto-Adensável |  |  |  |  | MANUTENÇÃO
[16 empty] | S10 | 10 ≤ A < 50 |  |  | Classe |  | Espalhamento E |  |  | FLOW INICIAL | 770
[16 empty] | S50 | 50 ≤ A <100 |  |  | SF1 |  | 550 ≤ E < 650 |  |  | FLOW +10 | 730
[16 empty] | S100 | 100 ≤ A < 160 |  |  | SF2 |  | 650 ≤ E < 750 |  |  | FLOW +20 | 700
[16 empty] | S160 | 160 ≤ A < 220 |  |  | SF3 |  | 750 ≤ E < 850 |  |  | FLOW +30 | 670
[16 empty] | S220 | A ≥ 220
[25 empty] | MASSA ESPECIFICA [kg/m³] |  |  |  |  | UMIDADE |  |  |  |  | ABSORÇÃO (%) |  |  | AR INCORPORADO
[25 empty] | peso da forma 10x20 cm | peso concreto + forma | massa especifica | Ar incorporado |  | material | umido | seco | umidade |  | material | absorção |  | Rendimento | Consumo aglomerante | Volume | Índice de ar
[25 empty] | 1 | 4.69 | 2.349127 | 2.562471 |  | Areia 1 | 0.5 | 0.5 | 0 |  | Areia 1 | 0% |  | 1.011014 | 437.1849 | 0.985107 | 1.026299
[25 empty] | 0 | 0 | 0 | #DIV/0! |  | Areia 2 | 0.5 | 0.5 | 0 |  | Areia 2 | 0% |  | #DIV/0! | #DIV/0! | 0.985107 | #DIV/0!
[25 empty] | 0 | 0 | 0 | #DIV/0! |  | Areia 3 | 0.5 | 0.5 | 0 |  | Areia 3 | 0% |  | #DIV/0! | #DIV/0! | 0.985107 | #DIV/0!
[25 empty] | 0 | 0 | 0 | #DIV/0! |  | Misto | 0.5 | 0.5 | 0 |  | Misto | 0% |  | #DIV/0! | #DIV/0! | 0.985107 | #DIV/0!
[25 empty] | 0 | 0 | 0 | #DIV/0! |  | Brita 0 | 0.5 | 0.5 | 0 |  | Brita 0 | 0% |  | #DIV/0! | #DIV/0! | 0.985107 | #DIV/0!
[25 empty] | 0 | 0 | 0 | #DIV/0! |  | Brita 1/2 | 0.5 | 0.5 | 0 |  | Brita 1/2 | 0% |  | #DIV/0! | #DIV/0! | 0.985107 | #DIV/0!
[25 empty] | 0 | 0 | 0 | #DIV/0! | [9 empty] | #DIV/0! | #DIV/0! | 0.985107 | #DIV/0!
[25 empty] | 0 | 0 | 0 | #DIV/0! | [9 empty] | #DIV/0! | #DIV/0! | 0.985107 | #DIV/0!
Traço Cliente
Traço MC
Note on B9: holger.schmidt: Para considerar a absorção dos agregados, entrar com umidade em valor negativo
Note on X15: holger.schmidt: Inserir o teor de água para cálculo automático dos demais MCCs
Note on I20: holger.schmidt: Inserir em valor positivo a água adicionada à do traço. Para água retida entrar com valor negativo.
Note on V20: holger.schmidt: Inserir em valor positivo a água adicionada à do traço. Para água retida entrar com valor negativo.
Note on Z20: holger.schmidt: Conforme ABNT NBR 12655, caracteriza-se o maior valor do par para a amostra. Inserir o maior valor na primeira coluna da idade
Note on AB20: holger.schmidt: Conforme ABNT NBR 12655, caracteriza-se o maior valor do par para a amostra. Inserir o maior valor na primeira coluna da idade

## TESTE AGREGADO V1 (hidden)
DOSAGEM EXPERIMENTAL DE CONCRETO
CLIENTE: | [10 empty] | AMBIENTE: |  |  | SOL ( ) NUBLADO ( ) CHUVA ( ) |  |  |  | TEMPERATURA [°C]: |  |  | DATA:
ESTUDO: |  | Traço Padrão | [8 empty] | Abatimento (Slump) |  |  |  | 100 mm | Classe | s50 | TÉCNICO:
ESPECIFICAÇÕES DA DOSAGEM DO CONCRETO | [23 empty] | 724.2705 | QUANTIDADE DOS FINOS
Rel a/c: |  | 0.5 | Areia 1 | Areia 2 | Filler |  | Misto | Brita 0 | Brita 1/2 |  | Aditivo 1 [%]: |  | 0.85% |  | Adição [%]: |  |  | 30% | Betonada [L]: |  |  | 900 |  | 260.7295 | Cimento | Adição | Areia 1 | Areia 2 | Areia 3 | Misto | Brita 0 | Brita 1/2
Rel a/ag: |  | 0.4524887 | 100% | 0% | 0% |  | 0% | 82.8% | 16.4% |  | Aditivo 2 [%]: |  | 0% |  | Teor de argamassa [%]: |  |  | 52% | Teor água [%]: |  |  | 9.195% |  | 785 | 100% | 100% | 2% | 0% | 0% | 0% | 3% | 0% | Material fino
Umidade [%]: |  |  | 7% | 0% | 0% |  | 0% | 0.5% | 0.5% |  | Aditivo 3 [%]: |  | 0% |  | Teor de ar incorporado [%]: |  |  | 1.5% | Massa Específica: |  |  | 2377.89 |  | 376.8 | 340 | 102 | 13.72 | 0 | 0 | 0 | 26.22 | 0
Material | Cimento |  |  | Adição |  | Areia 1 |  | Areia 2 |  | Areia 3 |  | Misto |  | Brita 0 |  | Brita 1/2 |  | Água | Aditivo 1 | Aditivo 2 |  | Aditivo 3 | Fibra | [8 empty] | 481.94 | FINOS no MCC [kg/m³]
Fornecedor | CP V ARI |  |  | Filler |  | CAJU |  | Quibrita | [5 empty] | Quibrita |  | Quibrita |  | Rede | CHRYSO
Observações | Intercement |  |  | Geocal |  | Natura Fina |  | Areia de Brita | [5 empty] | Pedrisco |  | Brita 1/2 |  | Poço | ADVA 518
Densidade [t/m³] | 3.06 |  |  | 2.6 |  | 2.63 |  | 2.8 |  | 2.6 |  | 2.6 |  | 2.8 |  | 2.8 |  | 1 | 1.09 | 0 |  | 0 | 0 |  | RELAÇÃO ENTRE OS M.C.C's
M.C.C. [kg/m³] | 340 |  |  | 102 |  | 686 |  | 0 |  | 0 |  | 0 |  | 874 |  | 173 |  | 200 | 2.89 | 0 |  | 0 |  |  | 28.84911 | % agregado miudo / concreto |  |  | 39.58454 | % agregado miudo / agregados
Betonada | 306 |  |  | 91.8 |  | 617.4 |  | 0 |  | 0 |  | 0 |  | 786.6 |  | 155.7 |  | 180 | 2601 | 0 |  | 0 | 0 |  | 44.03063 | % agregado graudo / concreto |  |  | 60.41546 | % agregado graudo / agregados
Betonada Corrigida | 306 |  |  | 91.8 |  | 660.618 |  | 0 |  | 0 |  | 0 |  | 790.533 |  | 156.479 |  | 132.07 | 2386.239 | - |  | - | 0 |  | 72.87974 | % agregados totais / concreto |  |  | 18.58791 | % aglomerante / concreto
RESULTADOS OBTIDOS | [24 empty] | Filler | [8 empty] | 2.1.3 Campinas
AMOSTRA / Dosagem Aditivo [%] |  | Exp. (n°) | Moldagem (horário) | Temp. concreto [°C] | Ar incorp. [%] |  | Água inicial [mL] | Abatim. Inicial [mm] | Abatim. ___ min. [mm] |  | Abatim. ___ min. [mm] |  | Abatim. ___ min. [mm] |  | Abatim. ___ min. [mm] | Água retorno [mL] | Água betonada [mL] | Água do traço corrigida | a/c corrigida | Resist. 3 DIAS 20/07/15 |  | Resist. 7 DIAS 24/07/15 | Resist. 28DIAS 14/08/15 |  | Material | M.C.C. (kg/m³) | Massa Específica | Relação entre os Agregados |  |  |  | 1000 | 0.008 | Material | M.C.C. (kg/m³) | Massa Específica | Relação entre os Agregados
|  | 28 | 13:05 |  |  |  |  | 140 | [8 empty] | 0 | 200 | 0.4524887 | 25.3 |  | 29.9 |  |  | Cimento | 340 | 3.06 | Agregado Miúdo |  |  |  |  | 2.72 | Cimento | 342 | 3.06 | Agregado Miúdo
[17 empty] | 0 | 200 | 0.4524887 | [5 empty] | Filler | 100 | 2.6 | Areia 1 | Areia 2 | Areia 3 | %filler |  | 0.8 | Adição | 0 | 1 | Areia 1 | Areia 2 | Areia 3
[17 empty] | 0 | 200 | 0.4524887 | [5 empty] | Areia 1 | 680 | 2.63 | 100% | 0% | 0% | 29.41% |  | 5.44 | Areia 1 | 690 | 2.63 | 78.9% | 21.1% | 0%
[17 empty] | 0 | 200 | 0.4524887 | [5 empty] | Areia 2 | 0 | 2.8 | Agregado Graúdo |  |  |  |  | 0 | Areia 2 | 190 | 2.7 | Agregado Graúdo
[17 empty] | 0 | 200 | 0.4524887 | [5 empty] | Areia 3 | 0 | 2.6 | Areia 3 | Brita 0 | Brita 1 | Aditivo |  | 0 | Areia 3 | 0 | 2.6 | Areia 3 | Brita 0 | Brita 1 | Aditivo
[17 empty] | 0 | 200 | 0.4524887 | [5 empty] | Brita 0 | 860 | 2.9 | 0% | 82.9% | 16.4% | 0.7% |  | 6.88 | Brita 0 | 820 | 2.9 | 0% | 99% | 0% | 1%
[17 empty] | 0 | 200 | 0.4524887 | [5 empty] | Brita 1 | 170 | 2.9 | Teor de Argamassa (massa): |  |  | 52.03% |  | 1.36 | Brita 1 | 0 | 2.9 | Teor de Argamassa (vol): |  |  | 59.76%
ABATIMENTO CLASSIFICAÇÃO |  | 1 | Slump cônico e forma trapezoidal | 2 | Slump com faces paralelas |  | 3 | Slump c/ faces abauladas | 4 |  | Slump com desmoronamento |  | 5 |  | Slump de alta trabalhabili-dade c/ coesão | 6 | Slump de alta trabalhabili-dade s/ coesão | 7 | Slump de alta trabalhabili-dade c/ coesão | INSERIR A NUMERAÇÃO DE ACORDO COM O ABATIMENTO OBTIDO |  |  |  |  | Aditivo | 2.6 | 1 | Volume Teórico: |  |  | 980.9002 |  | 0.0208 | Aditivo | 3 | 1 | Volume Teórico: |  |  | 897.2511
[25 empty] | Água | 215 | 1 | Ar Previsto: |  |  | 1.91% |  | 1.72 | Água | 167 | 1 | Ar Previsto: |  |  | 10.27%
[25 empty] | Areia 3 = % passante na # 4,8 mm: |  | 70% | Relação a/c |  |  | 0.6323529 |  |  | Areia 3 = % passante na # 4,8 mm: |  | 70% | Relação a/c |  |  | 0.4883041
[25 empty] | Areia 3 > Miúdo:Graúdo | 0 | 0 | % Aditivo |  |  | 0.7647% |  |  | Areia 3 > Miúdo:Graúdo | 0 | 0 | % Aditivo |  |  | 0.8772%
Aspecto (Marcar) ( ) Excesso argamassa ( ) Argamassa Ideal ( ) Pouca argamassa / Áspero ( ) Excelente ( ) Bom ( ) Regular ( ) Ruim
Observações: | [15 empty] | Classe | Abatimento A |  |  | Concreto Auto-Adensável |  |  |  |  | MANUTENÇÃO
[16 empty] | S10 | 10 ≤ A < 50 |  |  | Classe |  | Espalhamento E |  |  | FLOW INICIAL | 770
[16 empty] | S50 | 50 ≤ A <100 |  |  | SF1 |  | 550 ≤ E < 650 |  |  | FLOW +10 | 730
[16 empty] | S100 | 100 ≤ A < 160 |  |  | SF2 |  | 650 ≤ E < 750 |  |  | FLOW +20 | 700
[16 empty] | S160 | 160 ≤ A < 220 |  |  | SF3 |  | 750 ≤ E < 850 |  |  | FLOW +30 | 670
[16 empty] | S220 | A ≥ 220
[25 empty] | MASSA ESPECIFICA [kg/m³] |  |  |  |  | UMIDADE |  |  |  |  | ABSORÇÃO (%) |  |  | AR INCORPORADO
[25 empty] | peso da forma 10x20 cm | peso concreto + forma | massa especifica | Ar incorporado |  | material | umido | seco | umidade |  | material | absorção |  | Rendimento | Consumo aglomerante | Volume | Índice de ar
[25 empty] | 1 | 4.69 | 2.349127 | 2.562471 |  | Areia 1 | 0.5 | 0.5 | 0 |  | Areia 1 | 0% |  | 1.011014 | 437.1849 | 0.985107 | 1.026299
[25 empty] | 0 | 0 | 0 | #DIV/0! |  | Areia 2 | 0.5 | 0.5 | 0 |  | Areia 2 | 0% |  | #DIV/0! | #DIV/0! | 0.985107 | #DIV/0!
[25 empty] | 0 | 0 | 0 | #DIV/0! |  | Areia 3 | 0.5 | 0.5 | 0 |  | Areia 3 | 0% |  | #DIV/0! | #DIV/0! | 0.985107 | #DIV/0!
[25 empty] | 0 | 0 | 0 | #DIV/0! |  | Misto | 0.5 | 0.5 | 0 |  | Misto | 0% |  | #DIV/0! | #DIV/0! | 0.985107 | #DIV/0!
[25 empty] | 0 | 0 | 0 | #DIV/0! |  | Brita 0 | 0.5 | 0.5 | 0 |  | Brita 0 | 0% |  | #DIV/0! | #DIV/0! | 0.985107 | #DIV/0!
[25 empty] | 0 | 0 | 0 | #DIV/0! |  | Brita 1/2 | 0.5 | 0.5 | 0 |  | Brita 1/2 | 0% |  | #DIV/0! | #DIV/0! | 0.985107 | #DIV/0!
[25 empty] | 0 | 0 | 0 | #DIV/0! | [9 empty] | #DIV/0! | #DIV/0! | 0.985107 | #DIV/0!
[25 empty] | 0 | 0 | 0 | #DIV/0! | [9 empty] | #DIV/0! | #DIV/0! | 0.985107 | #DIV/0!
Traço Cliente
Traço MC
Note on B9: holger.schmidt: Para considerar a absorção dos agregados, entrar com umidade em valor negativo
Note on X15: holger.schmidt: Inserir o teor de água para cálculo automático dos demais MCCs
Note on I20: holger.schmidt: Inserir em valor positivo a água adicionada à do traço. Para água retida entrar com valor negativo.
Note on V20: holger.schmidt: Inserir em valor positivo a água adicionada à do traço. Para água retida entrar com valor negativo.
Note on Z20: holger.schmidt: Conforme ABNT NBR 12655, caracteriza-se o maior valor do par para a amostra. Inserir o maior valor na primeira coluna da idade
Note on AB20: holger.schmidt: Conforme ABNT NBR 12655, caracteriza-se o maior valor do par para a amostra. Inserir o maior valor na primeira coluna da idade

## TESTE AGREGADO V2 (hidden)
DOSAGEM EXPERIMENTAL DE CONCRETO
CLIENTE: | [10 empty] | AMBIENTE: |  |  | SOL ( ) NUBLADO ( ) CHUVA ( ) |  |  |  | TEMPERATURA [°C]: |  |  | DATA:
ESTUDO: |  | Traço Padrão | [8 empty] | Abatimento (Slump) |  |  |  | 100 mm | Classe | s50 | TÉCNICO:
ESPECIFICAÇÕES DA DOSAGEM DO CONCRETO | [23 empty] | 840.4792 | QUANTIDADE DOS FINOS
Rel a/c: |  | 0.5 | Areia 1 | Areia 2 | Filler |  | Misto | Brita 0 | Brita 1/2 |  | Aditivo 1 [%]: |  | 0.85% |  | Adição [%]: |  |  | 30% | Betonada [L]: |  |  | 1000 |  | 144.5208 | Cimento | Adição | Areia 1 | Areia 2 | Areia 3 | Misto | Brita 0 | Brita 1/2
Rel a/ag: |  | 0.4524887 | 80% | 0% | 30% |  | 100% | 0% | 30% |  | Aditivo 2 [%]: |  | 0% |  | Teor de argamassa [%]: |  |  | 52% | Teor água [%]: |  |  | 8.853% |  | 785 | 100% | 100% | 2% | 0% | 0% | 100% | 3% | 0% | Material fino
Umidade [%]: |  |  | 7% | 0% | 0% |  | 0% | 0.5% | 0.5% |  | Aditivo 3 [%]: |  | 0% |  | Teor de ar incorporado [%]: |  |  | 1.5% | Massa Específica: |  |  | 2461.89 |  | 376.8 | 340 | 102 | 10.4 | 0 | 0 | 980 | 0 | 0
Material | Cimento |  |  | Adição |  | Areia 1 |  | Areia 2 |  | Areia 3 |  | Misto |  | Brita 0 |  | Brita 1/2 |  | Água | Aditivo 1 | Aditivo 2 |  | Aditivo 3 | Fibra | [8 empty] | 1432.4 | FINOS no MCC [kg/m³]
Fornecedor | CP V ARI |  |  | Filler |  | CAJU |  | Quibrita |  |  |  | MISTO |  | Quibrita |  | Quibrita |  | Rede | CHRYSO
Observações | Intercement |  |  | Geocal |  | Natura Fina |  | Areia de Brita |  |  |  | CSN |  | Pedrisco |  | Brita 1/2 |  | Poço | ADVA 518
Densidade [t/m³] | 3.06 |  |  | 2.6 |  | 2.63 |  | 2.8 |  | 0 |  | 2.6 |  | 2.8 |  | 2.8 |  | 1 | 1.09 | 0 |  | 0 | 0 |  | RELAÇÃO ENTRE OS M.C.C's
M.C.C. [kg/m³] | 340 |  |  | 102 |  | 520 |  | 0 |  | 0 |  | 980 |  | 0 |  | 317 |  | 200 | 2.89 | 0 |  | 0 |  |  | 21.12198 | % agregado miudo / concreto |  |  | 28.6186 | % agregado miudo / agregados
Betonada | 340 |  |  | 102 |  | 520 |  | 0 |  | 0 |  | 980 |  | 0 |  | 317 |  | 200 | 2890 | 0 |  | 0 | 0 |  | 52.6831 | % agregado graudo / concreto |  |  | 71.3814 | % agregado graudo / agregados
Betonada Corrigida | 340 |  |  | 102 |  | 556.4 |  | 0 |  | 0 |  | 980 |  | 0 |  | 318.585 |  | 162.015 | 2651.376 | - |  | - | 0 |  | 73.80508 | % agregados totais / concreto |  |  | 17.95369 | % aglomerante / concreto
RESULTADOS OBTIDOS | [24 empty] | TESTE AGREGADO V2 |  |  |  | Vol | 1000 |  |  |  | TESTE AGREGADO V2 |  |  |  | Vol | 15
AMOSTRA / Dosagem Aditivo [%] |  | Exp. (n°) | Moldagem (horário) | Temp. concreto [°C] | Ar incorp. [%] |  | Água inicial [mL] | Abatim. Inicial [mm] | Abatim. ___ min. [mm] |  | Abatim. ___ min. [mm] |  | Abatim. ___ min. [mm] |  | Abatim. ___ min. [mm] | Água retorno [mL] | Água betonada [mL] | Água do traço corrigida | a/c corrigida | Resist. 3 DIAS 20/07/15 |  | Resist. 7 DIAS 24/07/15 | Resist. 28DIAS 14/08/15 |  | Material | M.C.C. (kg/m³) | Massa Específica | Relação entre os Agregados | [5 empty] | Material | M.C.C. (kg/m³) | Massa Específica | Relação entre os Agregados
|  | 28 | 13:05 |  |  |  |  | 140 | [8 empty] | 0 | 200 | 0.4524887 | 25.3 |  | 29.9 |  |  | Cimento | 340 | 3.06 | Agregado Miúdo | [5 empty] | Cimento | 5.1 | 3.06 | Agregado Miúdo
[17 empty] | 0 | 200 | 0.4524887 | [5 empty] | Filler | 100 | 2.6 | Areia 1 | Areia 2 | Areia 3 | %filler |  |  | Filler | 1.5 | 2.6 | Areia 1 | Areia 2 | Areia 3 | %filler
[17 empty] | 0 | 200 | 0.4524887 | [5 empty] | Areia 1 | 520 | 2.63 | 100% | 0% | 0% | 29.41% |  |  | Areia 1 | 7.8 | 2.63 | 100% | 0% | 0% | 29.41%
[17 empty] | 0 | 200 | 0.4524887 | [5 empty] | Areia 2 | 0 | 2.8 | Agregado Graúdo | [5 empty] | Areia 2 | 0 | 2.8 | Agregado Graúdo
[17 empty] | 0 | 200 | 0.4524887 | [5 empty] | Areia 3 | 0 | 2.6 | Areia 3 | MISTO | Brita 1/2 | Aditivo |  |  | Areia 3 | 0 | 2.6 | Areia 3 | MISTO | Brita 1/2 | Aditivo
[17 empty] | 0 | 200 | 0.4524887 | [5 empty] | MISTO | 860 | 2.9 | 0% | 71.8% | 27.6% | 0.6% |  |  | MISTO | 12.9 | 2.9 | 0% | 71.8% | 27.6% | 0.6%
[17 empty] | 0 | 200 | 0.4524887 | [5 empty] | Brita 1/2 | 330 | 2.9 | Teor de Argamassa (massa): |  |  | 44.6% |  |  | Brita 1/2 | 4.95 | 2.9 | Teor de Argamassa (massa): |  |  | 44.6%
ABATIMENTO CLASSIFICAÇÃO |  | 1 | Slump cônico e forma trapezoidal | 2 | Slump com faces paralelas |  | 3 | Slump c/ faces abauladas | 4 |  | Slump com desmoronamento |  | 5 |  | Slump de alta trabalhabili-dade c/ coesão | 6 | Slump de alta trabalhabili-dade s/ coesão | 7 | Slump de alta trabalhabili-dade c/ coesão | INSERIR A NUMERAÇÃO DE ACORDO COM O ABATIMENTO OBTIDO |  |  |  |  | Aditivo | 2.6 | 1 | Volume Teórico: |  |  | 975.2361 |  |  | Aditivo | 0.039 | 1 | Volume Teórico: |  |  | 0.4459723
[25 empty] | Água | 215 | 1 | Ar Previsto: |  |  | 2.476% |  |  | Água | 3.225 | 1 | Ar Previsto: |  |  | 99.96%
[25 empty] | Areia 3 = % passante na # 4,8 mm: |  | 70% | Relação a/c |  |  | 0.6323529 |  |  | Areia 3 = % passante na # 4,8 mm: |  | 70% | Relação a/c |  |  | 0.6323529
[25 empty] | Areia 3 > Miúdo:Graúdo | 0 | 0 | % Aditivo |  |  | 0.7647% |  |  | Areia 3 > Miúdo:Graúdo | 0 | 0 | % Aditivo |  |  | 0.7647%
Aspecto (Marcar) ( ) Excesso argamassa ( ) Argamassa Ideal ( ) Pouca argamassa / Áspero ( ) Excelente ( ) Bom ( ) Regular ( ) Ruim
Observações: | [15 empty] | Classe | Abatimento A |  |  | Concreto Auto-Adensável |  |  |  |  | MANUTENÇÃO
[16 empty] | S10 | 10 ≤ A < 50 |  |  | Classe |  | Espalhamento E |  |  | FLOW INICIAL | 770
[16 empty] | S50 | 50 ≤ A <100 |  |  | SF1 |  | 550 ≤ E < 650 |  |  | FLOW +10 | 730
[16 empty] | S100 | 100 ≤ A < 160 |  |  | SF2 |  | 650 ≤ E < 750 |  |  | FLOW +20 | 700
[16 empty] | S160 | 160 ≤ A < 220 |  |  | SF3 |  | 750 ≤ E < 850 |  |  | FLOW +30 | 670
[16 empty] | S220 | A ≥ 220
[25 empty] | MASSA ESPECIFICA [kg/m³] |  |  |  |  | UMIDADE |  |  |  |  | ABSORÇÃO (%) |  |  | AR INCORPORADO
[25 empty] | peso da forma 10x20 cm | peso concreto + forma | massa especifica | Ar incorporado |  | material | umido | seco | umidade |  | material | absorção |  | Rendimento | Consumo aglomerante | Volume | Índice de ar
[25 empty] | 1 | 4.69 | 2.349127 | #DIV/0! |  | Areia 1 | 0.5 | 0.5 | 0 |  | Areia 1 | 0% |  | 1.046772 | 422.2506 | #DIV/0! | #DIV/0!
[25 empty] | 0 | 0 | 0 | #DIV/0! |  | Areia 2 | 0.5 | 0.5 | 0 |  | Areia 2 | 0% |  | #DIV/0! | #DIV/0! | #DIV/0! | #DIV/0!
[25 empty] | 0 | 0 | 0 | #DIV/0! |  | Areia 3 | 0.5 | 0.5 | 0 |  | Areia 3 | 0% |  | #DIV/0! | #DIV/0! | #DIV/0! | #DIV/0!
[25 empty] | 0 | 0 | 0 | #DIV/0! |  | Misto | 0.5 | 0.5 | 0 |  | Misto | 0% |  | #DIV/0! | #DIV/0! | #DIV/0! | #DIV/0!
[25 empty] | 0 | 0 | 0 | #DIV/0! |  | Brita 0 | 0.5 | 0.5 | 0 |  | Brita 0 | 0% |  | #DIV/0! | #DIV/0! | #DIV/0! | #DIV/0!
[25 empty] | 0 | 0 | 0 | #DIV/0! |  | Brita 1/2 | 0.5 | 0.5 | 0 |  | Brita 1/2 | 0% |  | #DIV/0! | #DIV/0! | #DIV/0! | #DIV/0!
[25 empty] | 0 | 0 | 0 | #DIV/0! | [9 empty] | #DIV/0! | #DIV/0! | #DIV/0! | #DIV/0!
[25 empty] | 0 | 0 | 0 | #DIV/0! | [9 empty] | #DIV/0! | #DIV/0! | #DIV/0! | #DIV/0!
Traço Cliente
Traço MC
Note on B9: holger.schmidt: Para considerar a absorção dos agregados, entrar com umidade em valor negativo
Note on X15: holger.schmidt: Inserir o teor de água para cálculo automático dos demais MCCs
Note on I20: holger.schmidt: Inserir em valor positivo a água adicionada à do traço. Para água retida entrar com valor negativo.
Note on V20: holger.schmidt: Inserir em valor positivo a água adicionada à do traço. Para água retida entrar com valor negativo.
Note on Z20: holger.schmidt: Conforme ABNT NBR 12655, caracteriza-se o maior valor do par para a amostra. Inserir o maior valor na primeira coluna da idade
Note on AB20: holger.schmidt: Conforme ABNT NBR 12655, caracteriza-se o maior valor do par para a amostra. Inserir o maior valor na primeira coluna da idade

## TESTE AGREGADO V3 (hidden)
DOSAGEM EXPERIMENTAL DE CONCRETO
CLIENTE: | [10 empty] | AMBIENTE: |  |  | SOL ( ) NUBLADO ( ) CHUVA ( ) |  |  |  | TEMPERATURA [°C]: |  |  | DATA:
ESTUDO: |  | Traço Padrão | [8 empty] | Abatimento (Slump) |  |  |  | 100 mm | Classe | s50 | TÉCNICO:
ESPECIFICAÇÕES DA DOSAGEM DO CONCRETO | [23 empty] | 724.2705 | QUANTIDADE DOS FINOS
Rel a/c: |  | 0.5 | Areia 1 | Areia 2 | Filler |  | Misto | Brita 0 | Brita 1/2 |  | Aditivo 1 [%]: |  | 0.85% |  | Adição [%]: |  |  | 30% | Betonada [L]: |  |  | 900 |  | 260.7295 | Cimento | Adição | Areia 1 | Areia 2 | Areia 3 | Misto | Brita 0 | Brita 1/2
Rel a/ag: |  | 0.4524887 | 100% | 0% | 0% |  | 0% | 82.8% | 16.4% |  | Aditivo 2 [%]: |  | 0% |  | Teor de argamassa [%]: |  |  | 52% | Teor água [%]: |  |  | 9.195% |  | 785 | 100% | 100% | 2% | 0% | 0% | 0% | 3% | 0% | Material fino
Umidade [%]: |  |  | 7% | 0% | 0% |  | 0% | 0.5% | 0.5% |  | Aditivo 3 [%]: |  | 0% |  | Teor de ar incorporado [%]: |  |  | 1.5% | Massa Específica: |  |  | 2377.89 |  | 376.8 | 340 | 102 | 13.72 | 0 | 0 | 0 | 26.22 | 0
Material | Cimento |  |  | Adição |  | Areia 1 |  | Areia 2 |  | Areia 3 |  | Misto |  | Brita 0 |  | Brita 1/2 |  | Água | Aditivo 1 | Aditivo 2 |  | Aditivo 3 | Fibra | [8 empty] | 481.94 | FINOS no MCC [kg/m³]
Fornecedor | CP V ARI |  |  | Filler |  | CAJU |  | Quibrita | [5 empty] | Quibrita |  | Quibrita |  | Rede | CHRYSO
Observações | Intercement |  |  | Geocal |  | Natura Fina |  | Areia de Brita | [5 empty] | Pedrisco |  | Brita 1/2 |  | Poço | ADVA 518
Densidade [t/m³] | 3.06 |  |  | 2.6 |  | 2.63 |  | 2.8 |  | 2.6 |  | 2.6 |  | 2.8 |  | 2.8 |  | 1 | 1.09 | 0 |  | 0 | 0 |  | RELAÇÃO ENTRE OS M.C.C's
M.C.C. [kg/m³] | 340 |  |  | 102 |  | 686 |  | 0 |  | 0 |  | 0 |  | 874 |  | 173 |  | 200 | 2.89 | 0 |  | 0 |  |  | 28.84911 | % agregado miudo / concreto |  |  | 39.58454 | % agregado miudo / agregados
Betonada | 306 |  |  | 91.8 |  | 617.4 |  | 0 |  | 0 |  | 0 |  | 786.6 |  | 155.7 |  | 180 | 2601 | 0 |  | 0 | 0 |  | 44.03063 | % agregado graudo / concreto |  |  | 60.41546 | % agregado graudo / agregados
Betonada Corrigida | 306 |  |  | 91.8 |  | 660.618 |  | 0 |  | 0 |  | 0 |  | 790.533 |  | 156.479 |  | 132.07 | 2386.239 | - |  | - | 0 |  | 72.87974 | % agregados totais / concreto |  |  | 18.58791 | % aglomerante / concreto
RESULTADOS OBTIDOS | [24 empty] | Filler | [8 empty] | 2.1.3 Campinas
AMOSTRA / Dosagem Aditivo [%] |  | Exp. (n°) | Moldagem (horário) | Temp. concreto [°C] | Ar incorp. [%] |  | Água inicial [mL] | Abatim. Inicial [mm] | Abatim. ___ min. [mm] |  | Abatim. ___ min. [mm] |  | Abatim. ___ min. [mm] |  | Abatim. ___ min. [mm] | Água retorno [mL] | Água betonada [mL] | Água do traço corrigida | a/c corrigida | Resist. 3 DIAS 20/07/15 |  | Resist. 7 DIAS 24/07/15 | Resist. 28DIAS 14/08/15 |  | Material | M.C.C. (kg/m³) | Massa Específica | Relação entre os Agregados |  |  |  | 1000 | 0.008 | Material | M.C.C. (kg/m³) | Massa Específica | Relação entre os Agregados
|  | 28 | 13:05 |  |  |  |  | 140 | [8 empty] | 0 | 200 | 0.4524887 | 25.3 |  | 29.9 |  |  | Cimento | 340 | 3.06 | Agregado Miúdo |  |  |  |  | 2.72 | Cimento | 342 | 3.06 | Agregado Miúdo
[17 empty] | 0 | 200 | 0.4524887 | [5 empty] | Filler | 110 | 2.6 | Areia 1 | Areia 2 | Areia 3 | %filler |  | 0.88 | Adição | 0 | 1 | Areia 1 | Areia 2 | Areia 3
[17 empty] | 0 | 200 | 0.4524887 | [5 empty] | Areia 1 | 520 | 2.63 | 100% | 0% | 0% | 32.35% |  | 4.16 | Areia 1 | 690 | 2.63 | 78.9% | 21.1% | 0%
[17 empty] | 0 | 200 | 0.4524887 | [5 empty] | Areia 2 | 0 | 2.8 | Agregado Graúdo |  |  |  |  | 0 | Areia 2 | 190 | 2.7 | Agregado Graúdo
[17 empty] | 0 | 200 | 0.4524887 | [5 empty] | Areia 3 | 0 | 2.6 | Areia 3 | Brita 0 | Brita 1/2 | Aditivo |  | 0 | Areia 3 | 0 | 2.6 | Areia 3 | Brita 0 | Brita 1 | Aditivo
[17 empty] | 0 | 200 | 0.4524887 | [5 empty] | Brita 0 | 860 | 2.9 | 0% | 71.8% | 27.6% | 0.6% |  | 6.88 | Brita 0 | 820 | 2.9 | 0% | 99% | 0% | 1%
[17 empty] | 0 | 200 | 0.4524887 | [5 empty] | Brita 1/2 | 330 | 2.9 | Teor de Argamassa (massa): |  |  | 44.85% |  | 2.64 | Brita 1 | 0 | 2.9 | Teor de Argamassa (vol): |  |  | 59.76%
ABATIMENTO CLASSIFICAÇÃO |  | 1 | Slump cônico e forma trapezoidal | 2 | Slump com faces paralelas |  | 3 | Slump c/ faces abauladas | 4 |  | Slump com desmoronamento |  | 5 |  | Slump de alta trabalhabili-dade c/ coesão | 6 | Slump de alta trabalhabili-dade s/ coesão | 7 | Slump de alta trabalhabili-dade c/ coesão | INSERIR A NUMERAÇÃO DE ACORDO COM O ABATIMENTO OBTIDO |  |  |  |  | Aditivo | 2.6 | 1 | Volume Teórico: |  |  | 979.0823 |  | 0.0208 | Aditivo | 3 | 1 | Volume Teórico: |  |  | 897.2511
[25 empty] | Água | 215 | 1 | Ar Previsto: |  |  | 2.092% |  | 1.72 | Água | 167 | 1 | Ar Previsto: |  |  | 10.27%
[25 empty] | Areia 3 = % passante na # 4,8 mm: |  | 70% | Relação a/c |  |  | 0.6323529 |  |  | Areia 3 = % passante na # 4,8 mm: |  | 70% | Relação a/c |  |  | 0.4883041
[25 empty] | Areia 3 > Miúdo:Graúdo | 0 | 0 | % Aditivo |  |  | 0.7647% |  |  | Areia 3 > Miúdo:Graúdo | 0 | 0 | % Aditivo |  |  | 0.8772%
Aspecto (Marcar) ( ) Excesso argamassa ( ) Argamassa Ideal ( ) Pouca argamassa / Áspero ( ) Excelente ( ) Bom ( ) Regular ( ) Ruim
Observações: | [15 empty] | Classe | Abatimento A |  |  | Concreto Auto-Adensável |  |  |  |  | MANUTENÇÃO
[16 empty] | S10 | 10 ≤ A < 50 |  |  | Classe |  | Espalhamento E |  |  | FLOW INICIAL | 770
[16 empty] | S50 | 50 ≤ A <100 |  |  | SF1 |  | 550 ≤ E < 650 |  |  | FLOW +10 | 730
[16 empty] | S100 | 100 ≤ A < 160 |  |  | SF2 |  | 650 ≤ E < 750 |  |  | FLOW +20 | 700
[16 empty] | S160 | 160 ≤ A < 220 |  |  | SF3 |  | 750 ≤ E < 850 |  |  | FLOW +30 | 670
[16 empty] | S220 | A ≥ 220
[25 empty] | MASSA ESPECIFICA [kg/m³] |  |  |  |  | UMIDADE |  |  |  |  | ABSORÇÃO (%) |  |  | AR INCORPORADO
[25 empty] | peso da forma 10x20 cm | peso concreto + forma | massa especifica | Ar incorporado |  | material | umido | seco | umidade |  | material | absorção |  | Rendimento | Consumo aglomerante | Volume | Índice de ar
[25 empty] | 1 | 4.69 | 2.349127 | 2.562471 |  | Areia 1 | 0.5 | 0.5 | 0 |  | Areia 1 | 0% |  | 1.011014 | 437.1849 | 0.985107 | 1.026299
[25 empty] | 0 | 0 | 0 | #DIV/0! |  | Areia 2 | 0.5 | 0.5 | 0 |  | Areia 2 | 0% |  | #DIV/0! | #DIV/0! | 0.985107 | #DIV/0!
[25 empty] | 0 | 0 | 0 | #DIV/0! |  | Areia 3 | 0.5 | 0.5 | 0 |  | Areia 3 | 0% |  | #DIV/0! | #DIV/0! | 0.985107 | #DIV/0!
[25 empty] | 0 | 0 | 0 | #DIV/0! |  | Misto | 0.5 | 0.5 | 0 |  | Misto | 0% |  | #DIV/0! | #DIV/0! | 0.985107 | #DIV/0!
[25 empty] | 0 | 0 | 0 | #DIV/0! |  | Brita 0 | 0.5 | 0.5 | 0 |  | Brita 0 | 0% |  | #DIV/0! | #DIV/0! | 0.985107 | #DIV/0!
[25 empty] | 0 | 0 | 0 | #DIV/0! |  | Brita 1/2 | 0.5 | 0.5 | 0 |  | Brita 1/2 | 0% |  | #DIV/0! | #DIV/0! | 0.985107 | #DIV/0!
[25 empty] | 0 | 0 | 0 | #DIV/0! | [9 empty] | #DIV/0! | #DIV/0! | 0.985107 | #DIV/0!
[25 empty] | 0 | 0 | 0 | #DIV/0! | [9 empty] | #DIV/0! | #DIV/0! | 0.985107 | #DIV/0!
Traço Cliente
Traço MC
Note on B9: holger.schmidt: Para considerar a absorção dos agregados, entrar com umidade em valor negativo
Note on X15: holger.schmidt: Inserir o teor de água para cálculo automático dos demais MCCs
Note on I20: holger.schmidt: Inserir em valor positivo a água adicionada à do traço. Para água retida entrar com valor negativo.
Note on V20: holger.schmidt: Inserir em valor positivo a água adicionada à do traço. Para água retida entrar com valor negativo.
Note on Z20: holger.schmidt: Conforme ABNT NBR 12655, caracteriza-se o maior valor do par para a amostra. Inserir o maior valor na primeira coluna da idade
Note on AB20: holger.schmidt: Conforme ABNT NBR 12655, caracteriza-se o maior valor do par para a amostra. Inserir o maior valor na primeira coluna da idade

## 1.2.5 - ADITIBRAS (hidden)
DOSAGEM EXPERIMENTAL DE CONCRETO
CLIENTE: | [10 empty] | AMBIENTE: |  |  | SOL ( ) NUBLADO ( ) CHUVA ( ) |  |  |  | TEMPERATURA [°C]: |  |  | DATA:
ESTUDO: |  | Traço Padrão | [8 empty] | Abatimento (Slump) |  |  |  | 100 mm | Classe | s50 | TÉCNICO:
ESPECIFICAÇÕES DA DOSAGEM DO CONCRETO | [23 empty] | 659.6685 | QUANTIDADE DOS FINOS
Rel a/c: |  | 0.55 | Areia 1 | Areia 2 | Filler |  | Misto | Brita 0 | Brita 1/2 |  | Aditivo 1 [%]: |  | 0.85% |  | Adição [%]: |  |  | 0% | Betonada [L]: |  |  | 1000 |  | 320.3315 | Cimento | Adição | Areia 1 | Areia 2 | Areia 3 | Misto | Brita 0 | Brita 1/2
Rel a/ag: |  | 0.5494505 | 86.8% | 0% | 0% |  | 0% | 82.8% | 16.4% |  | Aditivo 2 [%]: |  | 0% |  | Teor de argamassa [%]: |  |  | 56% | Teor água [%]: |  |  | 9.761% |  | 780 | 100% | 100% | 2% | 0% | 0% | 0% | 3% | 0% | Material fino
Umidade [%]: |  |  | 7% | 0% | 0% |  | 0% | 0.5% | 0.5% |  | Aditivo 3 [%]: |  | 0% |  | Teor de ar incorporado [%]: |  |  | 2% | Massa Específica: |  |  | 2252.09 |  | 343.2 | 364 | 0 | 14.62 | 0 | 0 | 0 | 23.88 | 0
Material | Cimento |  |  | Adição |  | Areia 1 |  | Areia 2 |  | Areia 3 |  | Misto |  | Brita 0 |  | Brita 1/2 |  | Água | Aditivo 1 | Aditivo 2 |  | Aditivo 3 | Fibra | [8 empty] | 402.5 | FINOS no MCC [kg/m³]
Fornecedor | CP V ARI |  |  | Filler |  | CAJU |  | Quibrita | [5 empty] | Quibrita |  | Quibrita |  | Rede | CHRYSO
Observações | Intercement |  |  | Geocal |  | Natura Fina |  | Areia de Brita | [5 empty] | Pedrisco |  | Brita 1/2 |  | Poço | ADVA 518
Densidade [t/m³] | 3.06 |  |  | 2.6 |  | 2.63 |  | 3.03 |  | 2.6 |  | 2.6 |  | 2.8 |  | 2.8 |  | 1 | 1.09 | 0 |  | 0 | 0 |  | RELAÇÃO ENTRE OS M.C.C's
M.C.C. [kg/m³] | 364 |  |  | 0 |  | 731 |  | 0 |  | 0 |  | 0 |  | 796 |  | 158 |  | 200 | 3.094 | 0 |  | 0 |  |  | 32.45874 | % agregado miudo / concreto |  |  | 43.38279 | % agregado miudo / agregados
Betonada | 364 |  |  | 0 |  | 731 |  | 0 |  | 0 |  | 0 |  | 796 |  | 158 |  | 200 | 3094 | 0 |  | 0 | 0 |  | 42.36065 | % agregado graudo / concreto |  |  | 56.61721 | % agregado graudo / agregados
Betonada Corrigida | 364 |  |  | 0 |  | 782.17 |  | 0 |  | 0 |  | 0 |  | 799.98 |  | 158.79 |  | 144.06 | 2838.532 | - |  | - | 0 |  | 74.81939 | % agregados totais / concreto |  |  | 16.16276 | % aglomerante / concreto
RESULTADOS OBTIDOS | [24 empty] | 1.2.5 - ADITIBRAS | [8 empty] | 2.1.3 Campinas
AMOSTRA / Dosagem Aditivo [%] |  | Exp. (n°) | Moldagem (horário) | Temp. concreto [°C] | Ar incorp. [%] |  | Água inicial [mL] | Abatim. Inicial [mm] | Abatim. ___ min. [mm] |  | Abatim. ___ min. [mm] |  | Abatim. ___ min. [mm] |  | Abatim. ___ min. [mm] | Água retorno [mL] | Água betonada [mL] | Água do traço corrigida | a/c corrigida | Resist. 3 DIAS 20/07/15 |  | Resist. 7 DIAS 24/07/15 | Resist. 28DIAS 14/08/15 |  | Material | M.C.C. (kg/m³) | Massa Específica | Relação entre os Agregados |  |  |  | 1000 | 0.008 | Material | M.C.C. (kg/m³) | Massa Específica | Relação entre os Agregados
|  | 28 | 13:05 |  |  |  |  | 140 | [8 empty] | 0 | 200 | 0.5494505 | 25.3 |  | 29.9 |  |  | Cimento | 380 | 3.06 | Agregado Miúdo |  |  |  |  | 3.04 | Cimento | 342 | 3.06 | Agregado Miúdo
[17 empty] | 0 | 200 | 0.5494505 | [5 empty] | Filler | 0 | 2.6 | Areia 1 | Areia 2 | Areia 3 | %filler |  | 0 | Adição | 0 | 1 | Areia 1 | Areia 2 | Areia 3
[17 empty] | 0 | 200 | 0.5494505 | [5 empty] | Areia 1 | 751 | 2.63 | 86.8% | 13.2% | 0% | 0% |  | 6.008 | Areia 1 | 690 | 2.63 | 78.9% | 21.1% | 0%
[17 empty] | 0 | 200 | 0.5494505 | [5 empty] | Areia 2 | 132 | 3.03 | Agregado Graúdo |  |  |  |  | 1.056 | Areia 2 | 190 | 2.7 | Agregado Graúdo
[17 empty] | 0 | 200 | 0.5494505 | [5 empty] | Areia 3 | 0 | 2.6 | Areia 3 | Brita 0 | Brita 1/2 | Aditivo |  | 0 | Areia 3 | 0 | 2.6 | Areia 3 | Brita 0 | Brita 1 | Aditivo
[17 empty] | 0 | 200 | 0.5494505 | [5 empty] | Brita 0 | 953 | 2.99 | 0% | 98.9% | 0% | 1.1% |  | 7.624 | Brita 0 | 820 | 2.9 | 0% | 99% | 0% | 1%
[17 empty] | 0 | 200 | 0.5494505 | [5 empty] | Brita 1/2 | 0 | 2.99 | Teor de Argamassa (massa): |  |  | 56.9% |  | 0 | Brita 1 | 0 | 2.9 | Teor de Argamassa (vol): |  |  | 59.76%
ABATIMENTO CLASSIFICAÇÃO |  | 1 | Slump cônico e forma trapezoidal | 2 | Slump com faces paralelas |  | 3 | Slump c/ faces abauladas | 4 |  | Slump com desmoronamento |  | 5 |  | Slump de alta trabalhabili-dade c/ coesão | 6 | Slump de alta trabalhabili-dade s/ coesão | 7 | Slump de alta trabalhabili-dade c/ coesão | INSERIR A NUMERAÇÃO DE ACORDO COM O ABATIMENTO OBTIDO |  |  |  |  | Aditivo | 3.5 | 1 | Volume Teórico: |  |  | 970.5278 |  | 0.028 | Aditivo | 3 | 1 | Volume Teórico: |  |  | 897.2511
[25 empty] | Água | 195 | 1 | Ar Previsto: |  |  | 2.947% |  | 1.56 | Água | 167 | 1 | Ar Previsto: |  |  | 10.27%
[25 empty] | Areia 3 = % passante na # 4,8 mm: |  | 70% | Relação a/c |  |  | 0.5131579 |  |  | Areia 3 = % passante na # 4,8 mm: |  | 70% | Relação a/c |  |  | 0.4883041
[25 empty] | Areia 3 > Miúdo:Graúdo | 0 | 0 | % Aditivo |  |  | 0.9211% |  |  | Areia 3 > Miúdo:Graúdo | 0 | 0 | % Aditivo |  |  | 0.8772%
Aspecto (Marcar) ( ) Excesso argamassa ( ) Argamassa Ideal ( ) Pouca argamassa / Áspero ( ) Excelente ( ) Bom ( ) Regular ( ) Ruim
Observações: | [15 empty] | Classe | Abatimento A |  |  | Concreto Auto-Adensável |  |  |  |  | MANUTENÇÃO
[16 empty] | S10 | 10 ≤ A < 50 |  |  | Classe |  | Espalhamento E |  |  | FLOW INICIAL | 770
[16 empty] | S50 | 50 ≤ A <100 |  |  | SF1 |  | 550 ≤ E < 650 |  |  | FLOW +10 | 730
[16 empty] | S100 | 100 ≤ A < 160 |  |  | SF2 |  | 650 ≤ E < 750 |  |  | FLOW +20 | 700
[16 empty] | S160 | 160 ≤ A < 220 |  |  | SF3 |  | 750 ≤ E < 850 |  |  | FLOW +30 | 670
[16 empty] | S220 | A ≥ 220
[25 empty] | MASSA ESPECIFICA [kg/m³] |  |  |  |  | UMIDADE |  |  |  |  | ABSORÇÃO (%) |  |  | AR INCORPORADO
[25 empty] | peso da forma 10x20 cm | peso concreto + forma | massa especifica | Ar incorporado |  | material | umido | seco | umidade |  | material | absorção |  | Rendimento | Consumo aglomerante | Volume | Índice de ar
[25 empty] | 1 | 4.69 | 2.349127 | 2.064145 |  | Areia 1 | 0.5 | 0.5 | 0 |  | Areia 1 | 0% |  | 0.9573769 | 380.2055 | 0.9376153 | 1.021076
[25 empty] | 0 | 0 | 0 | #DIV/0! |  | Areia 2 | 0.5 | 0.5 | 0 |  | Areia 2 | 0% |  | #DIV/0! | #DIV/0! | 0.9376153 | #DIV/0!
[25 empty] | 0 | 0 | 0 | #DIV/0! |  | Areia 3 | 0.5 | 0.5 | 0 |  | Areia 3 | 0% |  | #DIV/0! | #DIV/0! | 0.9376153 | #DIV/0!
[25 empty] | 0 | 0 | 0 | #DIV/0! |  | Misto | 0.5 | 0.5 | 0 |  | Misto | 0% |  | #DIV/0! | #DIV/0! | 0.9376153 | #DIV/0!
[25 empty] | 0 | 0 | 0 | #DIV/0! |  | Brita 0 | 0.5 | 0.5 | 0 |  | Brita 0 | 0% |  | #DIV/0! | #DIV/0! | 0.9376153 | #DIV/0!
[25 empty] | 0 | 0 | 0 | #DIV/0! |  | Brita 1/2 | 0.5 | 0.5 | 0 |  | Brita 1/2 | 0% |  | #DIV/0! | #DIV/0! | 0.9376153 | #DIV/0!
[25 empty] | 0 | 0 | 0 | #DIV/0! | [9 empty] | #DIV/0! | #DIV/0! | 0.9376153 | #DIV/0!
[25 empty] | 0 | 0 | 0 | #DIV/0! | [9 empty] | #DIV/0! | #DIV/0! | 0.9376153 | #DIV/0!
Traço Cliente
Traço MC
Note on B9: holger.schmidt: Para considerar a absorção dos agregados, entrar com umidade em valor negativo
Note on X15: holger.schmidt: Inserir o teor de água para cálculo automático dos demais MCCs
Note on I20: holger.schmidt: Inserir em valor positivo a água adicionada à do traço. Para água retida entrar com valor negativo.
Note on V20: holger.schmidt: Inserir em valor positivo a água adicionada à do traço. Para água retida entrar com valor negativo.
Note on Z20: holger.schmidt: Conforme ABNT NBR 12655, caracteriza-se o maior valor do par para a amostra. Inserir o maior valor na primeira coluna da idade
Note on AB20: holger.schmidt: Conforme ABNT NBR 12655, caracteriza-se o maior valor do par para a amostra. Inserir o maior valor na primeira coluna da idade

## 1.2.6 - CTC 380 (hidden)
DOSAGEM EXPERIMENTAL DE CONCRETO
CLIENTE: | [10 empty] | AMBIENTE: |  |  | SOL ( ) NUBLADO ( ) CHUVA ( ) |  |  |  | TEMPERATURA [°C]: |  |  | DATA:
ESTUDO: |  | Traço Padrão | [8 empty] | Abatimento (Slump) |  |  |  | 100 mm | Classe | s50 | TÉCNICO:
ESPECIFICAÇÕES DA DOSAGEM DO CONCRETO | [23 empty] | 659.6685 | QUANTIDADE DOS FINOS
Rel a/c: |  | 0.55 | Areia 1 | Areia 2 | Filler |  | Misto | Brita 0 | Brita 1/2 |  | Aditivo 1 [%]: |  | 0.85% |  | Adição [%]: |  |  | 0% | Betonada [L]: |  |  | 1000 |  | 320.3315 | Cimento | Adição | Areia 1 | Areia 2 | Areia 3 | Misto | Brita 0 | Brita 1/2
Rel a/ag: |  | 0.5494505 | 86.8% | 0% | 0% |  | 0% | 82.8% | 16.4% |  | Aditivo 2 [%]: |  | 0% |  | Teor de argamassa [%]: |  |  | 56% | Teor água [%]: |  |  | 9.761% |  | 780 | 100% | 100% | 2% | 0% | 0% | 0% | 3% | 0% | Material fino
Umidade [%]: |  |  | 7% | 0% | 0% |  | 0% | 0.5% | 0.5% |  | Aditivo 3 [%]: |  | 0% |  | Teor de ar incorporado [%]: |  |  | 2% | Massa Específica: |  |  | 2252.09 |  | 343.2 | 364 | 0 | 14.62 | 0 | 0 | 0 | 23.88 | 0
Material | Cimento |  |  | Adição |  | Areia 1 |  | Areia 2 |  | Areia 3 |  | Misto |  | Brita 0 |  | Brita 1/2 |  | Água | Aditivo 1 | Aditivo 2 |  | Aditivo 3 | Fibra | [8 empty] | 402.5 | FINOS no MCC [kg/m³]
Fornecedor | CP V ARI |  |  | Filler |  | CAJU |  | Quibrita | [5 empty] | Quibrita |  | Quibrita |  | Rede | CHRYSO
Observações | Intercement |  |  | Geocal |  | Natura Fina |  | Areia de Brita | [5 empty] | Pedrisco |  | Brita 1/2 |  | Poço | ADVA 518
Densidade [t/m³] | 3.06 |  |  | 2.6 |  | 2.63 |  | 3.03 |  | 2.6 |  | 2.6 |  | 2.8 |  | 2.8 |  | 1 | 1.09 | 0 |  | 0 | 0 |  | RELAÇÃO ENTRE OS M.C.C's
M.C.C. [kg/m³] | 364 |  |  | 0 |  | 731 |  | 0 |  | 0 |  | 0 |  | 796 |  | 158 |  | 200 | 3.094 | 0 |  | 0 |  |  | 32.45874 | % agregado miudo / concreto |  |  | 43.38279 | % agregado miudo / agregados
Betonada | 364 |  |  | 0 |  | 731 |  | 0 |  | 0 |  | 0 |  | 796 |  | 158 |  | 200 | 3094 | 0 |  | 0 | 0 |  | 42.36065 | % agregado graudo / concreto |  |  | 56.61721 | % agregado graudo / agregados
Betonada Corrigida | 364 |  |  | 0 |  | 782.17 |  | 0 |  | 0 |  | 0 |  | 799.98 |  | 158.79 |  | 144.06 | 2838.532 | - |  | - | 0 |  | 74.81939 | % agregados totais / concreto |  |  | 16.16276 | % aglomerante / concreto
RESULTADOS OBTIDOS | [24 empty] | 1.2.6 - TRAÇO PADRÃO | [8 empty] | 2.1.3 Campinas
AMOSTRA / Dosagem Aditivo [%] |  | Exp. (n°) | Moldagem (horário) | Temp. concreto [°C] | Ar incorp. [%] |  | Água inicial [mL] | Abatim. Inicial [mm] | Abatim. ___ min. [mm] |  | Abatim. ___ min. [mm] |  | Abatim. ___ min. [mm] |  | Abatim. ___ min. [mm] | Água retorno [mL] | Água betonada [mL] | Água do traço corrigida | a/c corrigida | Resist. 3 DIAS 20/07/15 |  | Resist. 7 DIAS 24/07/15 | Resist. 28DIAS 14/08/15 |  | Material | M.C.C. (kg/m³) | Massa Específica | Relação entre os Agregados |  |  |  | 1000 | 0.008 | Material | M.C.C. (kg/m³) | Massa Específica | Relação entre os Agregados
|  | 28 | 13:05 |  |  |  |  | 140 | [8 empty] | 0 | 200 | 0.5494505 | 25.3 |  | 29.9 |  |  | Cimento | 380 | 3.06 | Agregado Miúdo |  |  |  |  | 3.04 | Cimento | 342 | 3.06 | Agregado Miúdo
[17 empty] | 0 | 200 | 0.5494505 | [5 empty] | Filler | 0 | 2.6 | Areia 1 | Areia 2 | Areia 3 | %filler |  | 0 | Adição | 0 | 1 | Areia 1 | Areia 2 | Areia 3
[17 empty] | 0 | 200 | 0.5494505 | [5 empty] | Areia 1 | 700 | 2.63 | 86.6% | 13.4% | 0% | 0% |  | 5.6 | Areia 1 | 690 | 2.63 | 78.9% | 21.1% | 0%
[17 empty] | 0 | 200 | 0.5494505 | [5 empty] | Areia 2 | 125 | 3.03 | Agregado Graúdo |  |  |  |  | 1 | Areia 2 | 190 | 2.7 | Agregado Graúdo
[17 empty] | 0 | 200 | 0.5494505 | [5 empty] | Areia 3 | 0 | 2.6 | Areia 3 | Brita 0 | Brita 1/2 | Aditivo |  | 0 | Areia 3 | 0 | 2.6 | Areia 3 | Brita 0 | Brita 1 | Aditivo
[17 empty] | 0 | 200 | 0.5494505 | [5 empty] | Brita 0 | 950 | 2.99 | 0% | 88% | 11.1% | 0.9% |  | 7.6 | Brita 0 | 820 | 2.9 | 0% | 99% | 0% | 1%
[17 empty] | 0 | 200 | 0.5494505 | [5 empty] | Brita 1/2 | 120 | 2.99 | Teor de Argamassa (massa): |  |  | 52.89% |  | 0.96 | Brita 1 | 0 | 2.9 | Teor de Argamassa (vol): |  |  | 59.76%
ABATIMENTO CLASSIFICAÇÃO |  | 1 | Slump cônico e forma trapezoidal | 2 | Slump com faces paralelas |  | 3 | Slump c/ faces abauladas | 4 |  | Slump com desmoronamento |  | 5 |  | Slump de alta trabalhabili-dade c/ coesão | 6 | Slump de alta trabalhabili-dade s/ coesão | 7 | Slump de alta trabalhabili-dade c/ coesão | INSERIR A NUMERAÇÃO DE ACORDO COM O ABATIMENTO OBTIDO |  |  |  |  | Aditivo | 3.2 | 1 | Volume Teórico: |  |  | 987.6564 |  | 0.0256 | Aditivo | 3 | 1 | Volume Teórico: |  |  | 897.2511
[25 empty] | Água | 195 | 1 | Ar Previsto: |  |  | 1.234% |  | 1.56 | Água | 167 | 1 | Ar Previsto: |  |  | 10.27%
[25 empty] | Areia 3 = % passante na # 4,8 mm: |  | 70% | Relação a/c |  |  | 0.5131579 |  |  | Areia 3 = % passante na # 4,8 mm: |  | 70% | Relação a/c |  |  | 0.4883041
[25 empty] | Areia 3 > Miúdo:Graúdo | 0 | 0 | % Aditivo |  |  | 0.8421% |  |  | Areia 3 > Miúdo:Graúdo | 0 | 0 | % Aditivo |  |  | 0.8772%
Aspecto (Marcar) ( ) Excesso argamassa ( ) Argamassa Ideal ( ) Pouca argamassa / Áspero ( ) Excelente ( ) Bom ( ) Regular ( ) Ruim
Observações: | [15 empty] | Classe | Abatimento A |  |  | Concreto Auto-Adensável |  |  |  |  | MANUTENÇÃO
[16 empty] | S10 | 10 ≤ A < 50 |  |  | Classe |  | Espalhamento E |  |  | FLOW INICIAL | 770
[16 empty] | S50 | 50 ≤ A <100 |  |  | SF1 |  | 550 ≤ E < 650 |  |  | FLOW +10 | 730
[16 empty] | S100 | 100 ≤ A < 160 |  |  | SF2 |  | 650 ≤ E < 750 |  |  | FLOW +20 | 700
[16 empty] | S160 | 160 ≤ A < 220 |  |  | SF3 |  | 750 ≤ E < 850 |  |  | FLOW +30 | 670
[16 empty] | S220 | A ≥ 220
[25 empty] | MASSA ESPECIFICA [kg/m³] |  |  |  |  | UMIDADE |  |  |  |  | ABSORÇÃO (%) |  |  | AR INCORPORADO
[25 empty] | peso da forma 10x20 cm | peso concreto + forma | massa especifica | Ar incorporado |  | material | umido | seco | umidade |  | material | absorção |  | Rendimento | Consumo aglomerante | Volume | Índice de ar
[25 empty] | 1 | 4.69 | 2.349127 | 2.064145 |  | Areia 1 | 0.5 | 0.5 | 0 |  | Areia 1 | 0% |  | 0.9573769 | 380.2055 | 0.9376153 | 1.021076
[25 empty] | 0 | 0 | 0 | #DIV/0! |  | Areia 2 | 0.5 | 0.5 | 0 |  | Areia 2 | 0% |  | #DIV/0! | #DIV/0! | 0.9376153 | #DIV/0!
[25 empty] | 0 | 0 | 0 | #DIV/0! |  | Areia 3 | 0.5 | 0.5 | 0 |  | Areia 3 | 0% |  | #DIV/0! | #DIV/0! | 0.9376153 | #DIV/0!
[25 empty] | 0 | 0 | 0 | #DIV/0! |  | Misto | 0.5 | 0.5 | 0 |  | Misto | 0% |  | #DIV/0! | #DIV/0! | 0.9376153 | #DIV/0!
[25 empty] | 0 | 0 | 0 | #DIV/0! |  | Brita 0 | 0.5 | 0.5 | 0 |  | Brita 0 | 0% |  | #DIV/0! | #DIV/0! | 0.9376153 | #DIV/0!
[25 empty] | 0 | 0 | 0 | #DIV/0! |  | Brita 1/2 | 0.5 | 0.5 | 0 |  | Brita 1/2 | 0% |  | #DIV/0! | #DIV/0! | 0.9376153 | #DIV/0!
[25 empty] | 0 | 0 | 0 | #DIV/0! | [9 empty] | #DIV/0! | #DIV/0! | 0.9376153 | #DIV/0!
[25 empty] | 0 | 0 | 0 | #DIV/0! | [9 empty] | #DIV/0! | #DIV/0! | 0.9376153 | #DIV/0!
Traço Cliente
Traço MC
Note on B9: holger.schmidt: Para considerar a absorção dos agregados, entrar com umidade em valor negativo
Note on X15: holger.schmidt: Inserir o teor de água para cálculo automático dos demais MCCs
Note on I20: holger.schmidt: Inserir em valor positivo a água adicionada à do traço. Para água retida entrar com valor negativo.
Note on V20: holger.schmidt: Inserir em valor positivo a água adicionada à do traço. Para água retida entrar com valor negativo.
Note on Z20: holger.schmidt: Conforme ABNT NBR 12655, caracteriza-se o maior valor do par para a amostra. Inserir o maior valor na primeira coluna da idade
Note on AB20: holger.schmidt: Conforme ABNT NBR 12655, caracteriza-se o maior valor do par para a amostra. Inserir o maior valor na primeira coluna da idade

## 4.1.1 - FCK 25 PERTIGA (hidden)
DOSAGEM EXPERIMENTAL DE CONCRETO
CLIENTE: | [10 empty] | AMBIENTE: |  |  | SOL ( ) NUBLADO ( ) CHUVA ( ) |  |  |  | TEMPERATURA [°C]: |  |  | DATA:
ESTUDO: |  | Traço Padrão | [8 empty] | Abatimento (Slump) |  |  |  | 100 mm | Classe | s50 | TÉCNICO:
ESPECIFICAÇÕES DA DOSAGEM DO CONCRETO | [23 empty] | 753.6585 | QUANTIDADE DOS FINOS
Rel a/c: |  | 0.5 | Areia 1 | Areia 2 | Filler |  | Misto | Brita 0 | Brita 1/2 |  | Aditivo 1 [%]: |  | 0.85% |  | Adição [%]: |  |  | 30% | Betonada [L]: |  |  | 1000 |  | 231.3415 | Cimento | Adição | Areia 1 | Areia 2 | Areia 3 | Misto | Brita 0 | Brita 1/2
Rel a/ag: |  | 0.3846154 | 86.8% | 13.2% | 0% |  | 0% | 100% | 0% |  | Aditivo 2 [%]: |  | 0% |  | Teor de argamassa [%]: |  |  | 52% | Teor água [%]: |  |  | 9.107% |  | 785 | 100% | 100% | 2% | 0% | 0% | 0% | 3% | 0% | Material fino
Umidade [%]: |  |  | 7% | 0% | 0% |  | 0% | 0.5% | 0.5% |  | Aditivo 3 [%]: |  | 0% |  | Teor de ar incorporado [%]: |  |  | 1.5% | Massa Específica: |  |  | 2399.4 |  | 376.8 | 400 | 120 | 10.56 | 0 | 0 | 0 | 31.65 | 0
Material | Cimento |  |  | Adição |  | Areia 1 |  | Areia 2 |  | Areia 3 |  | Misto |  | Brita 0 |  | Brita 1/2 |  | Água | Aditivo 1 | Aditivo 2 |  | Aditivo 3 | Fibra | [8 empty] | 562.21 | FINOS no MCC [kg/m³]
Fornecedor | CP V ARI |  |  | Filler |  | CAJU |  | Quibrita | [5 empty] | Quibrita |  | Quibrita |  | Rede | CHRYSO
Observações | Intercement |  |  | Geocal |  | Natura Fina |  | Areia de Brita | [5 empty] | Pedrisco |  | Brita 1/2 |  | Poço | ADVA 518
Densidade [t/m³] | 3.06 |  |  | 2.6 |  | 2.63 |  | 3.03 |  | 2.6 |  | 2.6 |  | 2.8 |  | 2.8 |  | 1 | 1.09 | 0 |  | 0 | 0 |  | RELAÇÃO ENTRE OS M.C.C's
M.C.C. [kg/m³] | 400 |  |  | 120 |  | 528 |  | 93 |  | 0 |  | 0 |  | 1055 |  | 0 |  | 200 | 3.4 | 0 |  | 0 |  |  | 25.88147 | % agregado miudo / concreto |  |  | 37.05251 | % agregado miudo / agregados
Betonada | 400 |  |  | 120 |  | 528 |  | 93 |  | 0 |  | 0 |  | 1055 |  | 0 |  | 200 | 3400 | 0 |  | 0 | 0 |  | 43.96933 | % agregado graudo / concreto |  |  | 62.94749 | % agregado graudo / agregados
Betonada Corrigida | 400 |  |  | 120 |  | 564.96 |  | 93 |  | 0 |  | 0 |  | 1060.275 |  | 0 |  | 157.765 | 3119.266 | - |  | - | 0 |  | 69.8508 | % agregados totais / concreto |  |  | 21.67208 | % aglomerante / concreto
RESULTADOS OBTIDOS | [24 empty] | 4.1.1 - FCK 25 PERTIGA | [8 empty] | 2.1.3 Campinas
AMOSTRA / Dosagem Aditivo [%] |  | Exp. (n°) | Moldagem (horário) | Temp. concreto [°C] | Ar incorp. [%] |  | Água inicial [mL] | Abatim. Inicial [mm] | Abatim. ___ min. [mm] |  | Abatim. ___ min. [mm] |  | Abatim. ___ min. [mm] |  | Abatim. ___ min. [mm] | Água retorno [mL] | Água betonada [mL] | Água do traço corrigida | a/c corrigida | Resist. 3 DIAS 20/07/15 |  | Resist. 7 DIAS 24/07/15 | Resist. 28DIAS 14/08/15 |  | Material | M.C.C. (kg/m³) | Massa Específica | Relação entre os Agregados |  |  |  | 1000 | 0.008 | Material | M.C.C. (kg/m³) | Massa Específica | Relação entre os Agregados
|  | 28 | 13:05 |  |  |  |  | 140 | [8 empty] | 0 | 200 | 0.3846154 | 25.3 |  | 29.9 |  |  | Cimento | 365 | 3.06 | Agregado Miúdo |  |  |  |  | 2.92 | Cimento | 342 | 3.06 | Agregado Miúdo
[17 empty] | 0 | 200 | 0.3846154 | [5 empty] | Filler | 0 | 2.6 | Areia 1 | Areia 2 | Areia 3 | %filler |  | 0 | Adição | 0 | 1 | Areia 1 | Areia 2 | Areia 3
[17 empty] | 0 | 200 | 0.3846154 | [5 empty] | Areia 1 | 782 | 2.63 | 87.1% | 12.9% | 0% | 0% |  | 6.256 | Areia 1 | 690 | 2.63 | 78.9% | 21.1% | 0%
[17 empty] | 0 | 200 | 0.3846154 | [5 empty] | Areia 2 | 134 | 3.03 | Agregado Graúdo |  |  |  |  | 1.072 | Areia 2 | 190 | 2.7 | Agregado Graúdo
[17 empty] | 0 | 200 | 0.3846154 | [5 empty] | Areia 3 | 0 | 2.6 | Areia 3 | Brita 0 | Brita 1/2 | Aditivo |  | 0 | Areia 3 | 0 | 2.6 | Areia 3 | Brita 0 | Brita 1 | Aditivo
[17 empty] | 0 | 200 | 0.3846154 | [5 empty] | Brita 0 | 1009 | 2.99 | 0% | 99% | 0% | 1% |  | 8.072 | Brita 0 | 820 | 2.9 | 0% | 99% | 0% | 1%
[17 empty] | 0 | 200 | 0.3846154 | [5 empty] | Brita 1/2 | 0 | 2.99 | Teor de Argamassa (massa): |  |  | 55.85% |  | 0 | Brita 1 | 0 | 2.9 | Teor de Argamassa (vol): |  |  | 59.76%
ABATIMENTO CLASSIFICAÇÃO |  | 1 | Slump cônico e forma trapezoidal | 2 | Slump com faces paralelas |  | 3 | Slump c/ faces abauladas | 4 |  | Slump com desmoronamento |  | 5 |  | Slump de alta trabalhabili-dade c/ coesão | 6 | Slump de alta trabalhabili-dade s/ coesão | 7 | Slump de alta trabalhabili-dade c/ coesão | INSERIR A NUMERAÇÃO DE ACORDO COM O ABATIMENTO OBTIDO |  |  |  |  | Aditivo | 3.5 | 1 | Volume Teórico: |  |  | 996.8021 |  | 0.028 | Aditivo | 3 | 1 | Volume Teórico: |  |  | 897.2511
[25 empty] | Água | 195 | 1 | Ar Previsto: |  |  | 0.3198% |  | 1.56 | Água | 167 | 1 | Ar Previsto: |  |  | 10.27%
[25 empty] | Areia 3 = % passante na # 4,8 mm: |  | 70% | Relação a/c |  |  | 0.5342466 |  |  | Areia 3 = % passante na # 4,8 mm: |  | 70% | Relação a/c |  |  | 0.4883041
[25 empty] | Areia 3 > Miúdo:Graúdo | 0 | 0 | % Aditivo |  |  | 0.9589% |  |  | Areia 3 > Miúdo:Graúdo | 0 | 0 | % Aditivo |  |  | 0.8772%
Aspecto (Marcar) ( ) Excesso argamassa ( ) Argamassa Ideal ( ) Pouca argamassa / Áspero ( ) Excelente ( ) Bom ( ) Regular ( ) Ruim
Observações: | [15 empty] | Classe | Abatimento A |  |  | Concreto Auto-Adensável |  |  |  |  | MANUTENÇÃO
[16 empty] | S10 | 10 ≤ A < 50 |  |  | Classe |  | Espalhamento E |  |  | FLOW INICIAL | 770
[16 empty] | S50 | 50 ≤ A <100 |  |  | SF1 |  | 550 ≤ E < 650 |  |  | FLOW +10 | 730
[16 empty] | S100 | 100 ≤ A < 160 |  |  | SF2 |  | 650 ≤ E < 750 |  |  | FLOW +20 | 700
[16 empty] | S160 | 160 ≤ A < 220 |  |  | SF3 |  | 750 ≤ E < 850 |  |  | FLOW +30 | 670
[16 empty] | S220 | A ≥ 220
[25 empty] | MASSA ESPECIFICA [kg/m³] |  |  |  |  | UMIDADE |  |  |  |  | ABSORÇÃO (%) |  |  | AR INCORPORADO
[25 empty] | peso da forma 10x20 cm | peso concreto + forma | massa especifica | Ar incorporado |  | material | umido | seco | umidade |  | material | absorção |  | Rendimento | Consumo aglomerante | Volume | Índice de ar
[25 empty] | 1 | 4.69 | 2.349127 | 3.415974 |  | Areia 1 | 0.5 | 0.5 | 0 |  | Areia 1 | 0% |  | 1.019953 | 509.8272 | 0.985112 | 1.035368
[25 empty] | 0 | 0 | 0 | #DIV/0! |  | Areia 2 | 0.5 | 0.5 | 0 |  | Areia 2 | 0% |  | #DIV/0! | #DIV/0! | 0.985112 | #DIV/0!
[25 empty] | 0 | 0 | 0 | #DIV/0! |  | Areia 3 | 0.5 | 0.5 | 0 |  | Areia 3 | 0% |  | #DIV/0! | #DIV/0! | 0.985112 | #DIV/0!
[25 empty] | 0 | 0 | 0 | #DIV/0! |  | Misto | 0.5 | 0.5 | 0 |  | Misto | 0% |  | #DIV/0! | #DIV/0! | 0.985112 | #DIV/0!
[25 empty] | 0 | 0 | 0 | #DIV/0! |  | Brita 0 | 0.5 | 0.5 | 0 |  | Brita 0 | 0% |  | #DIV/0! | #DIV/0! | 0.985112 | #DIV/0!
[25 empty] | 0 | 0 | 0 | #DIV/0! |  | Brita 1/2 | 0.5 | 0.5 | 0 |  | Brita 1/2 | 0% |  | #DIV/0! | #DIV/0! | 0.985112 | #DIV/0!
[25 empty] | 0 | 0 | 0 | #DIV/0! | [9 empty] | #DIV/0! | #DIV/0! | 0.985112 | #DIV/0!
[25 empty] | 0 | 0 | 0 | #DIV/0! | [9 empty] | #DIV/0! | #DIV/0! | 0.985112 | #DIV/0!
Traço Cliente
Traço MC
Note on B9: holger.schmidt: Para considerar a absorção dos agregados, entrar com umidade em valor negativo
Note on X15: holger.schmidt: Inserir o teor de água para cálculo automático dos demais MCCs
Note on I20: holger.schmidt: Inserir em valor positivo a água adicionada à do traço. Para água retida entrar com valor negativo.
Note on V20: holger.schmidt: Inserir em valor positivo a água adicionada à do traço. Para água retida entrar com valor negativo.
Note on Z20: holger.schmidt: Conforme ABNT NBR 12655, caracteriza-se o maior valor do par para a amostra. Inserir o maior valor na primeira coluna da idade
Note on AB20: holger.schmidt: Conforme ABNT NBR 12655, caracteriza-se o maior valor do par para a amostra. Inserir o maior valor na primeira coluna da idade

## 4.1.1 - FCK 25 PERTIGA (2) (hidden)
DOSAGEM EXPERIMENTAL DE CONCRETO
CLIENTE: | [10 empty] | AMBIENTE: |  |  | SOL ( ) NUBLADO ( ) CHUVA ( ) |  |  |  | TEMPERATURA [°C]: |  |  | DATA:
ESTUDO: |  | Traço Padrão | [8 empty] | Abatimento (Slump) |  |  |  | 100 mm | Classe | s50 | TÉCNICO:
ESPECIFICAÇÕES DA DOSAGEM DO CONCRETO | [23 empty] | 753.6585 | QUANTIDADE DOS FINOS
Rel a/c: |  | 0.5 | Areia 1 | Areia 2 | Filler |  | Misto | Brita 0 | Brita 1/2 |  | Aditivo 1 [%]: |  | 0.85% |  | Adição [%]: |  |  | 30% | Betonada [L]: |  |  | 1000 |  | 231.3415 | Cimento | Adição | Areia 1 | Areia 2 | Areia 3 | Misto | Brita 0 | Brita 1/2
Rel a/ag: |  | 0.3846154 | 86.8% | 13.2% | 0% |  | 0% | 100% | 0% |  | Aditivo 2 [%]: |  | 0% |  | Teor de argamassa [%]: |  |  | 52% | Teor água [%]: |  |  | 9.107% |  | 785 | 100% | 100% | 2% | 0% | 0% | 0% | 3% | 0% | Material fino
Umidade [%]: |  |  | 7% | 0% | 0% |  | 0% | 0.5% | 0.5% |  | Aditivo 3 [%]: |  | 0% |  | Teor de ar incorporado [%]: |  |  | 1.5% | Massa Específica: |  |  | 2399.4 |  | 376.8 | 400 | 120 | 10.56 | 0 | 0 | 0 | 31.65 | 0
Material | Cimento |  |  | Adição |  | Areia 1 |  | Areia 2 |  | Areia 3 |  | Misto |  | Brita 0 |  | Brita 1/2 |  | Água | Aditivo 1 | Aditivo 2 |  | Aditivo 3 | Fibra | [8 empty] | 562.21 | FINOS no MCC [kg/m³]
Fornecedor | CP V ARI |  |  | Filler |  | CAJU |  | Quibrita | [5 empty] | Quibrita |  | Quibrita |  | Rede | CHRYSO
Observações | Intercement |  |  | Geocal |  | Natura Fina |  | Areia de Brita | [5 empty] | Pedrisco |  | Brita 1/2 |  | Poço | ADVA 518
Densidade [t/m³] | 3.06 |  |  | 2.6 |  | 2.63 |  | 3.03 |  | 2.6 |  | 2.6 |  | 2.8 |  | 2.8 |  | 1 | 1.09 | 0 |  | 0 | 0 |  | RELAÇÃO ENTRE OS M.C.C's
M.C.C. [kg/m³] | 400 |  |  | 120 |  | 528 |  | 93 |  | 0 |  | 0 |  | 1055 |  | 0 |  | 200 | 3.4 | 0 |  | 0 |  |  | 25.88147 | % agregado miudo / concreto |  |  | 37.05251 | % agregado miudo / agregados
Betonada | 400 |  |  | 120 |  | 528 |  | 93 |  | 0 |  | 0 |  | 1055 |  | 0 |  | 200 | 3400 | 0 |  | 0 | 0 |  | 43.96933 | % agregado graudo / concreto |  |  | 62.94749 | % agregado graudo / agregados
Betonada Corrigida | 400 |  |  | 120 |  | 564.96 |  | 93 |  | 0 |  | 0 |  | 1060.275 |  | 0 |  | 157.765 | 3119.266 | - |  | - | 0 |  | 69.8508 | % agregados totais / concreto |  |  | 21.67208 | % aglomerante / concreto
RESULTADOS OBTIDOS | [24 empty] | 4.1.1 - FCK 25 PERTIGA - v2 | [8 empty] | 2.1.3 Campinas
AMOSTRA / Dosagem Aditivo [%] |  | Exp. (n°) | Moldagem (horário) | Temp. concreto [°C] | Ar incorp. [%] |  | Água inicial [mL] | Abatim. Inicial [mm] | Abatim. ___ min. [mm] |  | Abatim. ___ min. [mm] |  | Abatim. ___ min. [mm] |  | Abatim. ___ min. [mm] | Água retorno [mL] | Água betonada [mL] | Água do traço corrigida | a/c corrigida | Resist. 3 DIAS 20/07/15 |  | Resist. 7 DIAS 24/07/15 | Resist. 28DIAS 14/08/15 |  | Material | M.C.C. (kg/m³) | Massa Específica | Relação entre os Agregados |  |  |  | 1000 | 0.008 | Material | M.C.C. (kg/m³) | Massa Específica | Relação entre os Agregados
|  | 28 | 13:05 |  |  |  |  | 140 | [8 empty] | 0 | 200 | 0.3846154 | 25.3 |  | 29.9 |  |  | Cimento | 365 | 3.06 | Agregado Miúdo |  |  |  |  | 2.92 | Cimento | 342 | 3.06 | Agregado Miúdo
[17 empty] | 0 | 200 | 0.3846154 | [5 empty] | Filler | 0 | 2.6 | Areia 1 | Areia 2 | Areia 3 | %filler |  | 0 | Adição | 0 | 1 | Areia 1 | Areia 2 | Areia 3
[17 empty] | 0 | 200 | 0.3846154 | [5 empty] | Areia 1 | 740 | 2.63 | 87.2% | 12.8% | 0% | 0% |  | 5.92 | Areia 1 | 690 | 2.63 | 78.9% | 21.1% | 0%
[17 empty] | 0 | 200 | 0.3846154 | [5 empty] | Areia 2 | 125 | 3.03 | Agregado Graúdo |  |  |  |  | 1 | Areia 2 | 190 | 2.7 | Agregado Graúdo
[17 empty] | 0 | 200 | 0.3846154 | [5 empty] | Areia 3 | 0 | 2.6 | Areia 3 | Brita 0 | Brita 1/2 | Aditivo |  | 0 | Areia 3 | 0 | 2.6 | Areia 3 | Brita 0 | Brita 1 | Aditivo
[17 empty] | 0 | 200 | 0.3846154 | [5 empty] | Brita 0 | 1050 | 2.99 | 0% | 99.1% | 0% | 0.9% |  | 8.4 | Brita 0 | 820 | 2.9 | 0% | 99% | 0% | 1%
[17 empty] | 0 | 200 | 0.3846154 | [5 empty] | Brita 1/2 | 0 | 2.99 | Teor de Argamassa (massa): |  |  | 53.87% |  | 0 | Brita 1 | 0 | 2.9 | Teor de Argamassa (vol): |  |  | 59.76%
ABATIMENTO CLASSIFICAÇÃO |  | 1 | Slump cônico e forma trapezoidal | 2 | Slump com faces paralelas |  | 3 | Slump c/ faces abauladas | 4 |  | Slump com desmoronamento |  | 5 |  | Slump de alta trabalhabili-dade c/ coesão | 6 | Slump de alta trabalhabili-dade s/ coesão | 7 | Slump de alta trabalhabili-dade c/ coesão | INSERIR A NUMERAÇÃO DE ACORDO COM O ABATIMENTO OBTIDO |  |  |  |  | Aditivo | 3.1 | 1 | Volume Teórico: |  |  | 991.1746 |  | 0.0248 | Aditivo | 3 | 1 | Volume Teórico: |  |  | 897.2511
[25 empty] | Água | 195 | 1 | Ar Previsto: |  |  | 0.8825% |  | 1.56 | Água | 167 | 1 | Ar Previsto: |  |  | 10.27%
[25 empty] | Areia 3 = % passante na # 4,8 mm: |  | 70% | Relação a/c |  |  | 0.5342466 |  |  | Areia 3 = % passante na # 4,8 mm: |  | 70% | Relação a/c |  |  | 0.4883041
[25 empty] | Areia 3 > Miúdo:Graúdo | 0 | 0 | % Aditivo |  |  | 0.8493% |  |  | Areia 3 > Miúdo:Graúdo | 0 | 0 | % Aditivo |  |  | 0.8772%
Aspecto (Marcar) ( ) Excesso argamassa ( ) Argamassa Ideal ( ) Pouca argamassa / Áspero ( ) Excelente ( ) Bom ( ) Regular ( ) Ruim
Observações: | [15 empty] | Classe | Abatimento A |  |  | Concreto Auto-Adensável |  |  |  |  | MANUTENÇÃO
[16 empty] | S10 | 10 ≤ A < 50 |  |  | Classe |  | Espalhamento E |  |  | FLOW INICIAL | 770
[16 empty] | S50 | 50 ≤ A <100 |  |  | SF1 |  | 550 ≤ E < 650 |  |  | FLOW +10 | 730
[16 empty] | S100 | 100 ≤ A < 160 |  |  | SF2 |  | 650 ≤ E < 750 |  |  | FLOW +20 | 700
[16 empty] | S160 | 160 ≤ A < 220 |  |  | SF3 |  | 750 ≤ E < 850 |  |  | FLOW +30 | 670
[16 empty] | S220 | A ≥ 220
[25 empty] | MASSA ESPECIFICA [kg/m³] |  |  |  |  | UMIDADE |  |  |  |  | ABSORÇÃO (%) |  |  | AR INCORPORADO
[25 empty] | peso da forma 10x20 cm | peso concreto + forma | massa especifica | Ar incorporado |  | material | umido | seco | umidade |  | material | absorção |  | Rendimento | Consumo aglomerante | Volume | Índice de ar
[25 empty] | 1 | 4.69 | 2.349127 | 3.415974 |  | Areia 1 | 0.5 | 0.5 | 0 |  | Areia 1 | 0% |  | 1.019953 | 509.8272 | 0.985112 | 1.035368
[25 empty] | 0 | 0 | 0 | #DIV/0! |  | Areia 2 | 0.5 | 0.5 | 0 |  | Areia 2 | 0% |  | #DIV/0! | #DIV/0! | 0.985112 | #DIV/0!
[25 empty] | 0 | 0 | 0 | #DIV/0! |  | Areia 3 | 0.5 | 0.5 | 0 |  | Areia 3 | 0% |  | #DIV/0! | #DIV/0! | 0.985112 | #DIV/0!
[25 empty] | 0 | 0 | 0 | #DIV/0! |  | Misto | 0.5 | 0.5 | 0 |  | Misto | 0% |  | #DIV/0! | #DIV/0! | 0.985112 | #DIV/0!
[25 empty] | 0 | 0 | 0 | #DIV/0! |  | Brita 0 | 0.5 | 0.5 | 0 |  | Brita 0 | 0% |  | #DIV/0! | #DIV/0! | 0.985112 | #DIV/0!
[25 empty] | 0 | 0 | 0 | #DIV/0! |  | Brita 1/2 | 0.5 | 0.5 | 0 |  | Brita 1/2 | 0% |  | #DIV/0! | #DIV/0! | 0.985112 | #DIV/0!
[25 empty] | 0 | 0 | 0 | #DIV/0! | [9 empty] | #DIV/0! | #DIV/0! | 0.985112 | #DIV/0!
[25 empty] | 0 | 0 | 0 | #DIV/0! | [9 empty] | #DIV/0! | #DIV/0! | 0.985112 | #DIV/0!
Traço Cliente
Traço MC
Note on B9: holger.schmidt: Para considerar a absorção dos agregados, entrar com umidade em valor negativo
Note on X15: holger.schmidt: Inserir o teor de água para cálculo automático dos demais MCCs
Note on I20: holger.schmidt: Inserir em valor positivo a água adicionada à do traço. Para água retida entrar com valor negativo.
Note on V20: holger.schmidt: Inserir em valor positivo a água adicionada à do traço. Para água retida entrar com valor negativo.
Note on Z20: holger.schmidt: Conforme ABNT NBR 12655, caracteriza-se o maior valor do par para a amostra. Inserir o maior valor na primeira coluna da idade
Note on AB20: holger.schmidt: Conforme ABNT NBR 12655, caracteriza-se o maior valor do par para a amostra. Inserir o maior valor na primeira coluna da idade

## 4.1.1 - FCK 25 PERTIGA (3) (hidden)
DOSAGEM EXPERIMENTAL DE CONCRETO
CLIENTE: | [10 empty] | AMBIENTE: |  |  | SOL ( ) NUBLADO ( ) CHUVA ( ) |  |  |  | TEMPERATURA [°C]: |  |  | DATA:
ESTUDO: |  | Traço Padrão | [8 empty] | Abatimento (Slump) |  |  |  | 100 mm | Classe | s50 | TÉCNICO:
ESPECIFICAÇÕES DA DOSAGEM DO CONCRETO | [23 empty] | 753.6585 | QUANTIDADE DOS FINOS
Rel a/c: |  | 0.5 | Areia 1 | Areia 2 | Filler |  | Misto | Brita 0 | Brita 1/2 |  | Aditivo 1 [%]: |  | 0.85% |  | Adição [%]: |  |  | 30% | Betonada [L]: |  |  | 1000 |  | 231.3415 | Cimento | Adição | Areia 1 | Areia 2 | Areia 3 | Misto | Brita 0 | Brita 1/2
Rel a/ag: |  | 0.3846154 | 86.8% | 13.2% | 0% |  | 0% | 100% | 0% |  | Aditivo 2 [%]: |  | 0% |  | Teor de argamassa [%]: |  |  | 52% | Teor água [%]: |  |  | 9.107% |  | 785 | 100% | 100% | 2% | 0% | 0% | 0% | 3% | 0% | Material fino
Umidade [%]: |  |  | 7% | 0% | 0% |  | 0% | 0.5% | 0.5% |  | Aditivo 3 [%]: |  | 0% |  | Teor de ar incorporado [%]: |  |  | 1.5% | Massa Específica: |  |  | 2399.4 |  | 376.8 | 400 | 120 | 10.56 | 0 | 0 | 0 | 31.65 | 0
Material | Cimento |  |  | Adição |  | Areia 1 |  | Areia 2 |  | Areia 3 |  | Misto |  | Brita 0 |  | Brita 1/2 |  | Água | Aditivo 1 | Aditivo 2 |  | Aditivo 3 | Fibra | [8 empty] | 562.21 | FINOS no MCC [kg/m³]
Fornecedor | CP V ARI |  |  | Filler |  | CAJU |  | Quibrita | [5 empty] | Quibrita |  | Quibrita |  | Rede | CHRYSO
Observações | Intercement |  |  | Geocal |  | Natura Fina |  | Areia de Brita | [5 empty] | Pedrisco |  | Brita 1/2 |  | Poço | ADVA 518
Densidade [t/m³] | 3.06 |  |  | 2.6 |  | 2.63 |  | 3.03 |  | 2.6 |  | 2.6 |  | 2.8 |  | 2.8 |  | 1 | 1.09 | 0 |  | 0 | 0 |  | RELAÇÃO ENTRE OS M.C.C's
M.C.C. [kg/m³] | 400 |  |  | 120 |  | 528 |  | 93 |  | 0 |  | 0 |  | 1055 |  | 0 |  | 200 | 3.4 | 0 |  | 0 |  |  | 25.88147 | % agregado miudo / concreto |  |  | 37.05251 | % agregado miudo / agregados
Betonada | 400 |  |  | 120 |  | 528 |  | 93 |  | 0 |  | 0 |  | 1055 |  | 0 |  | 200 | 3400 | 0 |  | 0 | 0 |  | 43.96933 | % agregado graudo / concreto |  |  | 62.94749 | % agregado graudo / agregados
Betonada Corrigida | 400 |  |  | 120 |  | 564.96 |  | 93 |  | 0 |  | 0 |  | 1060.275 |  | 0 |  | 157.765 | 3119.266 | - |  | - | 0 |  | 69.8508 | % agregados totais / concreto |  |  | 21.67208 | % aglomerante / concreto
RESULTADOS OBTIDOS | [24 empty] | 4.1.3 FCK 25 PERTIGA - v3 | [8 empty] | 2.1.3 Campinas
AMOSTRA / Dosagem Aditivo [%] |  | Exp. (n°) | Moldagem (horário) | Temp. concreto [°C] | Ar incorp. [%] |  | Água inicial [mL] | Abatim. Inicial [mm] | Abatim. ___ min. [mm] |  | Abatim. ___ min. [mm] |  | Abatim. ___ min. [mm] |  | Abatim. ___ min. [mm] | Água retorno [mL] | Água betonada [mL] | Água do traço corrigida | a/c corrigida | Resist. 3 DIAS 20/07/15 |  | Resist. 7 DIAS 24/07/15 | Resist. 28DIAS 14/08/15 |  | Material | M.C.C. (kg/m³) | Massa Específica | Relação entre os Agregados |  |  |  | 1000 | 0.008 | Material | M.C.C. (kg/m³) | Massa Específica | Relação entre os Agregados
|  | 28 | 13:05 |  |  |  |  | 140 | [8 empty] | 0 | 200 | 0.3846154 | 25.3 |  | 29.9 |  |  | Cimento | 365 | 3.06 | Agregado Miúdo |  |  |  |  | 2.92 | Cimento | 342 | 3.06 | Agregado Miúdo
[17 empty] | 0 | 200 | 0.3846154 | [5 empty] | Filler | 0 | 2.6 | Areia 1 | Areia 2 | Areia 3 | %filler |  | 0 | Adição | 0 | 1 | Areia 1 | Areia 2 | Areia 3
[17 empty] | 0 | 200 | 0.3846154 | [5 empty] | Areia 1 | 618 | 2.63 | 72.9% | 27.1% | 0% | 0% |  | 4.944 | Areia 1 | 690 | 2.63 | 78.9% | 21.1% | 0%
[17 empty] | 0 | 200 | 0.3846154 | [5 empty] | Areia 2 | 265 | 3.03 | Agregado Graúdo |  |  |  |  | 2.12 | Areia 2 | 190 | 2.7 | Agregado Graúdo
[17 empty] | 0 | 200 | 0.3846154 | [5 empty] | Areia 3 | 0 | 2.6 | Areia 3 | Brita 0 | Brita 1/2 | Aditivo |  | 0 | Areia 3 | 0 | 2.6 | Areia 3 | Brita 0 | Brita 1 | Aditivo
[17 empty] | 0 | 200 | 0.3846154 | [5 empty] | Brita 0 | 1064 | 2.99 | 0% | 99.2% | 0% | 0.8% |  | 8.512 | Brita 0 | 820 | 2.9 | 0% | 99% | 0% | 1%
[17 empty] | 0 | 200 | 0.3846154 | [5 empty] | Brita 1/2 | 0 | 2.99 | Teor de Argamassa (massa): |  |  | 53.91% |  | 0 | Brita 1 | 0 | 2.9 | Teor de Argamassa (vol): |  |  | 59.76%
ABATIMENTO CLASSIFICAÇÃO |  | 1 | Slump cônico e forma trapezoidal | 2 | Slump com faces paralelas |  | 3 | Slump c/ faces abauladas | 4 |  | Slump com desmoronamento |  | 5 |  | Slump de alta trabalhabili-dade c/ coesão | 6 | Slump de alta trabalhabili-dade s/ coesão | 7 | Slump de alta trabalhabili-dade c/ coesão | INSERIR A NUMERAÇÃO DE ACORDO COM O ABATIMENTO OBTIDO |  |  |  |  | Aditivo | 2.9 | 1 | Volume Teórico: |  |  | 995.4736 |  | 0.0232 | Aditivo | 3 | 1 | Volume Teórico: |  |  | 897.2511
[25 empty] | Água | 195 | 1 | Ar Previsto: |  |  | 0.4526% |  | 1.56 | Água | 167 | 1 | Ar Previsto: |  |  | 10.27%
[25 empty] | Areia 3 = % passante na # 4,8 mm: |  | 70% | Relação a/c |  |  | 0.5342466 |  |  | Areia 3 = % passante na # 4,8 mm: |  | 70% | Relação a/c |  |  | 0.4883041
[25 empty] | Areia 3 > Miúdo:Graúdo | 0 | 0 | % Aditivo |  |  | 0.7945% |  |  | Areia 3 > Miúdo:Graúdo | 0 | 0 | % Aditivo |  |  | 0.8772%
Aspecto (Marcar) ( ) Excesso argamassa ( ) Argamassa Ideal ( ) Pouca argamassa / Áspero ( ) Excelente ( ) Bom ( ) Regular ( ) Ruim
Observações: | [15 empty] | Classe | Abatimento A |  |  | Concreto Auto-Adensável |  |  |  |  | MANUTENÇÃO
[16 empty] | S10 | 10 ≤ A < 50 |  |  | Classe |  | Espalhamento E |  |  | FLOW INICIAL | 770
[16 empty] | S50 | 50 ≤ A <100 |  |  | SF1 |  | 550 ≤ E < 650 |  |  | FLOW +10 | 730
[16 empty] | S100 | 100 ≤ A < 160 |  |  | SF2 |  | 650 ≤ E < 750 |  |  | FLOW +20 | 700
[16 empty] | S160 | 160 ≤ A < 220 |  |  | SF3 |  | 750 ≤ E < 850 |  |  | FLOW +30 | 670
[16 empty] | S220 | A ≥ 220
[25 empty] | MASSA ESPECIFICA [kg/m³] |  |  |  |  | UMIDADE |  |  |  |  | ABSORÇÃO (%) |  |  | AR INCORPORADO
[25 empty] | peso da forma 10x20 cm | peso concreto + forma | massa especifica | Ar incorporado |  | material | umido | seco | umidade |  | material | absorção |  | Rendimento | Consumo aglomerante | Volume | Índice de ar
[25 empty] | 1 | 4.69 | 2.349127 | 3.415974 |  | Areia 1 | 0.5 | 0.5 | 0 |  | Areia 1 | 0% |  | 1.019953 | 509.8272 | 0.985112 | 1.035368
[25 empty] | 0 | 0 | 0 | #DIV/0! |  | Areia 2 | 0.5 | 0.5 | 0 |  | Areia 2 | 0% |  | #DIV/0! | #DIV/0! | 0.985112 | #DIV/0!
[25 empty] | 0 | 0 | 0 | #DIV/0! |  | Areia 3 | 0.5 | 0.5 | 0 |  | Areia 3 | 0% |  | #DIV/0! | #DIV/0! | 0.985112 | #DIV/0!
[25 empty] | 0 | 0 | 0 | #DIV/0! |  | Misto | 0.5 | 0.5 | 0 |  | Misto | 0% |  | #DIV/0! | #DIV/0! | 0.985112 | #DIV/0!
[25 empty] | 0 | 0 | 0 | #DIV/0! |  | Brita 0 | 0.5 | 0.5 | 0 |  | Brita 0 | 0% |  | #DIV/0! | #DIV/0! | 0.985112 | #DIV/0!
[25 empty] | 0 | 0 | 0 | #DIV/0! |  | Brita 1/2 | 0.5 | 0.5 | 0 |  | Brita 1/2 | 0% |  | #DIV/0! | #DIV/0! | 0.985112 | #DIV/0!
[25 empty] | 0 | 0 | 0 | #DIV/0! | [9 empty] | #DIV/0! | #DIV/0! | 0.985112 | #DIV/0!
[25 empty] | 0 | 0 | 0 | #DIV/0! | [9 empty] | #DIV/0! | #DIV/0! | 0.985112 | #DIV/0!
Traço Cliente
Traço MC
Note on B9: holger.schmidt: Para considerar a absorção dos agregados, entrar com umidade em valor negativo
Note on X15: holger.schmidt: Inserir o teor de água para cálculo automático dos demais MCCs
Note on I20: holger.schmidt: Inserir em valor positivo a água adicionada à do traço. Para água retida entrar com valor negativo.
Note on V20: holger.schmidt: Inserir em valor positivo a água adicionada à do traço. Para água retida entrar com valor negativo.
Note on Z20: holger.schmidt: Conforme ABNT NBR 12655, caracteriza-se o maior valor do par para a amostra. Inserir o maior valor na primeira coluna da idade
Note on AB20: holger.schmidt: Conforme ABNT NBR 12655, caracteriza-se o maior valor do par para a amostra. Inserir o maior valor na primeira coluna da idade

## 4.1.4 - FCK 25 PERTIGA (4) (hidden)
DOSAGEM EXPERIMENTAL DE CONCRETO
CLIENTE: | [10 empty] | AMBIENTE: |  |  | SOL ( ) NUBLADO ( ) CHUVA ( ) |  |  |  | TEMPERATURA [°C]: |  |  | DATA:
ESTUDO: |  | Traço Padrão | [8 empty] | Abatimento (Slump) |  |  |  | 100 mm | Classe | s50 | TÉCNICO:
ESPECIFICAÇÕES DA DOSAGEM DO CONCRETO | [23 empty] | 753.6585 | QUANTIDADE DOS FINOS
Rel a/c: |  | 0.5 | Areia 1 | Areia 2 | Filler |  | Misto | Brita 0 | Brita 1/2 |  | Aditivo 1 [%]: |  | 0.85% |  | Adição [%]: |  |  | 30% | Betonada [L]: |  |  | 1000 |  | 231.3415 | Cimento | Adição | Areia 1 | Areia 2 | Areia 3 | Misto | Brita 0 | Brita 1/2
Rel a/ag: |  | 0.3846154 | 86.8% | 13.2% | 0% |  | 0% | 100% | 0% |  | Aditivo 2 [%]: |  | 0% |  | Teor de argamassa [%]: |  |  | 52% | Teor água [%]: |  |  | 9.107% |  | 785 | 100% | 100% | 2% | 0% | 0% | 0% | 3% | 0% | Material fino
Umidade [%]: |  |  | 7% | 0% | 0% |  | 0% | 0.5% | 0.5% |  | Aditivo 3 [%]: |  | 0% |  | Teor de ar incorporado [%]: |  |  | 1.5% | Massa Específica: |  |  | 2399.4 |  | 376.8 | 400 | 120 | 10.56 | 0 | 0 | 0 | 31.65 | 0
Material | Cimento |  |  | Adição |  | Areia 1 |  | Areia 2 |  | Areia 3 |  | Misto |  | Brita 0 |  | Brita 1/2 |  | Água | Aditivo 1 | Aditivo 2 |  | Aditivo 3 | Fibra | [8 empty] | 562.21 | FINOS no MCC [kg/m³]
Fornecedor | CP V ARI |  |  | Filler |  | CAJU |  | Quibrita | [5 empty] | Quibrita |  | Quibrita |  | Rede | CHRYSO
Observações | Intercement |  |  | Geocal |  | Natura Fina |  | Areia de Brita | [5 empty] | Pedrisco |  | Brita 1/2 |  | Poço | ADVA 518
Densidade [t/m³] | 3.06 |  |  | 2.6 |  | 2.63 |  | 3.03 |  | 2.6 |  | 2.6 |  | 2.8 |  | 2.8 |  | 1 | 1.09 | 0 |  | 0 | 0 |  | RELAÇÃO ENTRE OS M.C.C's
M.C.C. [kg/m³] | 400 |  |  | 120 |  | 528 |  | 93 |  | 0 |  | 0 |  | 1055 |  | 0 |  | 200 | 3.4 | 0 |  | 0 |  |  | 25.88147 | % agregado miudo / concreto |  |  | 37.05251 | % agregado miudo / agregados
Betonada | 400 |  |  | 120 |  | 528 |  | 93 |  | 0 |  | 0 |  | 1055 |  | 0 |  | 200 | 3400 | 0 |  | 0 | 0 |  | 43.96933 | % agregado graudo / concreto |  |  | 62.94749 | % agregado graudo / agregados
Betonada Corrigida | 400 |  |  | 120 |  | 564.96 |  | 93 |  | 0 |  | 0 |  | 1060.275 |  | 0 |  | 157.765 | 3119.266 | - |  | - | 0 |  | 69.8508 | % agregados totais / concreto |  |  | 21.67208 | % aglomerante / concreto
RESULTADOS OBTIDOS | [24 empty] | 4.1.4 FCK 25 PERTIGA - v4 | [8 empty] | 2.1.3 Campinas
AMOSTRA / Dosagem Aditivo [%] |  | Exp. (n°) | Moldagem (horário) | Temp. concreto [°C] | Ar incorp. [%] |  | Água inicial [mL] | Abatim. Inicial [mm] | Abatim. ___ min. [mm] |  | Abatim. ___ min. [mm] |  | Abatim. ___ min. [mm] |  | Abatim. ___ min. [mm] | Água retorno [mL] | Água betonada [mL] | Água do traço corrigida | a/c corrigida | Resist. 3 DIAS 20/07/15 |  | Resist. 7 DIAS 24/07/15 | Resist. 28DIAS 14/08/15 |  | Material | M.C.C. (kg/m³) | Massa Específica | Relação entre os Agregados |  |  |  | 1000 | 0.008 | Material | M.C.C. (kg/m³) | Massa Específica | Relação entre os Agregados
|  | 28 | 13:05 |  |  |  |  | 140 | [8 empty] | 0 | 200 | 0.3846154 | 25.3 |  | 29.9 |  |  | Cimento | 365 | 3.06 | Agregado Miúdo |  |  |  |  | 2.92 | Cimento | 342 | 3.06 | Agregado Miúdo
[17 empty] | 0 | 200 | 0.3846154 | [5 empty] | Filler | 0 | 2.6 | Areia 1 | Areia 2 | Areia 3 | %filler |  | 0 | Adição | 0 | 1 | Areia 1 | Areia 2 | Areia 3
[17 empty] | 0 | 200 | 0.3846154 | [5 empty] | Areia 1 | 651 | 2.63 | 77.6% | 22.4% | 0% | 0% |  | 5.208 | Areia 1 | 690 | 2.63 | 78.9% | 21.1% | 0%
[17 empty] | 0 | 200 | 0.3846154 | [5 empty] | Areia 2 | 217 | 3.03 | Agregado Graúdo |  |  |  |  | 1.736 | Areia 2 | 190 | 2.7 | Agregado Graúdo
[17 empty] | 0 | 200 | 0.3846154 | [5 empty] | Areia 3 | 0 | 2.6 | Areia 3 | Brita 0 | Brita 1/2 | Aditivo |  | 0 | Areia 3 | 0 | 2.6 | Areia 3 | Brita 0 | Brita 1 | Aditivo
[17 empty] | 0 | 200 | 0.3846154 | [5 empty] | Brita 0 | 1050 | 2.99 | 0% | 99.2% | 0% | 0.8% |  | 8.4 | Brita 0 | 820 | 2.9 | 0% | 99% | 0% | 1%
[17 empty] | 0 | 200 | 0.3846154 | [5 empty] | Brita 1/2 | 0 | 2.99 | Teor de Argamassa (massa): |  |  | 53.94% |  | 0 | Brita 1 | 0 | 2.9 | Teor de Argamassa (vol): |  |  | 59.76%
ABATIMENTO CLASSIFICAÇÃO |  | 1 | Slump cônico e forma trapezoidal | 2 | Slump com faces paralelas |  | 3 | Slump c/ faces abauladas | 4 |  | Slump com desmoronamento |  | 5 |  | Slump de alta trabalhabili-dade c/ coesão | 6 | Slump de alta trabalhabili-dade s/ coesão | 7 | Slump de alta trabalhabili-dade c/ coesão | INSERIR A NUMERAÇÃO DE ACORDO COM O ABATIMENTO OBTIDO |  |  |  |  | Aditivo | 3 | 1 | Volume Teórico: |  |  | 987.5973 |  | 0.024 | Aditivo | 3 | 1 | Volume Teórico: |  |  | 897.2511
[25 empty] | Água | 195 | 1 | Ar Previsto: |  |  | 1.24% |  | 1.56 | Água | 167 | 1 | Ar Previsto: |  |  | 10.27%
[25 empty] | Areia 3 = % passante na # 4,8 mm: |  | 70% | Relação a/c |  |  | 0.5342466 |  |  | Areia 3 = % passante na # 4,8 mm: |  | 70% | Relação a/c |  |  | 0.4883041
[25 empty] | Areia 3 > Miúdo:Graúdo | 0 | 0 | % Aditivo |  |  | 0.8219% |  |  | Areia 3 > Miúdo:Graúdo | 0 | 0 | % Aditivo |  |  | 0.8772%
Aspecto (Marcar) ( ) Excesso argamassa ( ) Argamassa Ideal ( ) Pouca argamassa / Áspero ( ) Excelente ( ) Bom ( ) Regular ( ) Ruim
Observações: | [15 empty] | Classe | Abatimento A |  |  | Concreto Auto-Adensável |  |  |  |  | MANUTENÇÃO
[16 empty] | S10 | 10 ≤ A < 50 |  |  | Classe |  | Espalhamento E |  |  | FLOW INICIAL | 770
[16 empty] | S50 | 50 ≤ A <100 |  |  | SF1 |  | 550 ≤ E < 650 |  |  | FLOW +10 | 730
[16 empty] | S100 | 100 ≤ A < 160 |  |  | SF2 |  | 650 ≤ E < 750 |  |  | FLOW +20 | 700
[16 empty] | S160 | 160 ≤ A < 220 |  |  | SF3 |  | 750 ≤ E < 850 |  |  | FLOW +30 | 670
[16 empty] | S220 | A ≥ 220
[25 empty] | MASSA ESPECIFICA [kg/m³] |  |  |  |  | UMIDADE |  |  |  |  | ABSORÇÃO (%) |  |  | AR INCORPORADO
[25 empty] | peso da forma 10x20 cm | peso concreto + forma | massa especifica | Ar incorporado |  | material | umido | seco | umidade |  | material | absorção |  | Rendimento | Consumo aglomerante | Volume | Índice de ar
[25 empty] | 1 | 4.69 | 2.349127 | 3.415974 |  | Areia 1 | 0.5 | 0.5 | 0 |  | Areia 1 | 0% |  | 1.019953 | 509.8272 | 0.985112 | 1.035368
[25 empty] | 0 | 0 | 0 | #DIV/0! |  | Areia 2 | 0.5 | 0.5 | 0 |  | Areia 2 | 0% |  | #DIV/0! | #DIV/0! | 0.985112 | #DIV/0!
[25 empty] | 0 | 0 | 0 | #DIV/0! |  | Areia 3 | 0.5 | 0.5 | 0 |  | Areia 3 | 0% |  | #DIV/0! | #DIV/0! | 0.985112 | #DIV/0!
[25 empty] | 0 | 0 | 0 | #DIV/0! |  | Misto | 0.5 | 0.5 | 0 |  | Misto | 0% |  | #DIV/0! | #DIV/0! | 0.985112 | #DIV/0!
[25 empty] | 0 | 0 | 0 | #DIV/0! |  | Brita 0 | 0.5 | 0.5 | 0 |  | Brita 0 | 0% |  | #DIV/0! | #DIV/0! | 0.985112 | #DIV/0!
[25 empty] | 0 | 0 | 0 | #DIV/0! |  | Brita 1/2 | 0.5 | 0.5 | 0 |  | Brita 1/2 | 0% |  | #DIV/0! | #DIV/0! | 0.985112 | #DIV/0!
[25 empty] | 0 | 0 | 0 | #DIV/0! | [9 empty] | #DIV/0! | #DIV/0! | 0.985112 | #DIV/0!
[25 empty] | 0 | 0 | 0 | #DIV/0! | [9 empty] | #DIV/0! | #DIV/0! | 0.985112 | #DIV/0!
Traço Cliente
Traço MC
Note on B9: holger.schmidt: Para considerar a absorção dos agregados, entrar com umidade em valor negativo
Note on X15: holger.schmidt: Inserir o teor de água para cálculo automático dos demais MCCs
Note on I20: holger.schmidt: Inserir em valor positivo a água adicionada à do traço. Para água retida entrar com valor negativo.
Note on V20: holger.schmidt: Inserir em valor positivo a água adicionada à do traço. Para água retida entrar com valor negativo.
Note on Z20: holger.schmidt: Conforme ABNT NBR 12655, caracteriza-se o maior valor do par para a amostra. Inserir o maior valor na primeira coluna da idade
Note on AB20: holger.schmidt: Conforme ABNT NBR 12655, caracteriza-se o maior valor do par para a amostra. Inserir o maior valor na primeira coluna da idade

## 1.2.79- CTC 380 (hidden)
DOSAGEM EXPERIMENTAL DE CONCRETO
CLIENTE: | [10 empty] | AMBIENTE: |  |  | SOL ( ) NUBLADO ( ) CHUVA ( ) |  |  |  | TEMPERATURA [°C]: |  |  | DATA:
ESTUDO: |  | Traço Padrão | [8 empty] | Abatimento (Slump) |  |  |  | 100 mm | Classe | s50 | TÉCNICO:
ESPECIFICAÇÕES DA DOSAGEM DO CONCRETO | [23 empty] | 659.6685 | QUANTIDADE DOS FINOS
Rel a/c: |  | 0.55 | Areia 1 | Areia 2 | Filler |  | Misto | Brita 0 | Brita 1/2 |  | Aditivo 1 [%]: |  | 0.85% |  | Adição [%]: |  |  | 0% | Betonada [L]: |  |  | 1000 |  | 320.3315 | Cimento | Adição | Areia 1 | Areia 2 | Areia 3 | Misto | Brita 0 | Brita 1/2
Rel a/ag: |  | 0.5494505 | 86.8% | 0% | 0% |  | 0% | 82.8% | 16.4% |  | Aditivo 2 [%]: |  | 0% |  | Teor de argamassa [%]: |  |  | 56% | Teor água [%]: |  |  | 9.761% |  | 780 | 100% | 100% | 2% | 0% | 0% | 0% | 3% | 0% | Material fino
Umidade [%]: |  |  | 7% | 0% | 0% |  | 0% | 0.5% | 0.5% |  | Aditivo 3 [%]: |  | 0% |  | Teor de ar incorporado [%]: |  |  | 2% | Massa Específica: |  |  | 2252.09 |  | 343.2 | 364 | 0 | 14.62 | 0 | 0 | 0 | 23.88 | 0
Material | Cimento |  |  | Adição |  | Areia 1 |  | Areia 2 |  | Areia 3 |  | Misto |  | Brita 0 |  | Brita 1/2 |  | Água | Aditivo 1 | Aditivo 2 |  | Aditivo 3 | Fibra | [8 empty] | 402.5 | FINOS no MCC [kg/m³]
Fornecedor | CP V ARI |  |  | Filler |  | CAJU |  | Quibrita | [5 empty] | Quibrita |  | Quibrita |  | Rede | CHRYSO
Observações | Intercement |  |  | Geocal |  | Natura Fina |  | Areia de Brita | [5 empty] | Pedrisco |  | Brita 1/2 |  | Poço | ADVA 518
Densidade [t/m³] | 3.06 |  |  | 2.6 |  | 2.63 |  | 3.03 |  | 2.6 |  | 2.6 |  | 2.8 |  | 2.8 |  | 1 | 1.09 | 0 |  | 0 | 0 |  | RELAÇÃO ENTRE OS M.C.C's
M.C.C. [kg/m³] | 364 |  |  | 0 |  | 731 |  | 0 |  | 0 |  | 0 |  | 796 |  | 158 |  | 200 | 3.094 | 0 |  | 0 |  |  | 32.45874 | % agregado miudo / concreto |  |  | 43.38279 | % agregado miudo / agregados
Betonada | 364 |  |  | 0 |  | 731 |  | 0 |  | 0 |  | 0 |  | 796 |  | 158 |  | 200 | 3094 | 0 |  | 0 | 0 |  | 42.36065 | % agregado graudo / concreto |  |  | 56.61721 | % agregado graudo / agregados
Betonada Corrigida | 364 |  |  | 0 |  | 782.17 |  | 0 |  | 0 |  | 0 |  | 799.98 |  | 158.79 |  | 144.06 | 2838.532 | - |  | - | 0 |  | 74.81939 | % agregados totais / concreto |  |  | 16.16276 | % aglomerante / concreto
RESULTADOS OBTIDOS | [24 empty] | 1.2.9 - CTC 380 | [8 empty] | 2.1.3 Campinas
AMOSTRA / Dosagem Aditivo [%] |  | Exp. (n°) | Moldagem (horário) | Temp. concreto [°C] | Ar incorp. [%] |  | Água inicial [mL] | Abatim. Inicial [mm] | Abatim. ___ min. [mm] |  | Abatim. ___ min. [mm] |  | Abatim. ___ min. [mm] |  | Abatim. ___ min. [mm] | Água retorno [mL] | Água betonada [mL] | Água do traço corrigida | a/c corrigida | Resist. 3 DIAS 20/07/15 |  | Resist. 7 DIAS 24/07/15 | Resist. 28DIAS 14/08/15 |  | Material | M.C.C. (kg/m³) | Massa Específica | Relação entre os Agregados |  |  |  | 1000 | 0.008 | Material | M.C.C. (kg/m³) | Massa Específica | Relação entre os Agregados
|  | 28 | 13:05 |  |  |  |  | 140 | [8 empty] | 0 | 200 | 0.5494505 | 25.3 |  | 29.9 |  |  | Cimento | 370 | 3.06 | Agregado Miúdo |  |  |  |  | 2.96 | Cimento | 342 | 3.06 | Agregado Miúdo
[17 empty] | 0 | 200 | 0.5494505 | [5 empty] | Filler | 0 | 2.6 | Areia 1 | Areia 2 | Areia 3 | %filler |  | 0 | Adição | 0 | 1 | Areia 1 | Areia 2 | Areia 3
[17 empty] | 0 | 200 | 0.5494505 | [5 empty] | Areia 1 | 825 | 2.63 | 89.5% | 10.5% | 0% | 0% |  | 6.6 | Areia 1 | 690 | 2.63 | 78.9% | 21.1% | 0%
[17 empty] | 0 | 200 | 0.5494505 | [5 empty] | Areia 2 | 112 | 3.03 | Agregado Graúdo |  |  |  |  | 0.896 | Areia 2 | 190 | 2.7 | Agregado Graúdo
[17 empty] | 0 | 200 | 0.5494505 | [5 empty] | Areia 3 | 0 | 2.6 | Areia 3 | Brita 0 | Brita 1/2 | Aditivo |  | 0 | Areia 3 | 0 | 2.6 | Areia 3 | Brita 0 | Brita 1 | Aditivo
[17 empty] | 0 | 200 | 0.5494505 | [5 empty] | Brita 0 | 772 | 2.99 | 0% | 82.5% | 16.5% | 1% |  | 6.176 | Brita 0 | 820 | 2.9 | 0% | 99% | 0% | 1%
[17 empty] | 0 | 200 | 0.5494505 | [5 empty] | Brita 1/2 | 154 | 2.99 | Teor de Argamassa (massa): |  |  | 58.53% |  | 1.232 | Brita 1 | 0 | 2.9 | Teor de Argamassa (vol): |  |  | 59.76%
ABATIMENTO CLASSIFICAÇÃO |  | 1 | Slump cônico e forma trapezoidal | 2 | Slump com faces paralelas |  | 3 | Slump c/ faces abauladas | 4 |  | Slump com desmoronamento |  | 5 |  | Slump de alta trabalhabili-dade c/ coesão | 6 | Slump de alta trabalhabili-dade s/ coesão | 7 | Slump de alta trabalhabili-dade c/ coesão | INSERIR A NUMERAÇÃO DE ACORDO COM O ABATIMENTO OBTIDO |  |  |  |  | Aditivo | 3.2 | 1 | Volume Teórico: |  |  | 979.4659 |  | 0.0256 | Aditivo | 3 | 1 | Volume Teórico: |  |  | 897.2511
[25 empty] | Água | 195 | 1 | Ar Previsto: |  |  | 2.053% |  | 1.56 | Água | 167 | 1 | Ar Previsto: |  |  | 10.27%
[25 empty] | Areia 3 = % passante na # 4,8 mm: |  | 70% | Relação a/c |  |  | 0.527027 |  |  | Areia 3 = % passante na # 4,8 mm: |  | 70% | Relação a/c |  |  | 0.4883041
[25 empty] | Areia 3 > Miúdo:Graúdo | 0 | 0 | % Aditivo |  |  | 0.8649% |  |  | Areia 3 > Miúdo:Graúdo | 0 | 0 | % Aditivo |  |  | 0.8772%
Aspecto (Marcar) ( ) Excesso argamassa ( ) Argamassa Ideal ( ) Pouca argamassa / Áspero ( ) Excelente ( ) Bom ( ) Regular ( ) Ruim | [26 empty] | Massa Específica | 2453.1
Observações: | [15 empty] | Classe | Abatimento A |  |  | Concreto Auto-Adensável |  |  |  |  | MANUTENÇÃO
[16 empty] | S10 | 10 ≤ A < 50 |  |  | Classe |  | Espalhamento E |  |  | FLOW INICIAL | 770
[16 empty] | S50 | 50 ≤ A <100 |  |  | SF1 |  | 550 ≤ E < 650 |  |  | FLOW +10 | 730
[16 empty] | S100 | 100 ≤ A < 160 |  |  | SF2 |  | 650 ≤ E < 750 |  |  | FLOW +20 | 700
[16 empty] | S160 | 160 ≤ A < 220 |  |  | SF3 |  | 750 ≤ E < 850 |  |  | FLOW +30 | 670
[16 empty] | S220 | A ≥ 220
[25 empty] | MASSA ESPECIFICA [kg/m³] |  |  |  |  | UMIDADE |  |  |  |  | ABSORÇÃO (%) |  |  | AR INCORPORADO
[25 empty] | peso da forma 10x20 cm | peso concreto + forma | massa especifica | Ar incorporado |  | material | umido | seco | umidade |  | material | absorção |  | Rendimento | Consumo aglomerante | Volume | Índice de ar
[25 empty] | 1 | 4.69 | 2.349127 | 2.064145 |  | Areia 1 | 0.5 | 0.5 | 0 |  | Areia 1 | 0% |  | 0.9573769 | 380.2055 | 0.9376153 | 1.021076
[25 empty] | 0 | 0 | 0 | #DIV/0! |  | Areia 2 | 0.5 | 0.5 | 0 |  | Areia 2 | 0% |  | #DIV/0! | #DIV/0! | 0.9376153 | #DIV/0!
[25 empty] | 0 | 0 | 0 | #DIV/0! |  | Areia 3 | 0.5 | 0.5 | 0 |  | Areia 3 | 0% |  | #DIV/0! | #DIV/0! | 0.9376153 | #DIV/0!
[25 empty] | 0 | 0 | 0 | #DIV/0! |  | Misto | 0.5 | 0.5 | 0 |  | Misto | 0% |  | #DIV/0! | #DIV/0! | 0.9376153 | #DIV/0!
[25 empty] | 0 | 0 | 0 | #DIV/0! |  | Brita 0 | 0.5 | 0.5 | 0 |  | Brita 0 | 0% |  | #DIV/0! | #DIV/0! | 0.9376153 | #DIV/0!
[25 empty] | 0 | 0 | 0 | #DIV/0! |  | Brita 1/2 | 0.5 | 0.5 | 0 |  | Brita 1/2 | 0% |  | #DIV/0! | #DIV/0! | 0.9376153 | #DIV/0!
[25 empty] | 0 | 0 | 0 | #DIV/0! | [9 empty] | #DIV/0! | #DIV/0! | 0.9376153 | #DIV/0!
[25 empty] | 0 | 0 | 0 | #DIV/0! | [9 empty] | #DIV/0! | #DIV/0! | 0.9376153 | #DIV/0!
Traço Cliente
Traço MC
Note on B9: holger.schmidt: Para considerar a absorção dos agregados, entrar com umidade em valor negativo
Note on X15: holger.schmidt: Inserir o teor de água para cálculo automático dos demais MCCs
Note on I20: holger.schmidt: Inserir em valor positivo a água adicionada à do traço. Para água retida entrar com valor negativo.
Note on V20: holger.schmidt: Inserir em valor positivo a água adicionada à do traço. Para água retida entrar com valor negativo.
Note on Z20: holger.schmidt: Conforme ABNT NBR 12655, caracteriza-se o maior valor do par para a amostra. Inserir o maior valor na primeira coluna da idade
Note on AB20: holger.schmidt: Conforme ABNT NBR 12655, caracteriza-se o maior valor do par para a amostra. Inserir o maior valor na primeira coluna da idade

## filler caa (hidden)
DOSAGEM EXPERIMENTAL DE CONCRETO
CLIENTE: | [10 empty] | AMBIENTE: |  |  | SOL ( ) NUBLADO ( ) CHUVA ( ) |  |  |  | TEMPERATURA [°C]: |  |  | DATA:
ESTUDO: |  | Traço Padrão | [8 empty] | Abatimento (Slump) |  |  |  | 100 mm | Classe | s50 | TÉCNICO:
ESPECIFICAÇÕES DA DOSAGEM DO CONCRETO | [23 empty] | 674.5378 | QUANTIDADE DOS FINOS
Rel a/c: |  | 0.6 | Areia 1 | Areia 2 | Filler |  | Misto | Brita 0 | Brita 1/2 |  | Aditivo 1 [%]: |  | 0.85% |  | Adição [%]: |  |  | 0% | Betonada [L]: |  |  | 1000 |  | 305.4622 | Cimento | Adição | Areia 1 | Areia 2 | Areia 3 | Misto | Brita 0 | Brita 1/2
Rel a/ag: |  | 3.2 | 86.8% | 0% | 0% |  | 0% | 82.8% | 16.4% |  | Aditivo 2 [%]: |  | 0% |  | Teor de argamassa [%]: |  |  | 56% | Teor água [%]: |  |  | 9.737% |  | 780 | 100% | 100% | 2% | 0% | 0% | 0% | 3% | 0% | Material fino
Umidade [%]: |  |  | 7% | 0% | 0% |  | 0% | 0.5% | 0.5% |  | Aditivo 3 [%]: |  | 0% |  | Teor de ar incorporado [%]: |  |  | 2% | Massa Específica: |  |  | 2256.83 |  | 343.2 | 333 | 70 | 13.94 | 0 | 0 | 0 | 23.88 | 0
Material | Cimento |  |  | Adição |  | Areia 1 |  | Areia 2 |  | Areia 3 |  | Misto |  | Brita 0 |  | Brita 1/2 |  | Água | Aditivo 1 | Aditivo 2 |  | Aditivo 3 | Fibra | [8 empty] | 440.82 | FINOS no MCC [kg/m³]
Fornecedor | CP V ARI |  |  | Filler |  | CAJU |  | Quibrita | [5 empty] | Quibrita |  | Quibrita |  | Rede | CHRYSO
Observações | Intercement |  |  | Geocal |  | Natura Fina |  | Areia de Brita | [5 empty] | Pedrisco |  | Brita 1/2 |  | Poço | ADVA 518
Densidade [t/m³] | 3.06 |  |  | 2.8 |  | 2.63 |  | 2.99 |  | 2.6 |  | 2.6 |  | 2.8 |  | 2.8 |  | 1 | 1.09 | 0 |  | 0 | 0 |  | RELAÇÃO ENTRE OS M.C.C's
M.C.C. [kg/m³] | 333 |  |  | 70 |  | 697 |  | 0 |  | 0 |  | 0 |  | 796 |  | 158 |  | 200 | 2.831 | 0 |  | 0 |  |  | 30.88403 | % agregado miudo / concreto |  |  | 42.21684 | % agregado miudo / agregados
Betonada | 333 |  |  | 70 |  | 697 |  | 0 |  | 0 |  | 0 |  | 796 |  | 158 |  | 200 | 2831 | 0 |  | 0 | 0 |  | 42.27168 | % agregado graudo / concreto |  |  | 57.78316 | % agregado graudo / agregados
Betonada Corrigida | 333 |  |  | 70 |  | 745.79 |  | 0 |  | 0 |  | 0 |  | 799.98 |  | 158.79 |  | 146.44 | 2597.248 | - |  | - | 0 |  | 73.15571 | % agregados totais / concreto |  |  | 17.85691 | % aglomerante / concreto
RESULTADOS OBTIDOS | [24 empty] | filler caa | [8 empty] | 2.1.3 Campinas
AMOSTRA / Dosagem Aditivo [%] |  | Exp. (n°) | Moldagem (horário) | Temp. concreto [°C] | Ar incorp. [%] |  | Água inicial [mL] | Abatim. Inicial [mm] | Abatim. ___ min. [mm] |  | Abatim. ___ min. [mm] |  | Abatim. ___ min. [mm] |  | Abatim. ___ min. [mm] | Água retorno [mL] | Água betonada [mL] | Água do traço corrigida | a/c corrigida | Resist. 3 DIAS 20/07/15 |  | Resist. 7 DIAS 24/07/15 | Resist. 28DIAS 14/08/15 |  | Material | M.C.C. (kg/m³) | Massa Específica | Relação entre os Agregados |  |  |  | 1000 | 0.008 | Material | M.C.C. (kg/m³) | Massa Específica | Relação entre os Agregados
|  | 28 | 13:05 |  |  |  |  | 140 | [8 empty] | 0 | 200 | 0.4962779 | 25.3 |  | 29.9 |  |  | Cimento | 300 | 3.06 | Agregado Miúdo |  |  |  |  | 2.4 | Cimento | 342 | 3.06 | Agregado Miúdo
[17 empty] | 0 | 200 | 0.4962779 | [5 empty] | Filler | 70 | 2.8 | Areia 1 | Areia 2 | Areia 3 | %filler |  | 0.56 | Adição | 0 | 1 | Areia 1 | Areia 2 | Areia 3
[17 empty] | 0 | 200 | 0.4962779 | [5 empty] | Areia 1 | 650 | 2.63 | 84.1% | 15.9% | 0% | 23.33% |  | 5.2 | Areia 1 | 690 | 2.63 | 78.9% | 21.1% | 0%
[17 empty] | 0 | 200 | 0.4962779 | [5 empty] | Areia 2 | 140 | 2.99 | Agregado Graúdo |  |  |  |  | 1.12 | Areia 2 | 190 | 2.7 | Agregado Graúdo
[17 empty] | 0 | 200 | 0.4962779 | [5 empty] | Areia 3 | 0 | 2.6 | Areia 3 | Brita 0 | Brita 1/2 | Aditivo |  | 0 | Areia 3 | 0 | 2.6 | Areia 3 | Brita 0 | Brita 1 | Aditivo
[17 empty] | 0 | 200 | 0.4962779 | [5 empty] | Brita 0 | 980 | 2.99 | 0% | 87.5% | 11.6% | 0.9% |  | 7.84 | Brita 0 | 820 | 2.9 | 0% | 99% | 0% | 1%
[17 empty] | 0 | 200 | 0.4962779 | [5 empty] | Brita 1/2 | 130 | 2.99 | Teor de Argamassa (massa): |  |  | 51.1% |  | 1.04 | Brita 1 | 0 | 2.9 | Teor de Argamassa (vol): |  |  | 59.76%
ABATIMENTO CLASSIFICAÇÃO |  | 1 | Slump cônico e forma trapezoidal | 2 | Slump com faces paralelas |  | 3 | Slump c/ faces abauladas | 4 |  | Slump com desmoronamento |  | 5 |  | Slump de alta trabalhabili-dade c/ coesão | 6 | Slump de alta trabalhabili-dade s/ coesão | 7 | Slump de alta trabalhabili-dade c/ coesão | INSERIR A NUMERAÇÃO DE ACORDO COM O ABATIMENTO OBTIDO |  |  |  |  | Aditivo | 3.2 | 1 | Volume Teórico: |  |  | 971.4477 |  | 0.0256 | Aditivo | 3 | 1 | Volume Teórico: |  |  | 897.2511
[25 empty] | Água | 180 | 1 | Ar Previsto: |  |  | 2.855% |  | 1.44 | Água | 167 | 1 | Ar Previsto: |  |  | 10.27%
[25 empty] | Areia 3 = % passante na # 4,8 mm: |  | 70% | Relação a/c |  |  | 0.6 |  |  | Areia 3 = % passante na # 4,8 mm: |  | 70% | Relação a/c |  |  | 0.4883041
[25 empty] | Areia 3 > Miúdo:Graúdo | 0 | 0 | % Aditivo |  |  | 0.8649% |  |  | Areia 3 > Miúdo:Graúdo | 0 | 0 | % Aditivo |  |  | 0.8772%
Aspecto (Marcar) ( ) Excesso argamassa ( ) Argamassa Ideal ( ) Pouca argamassa / Áspero ( ) Excelente ( ) Bom ( ) Regular ( ) Ruim | [26 empty] | Massa Específica | 2475.26
Observações: | [15 empty] | Classe | Abatimento A |  |  | Concreto Auto-Adensável |  |  |  |  | MANUTENÇÃO
[16 empty] | S10 | 10 ≤ A < 50 |  |  | Classe |  | Espalhamento E |  |  | FLOW INICIAL | 770
[16 empty] | S50 | 50 ≤ A <100 |  |  | SF1 |  | 550 ≤ E < 650 |  |  | FLOW +10 | 730 |  | 6336
[16 empty] | S100 | 100 ≤ A < 160 |  |  | SF2 |  | 650 ≤ E < 750 |  |  | FLOW +20 | 700
[16 empty] | S160 | 160 ≤ A < 220 |  |  | SF3 |  | 750 ≤ E < 850 |  |  | FLOW +30 | 670
[16 empty] | S220 | A ≥ 220
[25 empty] | MASSA ESPECIFICA [kg/m³] |  |  |  |  | UMIDADE |  |  |  |  | ABSORÇÃO (%) |  |  | AR INCORPORADO
[25 empty] | peso da forma 10x20 cm | peso concreto + forma | massa especifica | Ar incorporado |  | material | umido | seco | umidade |  | material | absorção |  | Rendimento | Consumo aglomerante | Volume | Índice de ar
[25 empty] | 1 | 4.69 | 2.349127 | 2.079047 |  | Areia 1 | 0.5 | 0.5 | 0 |  | Areia 1 | 0% |  | 0.9595054 | 420.0081 | 0.9395568 | 1.021232
[25 empty] | 0 | 0 | 0 | #DIV/0! |  | Areia 2 | 0.5 | 0.5 | 0 |  | Areia 2 | 0% |  | #DIV/0! | #DIV/0! | 0.9395568 | #DIV/0!
[25 empty] | 0 | 0 | 0 | #DIV/0! |  | Areia 3 | 0.5 | 0.5 | 0 |  | Areia 3 | 0% |  | #DIV/0! | #DIV/0! | 0.9395568 | #DIV/0!
[25 empty] | 0 | 0 | 0 | #DIV/0! |  | Misto | 0.5 | 0.5 | 0 |  | Misto | 0% |  | #DIV/0! | #DIV/0! | 0.9395568 | #DIV/0!
[25 empty] | 0 | 0 | 0 | #DIV/0! |  | Brita 0 | 0.5 | 0.5 | 0 |  | Brita 0 | 0% |  | #DIV/0! | #DIV/0! | 0.9395568 | #DIV/0!
[25 empty] | 0 | 0 | 0 | #DIV/0! |  | Brita 1/2 | 0.5 | 0.5 | 0 |  | Brita 1/2 | 0% |  | #DIV/0! | #DIV/0! | 0.9395568 | #DIV/0!
[25 empty] | 0 | 0 | 0 | #DIV/0! | [9 empty] | #DIV/0! | #DIV/0! | 0.9395568 | #DIV/0!
[25 empty] | 0 | 0 | 0 | #DIV/0! | [9 empty] | #DIV/0! | #DIV/0! | 0.9395568 | #DIV/0!
Traço Cliente
Traço MC
Note on B9: holger.schmidt: Para considerar a absorção dos agregados, entrar com umidade em valor negativo
Note on X15: holger.schmidt: Inserir o teor de água para cálculo automático dos demais MCCs
Note on I20: holger.schmidt: Inserir em valor positivo a água adicionada à do traço. Para água retida entrar com valor negativo.
Note on V20: holger.schmidt: Inserir em valor positivo a água adicionada à do traço. Para água retida entrar com valor negativo.
Note on Z20: holger.schmidt: Conforme ABNT NBR 12655, caracteriza-se o maior valor do par para a amostra. Inserir o maior valor na primeira coluna da idade
Note on AB20: holger.schmidt: Conforme ABNT NBR 12655, caracteriza-se o maior valor do par para a amostra. Inserir o maior valor na primeira coluna da idade

## filler caa (2) (hidden)
DOSAGEM EXPERIMENTAL DE CONCRETO
CLIENTE: | [10 empty] | AMBIENTE: |  |  | SOL ( ) NUBLADO ( ) CHUVA ( ) |  |  |  | TEMPERATURA [°C]: |  |  | DATA:
ESTUDO: |  | Traço Padrão | [8 empty] | Abatimento (Slump) |  |  |  | 100 mm | Classe | s50 | TÉCNICO:
ESPECIFICAÇÕES DA DOSAGEM DO CONCRETO | [23 empty] | 674.5378 | QUANTIDADE DOS FINOS
Rel a/c: |  | 0.6 | Areia 1 | Areia 2 | Filler |  | Misto | Brita 0 | Brita 1/2 |  | Aditivo 1 [%]: |  | 0.85% |  | Adição [%]: |  |  | 0% | Betonada [L]: |  |  | 1000 |  | 305.4622 | Cimento | Adição | Areia 1 | Areia 2 | Areia 3 | Misto | Brita 0 | Brita 1/2
Rel a/ag: |  | 0.4962779 | 86.8% | 0% | 0% |  | 0% | 82.8% | 16.4% |  | Aditivo 2 [%]: |  | 0% |  | Teor de argamassa [%]: |  |  | 56% | Teor água [%]: |  |  | 9.737% |  | 780 | 100% | 100% | 2% | 0% | 0% | 0% | 3% | 0% | Material fino
Umidade [%]: |  |  | 7% | 0% | 0% |  | 0% | 0.5% | 0.5% |  | Aditivo 3 [%]: |  | 0% |  | Teor de ar incorporado [%]: |  |  | 2% | Massa Específica: |  |  | 2256.83 |  | 343.2 | 333 | 70 | 13.94 | 0 | 0 | 0 | 23.88 | 0
Material | Cimento |  |  | Adição |  | Areia 1 |  | Areia 2 |  | Areia 3 |  | Misto |  | Brita 0 |  | Brita 1/2 |  | Água | Aditivo 1 | Aditivo 2 |  | Aditivo 3 | Fibra | [8 empty] | 440.82 | FINOS no MCC [kg/m³]
Fornecedor | CP V ARI |  |  | Filler |  | CAJU |  | Quibrita | [5 empty] | Quibrita |  | Quibrita |  | Rede | CHRYSO
Observações | Intercement |  |  | Geocal |  | Natura Fina |  | Areia de Brita | [5 empty] | Pedrisco |  | Brita 1/2 |  | Poço | ADVA 518
Densidade [t/m³] | 3.06 |  |  | 2.8 |  | 2.63 |  | 2.99 |  | 2.6 |  | 2.6 |  | 2.8 |  | 2.8 |  | 1 | 1.09 | 0 |  | 0 | 0 |  | RELAÇÃO ENTRE OS M.C.C's
M.C.C. [kg/m³] | 333 |  |  | 70 |  | 697 |  | 0 |  | 0 |  | 0 |  | 796 |  | 158 |  | 200 | 2.831 | 0 |  | 0 |  |  | 30.88403 | % agregado miudo / concreto |  |  | 42.21684 | % agregado miudo / agregados
Betonada | 333 |  |  | 70 |  | 697 |  | 0 |  | 0 |  | 0 |  | 796 |  | 158 |  | 200 | 2831 | 0 |  | 0 | 0 |  | 42.27168 | % agregado graudo / concreto |  |  | 57.78316 | % agregado graudo / agregados
Betonada Corrigida | 333 |  |  | 70 |  | 745.79 |  | 0 |  | 0 |  | 0 |  | 799.98 |  | 158.79 |  | 146.44 | 2597.248 | - |  | - | 0 |  | 73.15571 | % agregados totais / concreto |  |  | 17.85691 | % aglomerante / concreto
RESULTADOS OBTIDOS | [24 empty] | filler caa - kmizu | [8 empty] | 2.1.3 Campinas
AMOSTRA / Dosagem Aditivo [%] |  | Exp. (n°) | Moldagem (horário) | Temp. concreto [°C] | Ar incorp. [%] |  | Água inicial [mL] | Abatim. Inicial [mm] | Abatim. ___ min. [mm] |  | Abatim. ___ min. [mm] |  | Abatim. ___ min. [mm] |  | Abatim. ___ min. [mm] | Água retorno [mL] | Água betonada [mL] | Água do traço corrigida | a/c corrigida | Resist. 3 DIAS 20/07/15 |  | Resist. 7 DIAS 24/07/15 | Resist. 28DIAS 14/08/15 |  | Material | M.C.C. (kg/m³) | Massa Específica | Relação entre os Agregados |  |  |  | 1000 | 0.008 | Material | M.C.C. (kg/m³) | Massa Específica | Relação entre os Agregados
|  | 28 | 13:05 |  |  |  |  | 140 | [8 empty] | 0 | 200 | 0.4962779 | 25.3 |  | 29.9 |  |  | Cimento | 300 | 3.06 | Agregado Miúdo |  |  |  |  | 2.4 | Cimento | 342 | 3.06 | Agregado Miúdo
[17 empty] | 0 | 200 | 0.4962779 | [5 empty] | Filler | 100 | 2.8 | Areia 1 | Areia 2 | Areia 3 | %filler |  | 0.8 | Adição | 0 | 1 | Areia 1 | Areia 2 | Areia 3
[17 empty] | 0 | 200 | 0.4962779 | [5 empty] | Areia 1 | 700 | 2.63 | 88.8% | 11.2% | 0% | 33.33% |  | 5.6 | Areia 1 | 690 | 2.63 | 78.9% | 21.1% | 0%
[17 empty] | 0 | 200 | 0.4962779 | [5 empty] | Areia 2 | 100 | 2.99 | Agregado Graúdo |  |  |  |  | 0.8 | Areia 2 | 190 | 2.7 | Agregado Graúdo
[17 empty] | 0 | 200 | 0.4962779 | [5 empty] | Areia 3 | 0 | 2.6 | Areia 3 | Brita 0 | Brita 1/2 | Aditivo |  | 0 | Areia 3 | 0 | 2.6 | Areia 3 | Brita 0 | Brita 1 | Aditivo
[17 empty] | 0 | 200 | 0.4962779 | [5 empty] | Brita 0 | 900 | 2.99 | 0% | 81.1% | 18% | 0.9% |  | 7.2 | Brita 0 | 820 | 2.9 | 0% | 99% | 0% | 1%
[17 empty] | 0 | 200 | 0.4962779 | [5 empty] | Brita 1/2 | 200 | 2.99 | Teor de Argamassa (massa): |  |  | 52.17% |  | 1.6 | Brita 1 | 0 | 2.9 | Teor de Argamassa (vol): |  |  | 59.76%
ABATIMENTO CLASSIFICAÇÃO |  | 1 | Slump cônico e forma trapezoidal | 2 | Slump com faces paralelas |  | 3 | Slump c/ faces abauladas | 4 |  | Slump com desmoronamento |  | 5 |  | Slump de alta trabalhabili-dade c/ coesão | 6 | Slump de alta trabalhabili-dade s/ coesão | 7 | Slump de alta trabalhabili-dade c/ coesão | INSERIR A NUMERAÇÃO DE ACORDO COM O ABATIMENTO OBTIDO |  |  |  |  | Aditivo | 3.2 | 1 | Volume Teórico: |  |  | 984.451 |  | 0.0256 | Aditivo | 3 | 1 | Volume Teórico: |  |  | 897.2511
[25 empty] | Água | 180 | 1 | Ar Previsto: |  |  | 1.555% |  | 1.44 | Água | 167 | 1 | Ar Previsto: |  |  | 10.27%
[25 empty] | Areia 3 = % passante na # 4,8 mm: |  | 70% | Relação a/c |  |  | 0.6 |  |  | Areia 3 = % passante na # 4,8 mm: |  | 70% | Relação a/c |  |  | 0.4883041
[25 empty] | Areia 3 > Miúdo:Graúdo | 0 | 0 | % Aditivo |  |  | 0.8% |  |  | Areia 3 > Miúdo:Graúdo | 0 | 0 | % Aditivo |  |  | 0.8772%
Aspecto (Marcar) ( ) Excesso argamassa ( ) Argamassa Ideal ( ) Pouca argamassa / Áspero ( ) Excelente ( ) Bom ( ) Regular ( ) Ruim | [26 empty] | Massa Específica | 2505.26
Observações: | [15 empty] | Classe | Abatimento A |  |  | Concreto Auto-Adensável |  |  |  |  | MANUTENÇÃO
[16 empty] | S10 | 10 ≤ A < 50 |  |  | Classe |  | Espalhamento E |  |  | FLOW INICIAL | 770
[16 empty] | S50 | 50 ≤ A <100 |  |  | SF1 |  | 550 ≤ E < 650 |  |  | FLOW +10 | 730 |  | 6336
[16 empty] | S100 | 100 ≤ A < 160 |  |  | SF2 |  | 650 ≤ E < 750 |  |  | FLOW +20 | 700
[16 empty] | S160 | 160 ≤ A < 220 |  |  | SF3 |  | 750 ≤ E < 850 |  |  | FLOW +30 | 670
[16 empty] | S220 | A ≥ 220
[25 empty] | MASSA ESPECIFICA [kg/m³] |  |  |  |  | UMIDADE |  |  |  |  | ABSORÇÃO (%) |  |  | AR INCORPORADO
[25 empty] | peso da forma 10x20 cm | peso concreto + forma | massa especifica | Ar incorporado |  | material | umido | seco | umidade |  | material | absorção |  | Rendimento | Consumo aglomerante | Volume | Índice de ar
[25 empty] | 1 | 4.69 | 2.349127 | 2.079047 |  | Areia 1 | 0.5 | 0.5 | 0 |  | Areia 1 | 0% |  | 0.9595054 | 420.0081 | 0.9395568 | 1.021232
[25 empty] | 0 | 0 | 0 | #DIV/0! |  | Areia 2 | 0.5 | 0.5 | 0 |  | Areia 2 | 0% |  | #DIV/0! | #DIV/0! | 0.9395568 | #DIV/0!
[25 empty] | 0 | 0 | 0 | #DIV/0! |  | Areia 3 | 0.5 | 0.5 | 0 |  | Areia 3 | 0% |  | #DIV/0! | #DIV/0! | 0.9395568 | #DIV/0!
[25 empty] | 0 | 0 | 0 | #DIV/0! |  | Misto | 0.5 | 0.5 | 0 |  | Misto | 0% |  | #DIV/0! | #DIV/0! | 0.9395568 | #DIV/0!
[25 empty] | 0 | 0 | 0 | #DIV/0! |  | Brita 0 | 0.5 | 0.5 | 0 |  | Brita 0 | 0% |  | #DIV/0! | #DIV/0! | 0.9395568 | #DIV/0!
[25 empty] | 0 | 0 | 0 | #DIV/0! |  | Brita 1/2 | 0.5 | 0.5 | 0 |  | Brita 1/2 | 0% |  | #DIV/0! | #DIV/0! | 0.9395568 | #DIV/0!
[25 empty] | 0 | 0 | 0 | #DIV/0! | [9 empty] | #DIV/0! | #DIV/0! | 0.9395568 | #DIV/0!
[25 empty] | 0 | 0 | 0 | #DIV/0! | [9 empty] | #DIV/0! | #DIV/0! | 0.9395568 | #DIV/0!
Traço Cliente
Traço MC
Note on B9: holger.schmidt: Para considerar a absorção dos agregados, entrar com umidade em valor negativo
Note on X15: holger.schmidt: Inserir o teor de água para cálculo automático dos demais MCCs
Note on I20: holger.schmidt: Inserir em valor positivo a água adicionada à do traço. Para água retida entrar com valor negativo.
Note on V20: holger.schmidt: Inserir em valor positivo a água adicionada à do traço. Para água retida entrar com valor negativo.
Note on Z20: holger.schmidt: Conforme ABNT NBR 12655, caracteriza-se o maior valor do par para a amostra. Inserir o maior valor na primeira coluna da idade
Note on AB20: holger.schmidt: Conforme ABNT NBR 12655, caracteriza-se o maior valor do par para a amostra. Inserir o maior valor na primeira coluna da idade

## ATENA_M920
DOSAGEM EXPERIMENTAL DE CONCRETO
CLIENTE: | [10 empty] | AMBIENTE: |  |  | SOL ( ) NUBLADO ( ) CHUVA ( ) |  |  |  | TEMPERATURA [°C]: |  |  | DATA:
ESTUDO: |  | Traço Padrão | [8 empty] | Abatimento (Slump) |  |  |  | 100 mm | Classe | s50 | TÉCNICO:
ESPECIFICAÇÕES DA DOSAGEM DO CONCRETO | [23 empty] | 659.6685 | QUANTIDADE DOS FINOS
Rel a/c: |  | 0.55 | Areia 1 | Areia 2 | Filler |  | Misto | Brita 0 | Brita 1/2 |  | Aditivo 1 [%]: |  | 0.85% |  | Adição [%]: |  |  | 0% | Betonada [L]: |  |  | 1000 |  | 320.3315 | Cimento | Adição | Areia 1 | Areia 2 | Areia 3 | Misto | Brita 0 | Brita 1/2
Rel a/ag: |  | 0.5494505 | 86.8% | 0% | 0% |  | 0% | 82.8% | 16.4% |  | Aditivo 2 [%]: |  | 0% |  | Teor de argamassa [%]: |  |  | 56% | Teor água [%]: |  |  | 9.761% |  | 780 | 100% | 100% | 2% | 0% | 0% | 0% | 3% | 0% | Material fino
Umidade [%]: |  |  | 7% | 0% | 0% |  | 0% | 0.5% | 0.5% |  | Aditivo 3 [%]: |  | 0% |  | Teor de ar incorporado [%]: |  |  | 2% | Massa Específica: |  |  | 2252.09 |  | 343.2 | 364 | 0 | 14.62 | 0 | 0 | 0 | 23.88 | 0
Material | Cimento |  |  | Adição |  | Areia 1 |  | Areia 2 |  | Areia 3 |  | Misto |  | Brita 0 |  | Brita 1/2 |  | Água | Aditivo 1 | Aditivo 2 |  | Aditivo 3 | Fibra | [8 empty] | 402.5 | FINOS no MCC [kg/m³]
Fornecedor | CP V ARI |  |  | Filler |  | CAJU |  | Quibrita | [5 empty] | Quibrita |  | Quibrita |  | Rede | CHRYSO
Observações | Intercement |  |  | Geocal |  | Natura Fina |  | Areia de Brita | [5 empty] | Pedrisco |  | Brita 1/2 |  | Poço | ADVA 518
Densidade [t/m³] | 3.06 |  |  | 2.6 |  | 2.63 |  | 2.99 |  | 2.6 |  | 2.6 |  | 2.8 |  | 2.8 |  | 1 | 1.09 | 0 |  | 0 | 0 |  | RELAÇÃO ENTRE OS M.C.C's
M.C.C. [kg/m³] | 364 |  |  | 0 |  | 731 |  | 0 |  | 0 |  | 0 |  | 796 |  | 158 |  | 200 | 3.094 | 0 |  | 0 |  |  | 32.45874 | % agregado miudo / concreto |  |  | 43.38279 | % agregado miudo / agregados
Betonada | 364 |  |  | 0 |  | 731 |  | 0 |  | 0 |  | 0 |  | 796 |  | 158 |  | 200 | 3094 | 0 |  | 0 | 0 |  | 42.36065 | % agregado graudo / concreto |  |  | 56.61721 | % agregado graudo / agregados
Betonada Corrigida | 364 |  |  | 0 |  | 782.17 |  | 0 |  | 0 |  | 0 |  | 799.98 |  | 158.79 |  | 144.06 | 2838.532 | - |  | - | 0 |  | 74.81939 | % agregados totais / concreto |  |  | 16.16276 | % aglomerante / concreto
RESULTADOS OBTIDOS | [24 empty] | ATENA_M920 | [8 empty] | 2.1.3 Campinas
AMOSTRA / Dosagem Aditivo [%] |  | Exp. (n°) | Moldagem (horário) | Temp. concreto [°C] | Ar incorp. [%] |  | Água inicial [mL] | Abatim. Inicial [mm] | Abatim. ___ min. [mm] |  | Abatim. ___ min. [mm] |  | Abatim. ___ min. [mm] |  | Abatim. ___ min. [mm] | Água retorno [mL] | Água betonada [mL] | Água do traço corrigida | a/c corrigida | Resist. 3 DIAS 20/07/15 |  | Resist. 7 DIAS 24/07/15 | Resist. 28DIAS 14/08/15 |  | Material | M.C.C. (kg/m³) | Massa Específica | Relação entre os Agregados |  |  |  | 1000 | 0.008 | Material | M.C.C. (kg/m³) | Massa Específica | Relação entre os Agregados
|  | 28 | 13:05 |  |  |  |  | 140 | [8 empty] | 0 | 200 | 0.5494505 | 25.3 |  | 29.9 |  |  | Cimento | 365 | 3.06 | Agregado Miúdo |  |  |  |  | 2.92 | Cimento | 342 | 3.06 | Agregado Miúdo
[17 empty] | 0 | 200 | 0.5494505 | [5 empty] | Filler | 0 | 2.6 | Areia 1 | Areia 2 | Areia 3 | %filler |  | 0 | Adição | 0 | 1 | Areia 1 | Areia 2 | Areia 3
[17 empty] | 0 | 200 | 0.5494505 | [5 empty] | Areia 1 | 700 | 2.63 | 85.8% | 14.2% | 0% | 0% |  | 5.6 | Areia 1 | 690 | 2.63 | 78.9% | 21.1% | 0%
[17 empty] | 0 | 200 | 0.5494505 | [5 empty] | Areia 2 | 132 | 2.99 | Agregado Graúdo |  |  |  |  | 1.056 | Areia 2 | 190 | 2.7 | Agregado Graúdo
[17 empty] | 0 | 200 | 0.5494505 | [5 empty] | Areia 3 | 0 | 2.6 | Areia 3 | Brita 0 | Brita 1/2 | Aditivo |  | 0 | Areia 3 | 0 | 2.6 | Areia 3 | Brita 0 | Brita 1 | Aditivo
[17 empty] | 0 | 200 | 0.5494505 | [5 empty] | Brita 0 | 1050 | 2.99 | 0% | 99.4% | 0% | 0.6% |  | 8.4 | Brita 0 | 820 | 2.9 | 0% | 99% | 0% | 1%
[17 empty] | 0 | 200 | 0.5494505 | [5 empty] | Brita 1/2 | 0 | 2.99 | Teor de Argamassa (massa): |  |  | 53.27% |  | 0 | Brita 1 | 0 | 2.9 | Teor de Argamassa (vol): |  |  | 59.76%
ABATIMENTO CLASSIFICAÇÃO |  | 1 | Slump cônico e forma trapezoidal | 2 | Slump com faces paralelas |  | 3 | Slump c/ faces abauladas | 4 |  | Slump com desmoronamento |  | 5 |  | Slump de alta trabalhabili-dade c/ coesão | 6 | Slump de alta trabalhabili-dade s/ coesão | 7 | Slump de alta trabalhabili-dade c/ coesão | INSERIR A NUMERAÇÃO DE ACORDO COM O ABATIMENTO OBTIDO |  |  |  |  | Aditivo | 2.1 | 1 | Volume Teórico: |  |  | 972.8585 |  | 0.0168 | Aditivo | 3 | 1 | Volume Teórico: |  |  | 897.2511
[25 empty] | Água | 190 | 1 | Ar Previsto: |  |  | 2.714% |  | 1.52 | Água | 167 | 1 | Ar Previsto: |  |  | 10.27%
[25 empty] | Areia 3 = % passante na # 4,8 mm: |  | 70% | Relação a/c |  |  | 0.5205479 |  |  | Areia 3 = % passante na # 4,8 mm: |  | 70% | Relação a/c |  |  | 0.4883041
[25 empty] | Areia 3 > Miúdo:Graúdo | 0 | 0 | % Aditivo |  |  | 0.5753% |  |  | Areia 3 > Miúdo:Graúdo | 0 | 0 | % Aditivo |  |  | 0.8772%
Aspecto (Marcar) ( ) Excesso argamassa ( ) Argamassa Ideal ( ) Pouca argamassa / Áspero ( ) Excelente ( ) Bom ( ) Regular ( ) Ruim | [26 empty] | Massa Específica | 2460.96
Observações: | [15 empty] | Classe | Abatimento A |  |  | Concreto Auto-Adensável |  |  |  |  | MANUTENÇÃO
[16 empty] | S10 | 10 ≤ A < 50 |  |  | Classe |  | Espalhamento E |  |  | FLOW INICIAL | 770 | [5 empty] | 12.66
[16 empty] | S50 | 50 ≤ A <100 |  |  | SF1 |  | 550 ≤ E < 650 |  |  | FLOW +10 | 730 |  | 6336 |  |  |  | 3.25%
[16 empty] | S100 | 100 ≤ A < 160 |  |  | SF2 |  | 650 ≤ E < 750 |  |  | FLOW +20 | 700 | [5 empty] | 13.07145
[16 empty] | S160 | 160 ≤ A < 220 |  |  | SF3 |  | 750 ≤ E < 850 |  |  | FLOW +30 | 670
[16 empty] | S220 | A ≥ 220
[25 empty] | MASSA ESPECIFICA [kg/m³] |  |  |  |  | UMIDADE |  |  |  |  | ABSORÇÃO (%) |  |  | AR INCORPORADO
[25 empty] | peso da forma 10x20 cm | peso concreto + forma | massa especifica | Ar incorporado |  | material | umido | seco | umidade |  | material | absorção |  | Rendimento | Consumo aglomerante | Volume | Índice de ar
[25 empty] | 1 | 4.69 | 2.349127 | 2.064145 |  | Areia 1 | 0.5 | 0.5 | 0 |  | Areia 1 | 0% |  | 0.9573769 | 380.2055 | 0.9376153 | 1.021076
[25 empty] | 0 | 0 | 0 | #DIV/0! |  | Areia 2 | 0.5 | 0.5 | 0 |  | Areia 2 | 0% |  | #DIV/0! | #DIV/0! | 0.9376153 | #DIV/0!
[25 empty] | 0 | 0 | 0 | #DIV/0! |  | Areia 3 | 0.5 | 0.5 | 0 |  | Areia 3 | 0% |  | #DIV/0! | #DIV/0! | 0.9376153 | #DIV/0!
[25 empty] | 0 | 0 | 0 | #DIV/0! |  | Misto | 0.5 | 0.5 | 0 |  | Misto | 0% |  | #DIV/0! | #DIV/0! | 0.9376153 | #DIV/0!
[25 empty] | 0 | 0 | 0 | #DIV/0! |  | Brita 0 | 0.5 | 0.5 | 0 |  | Brita 0 | 0% |  | #DIV/0! | #DIV/0! | 0.9376153 | #DIV/0!
[25 empty] | 0 | 0 | 0 | #DIV/0! |  | Brita 1/2 | 0.5 | 0.5 | 0 |  | Brita 1/2 | 0% |  | #DIV/0! | #DIV/0! | 0.9376153 | #DIV/0!
[25 empty] | 0 | 0 | 0 | #DIV/0! | [9 empty] | #DIV/0! | #DIV/0! | 0.9376153 | #DIV/0!
[25 empty] | 0 | 0 | 0 | #DIV/0! | [9 empty] | #DIV/0! | #DIV/0! | 0.9376153 | #DIV/0!
Traço Cliente
Traço MC
Note on B9: holger.schmidt: Para considerar a absorção dos agregados, entrar com umidade em valor negativo
Note on X15: holger.schmidt: Inserir o teor de água para cálculo automático dos demais MCCs
Note on I20: holger.schmidt: Inserir em valor positivo a água adicionada à do traço. Para água retida entrar com valor negativo.
Note on V20: holger.schmidt: Inserir em valor positivo a água adicionada à do traço. Para água retida entrar com valor negativo.
Note on Z20: holger.schmidt: Conforme ABNT NBR 12655, caracteriza-se o maior valor do par para a amostra. Inserir o maior valor na primeira coluna da idade
Note on AB20: holger.schmidt: Conforme ABNT NBR 12655, caracteriza-se o maior valor do par para a amostra. Inserir o maior valor na primeira coluna da idade

## CSN - FERNANDO (hidden)
DOSAGEM EXPERIMENTAL DE CONCRETO
CLIENTE: | [10 empty] | AMBIENTE: |  |  | SOL ( ) NUBLADO ( ) CHUVA ( ) |  |  |  | TEMPERATURA [°C]: |  |  | DATA:
ESTUDO: |  | Traço Padrão | [8 empty] | Abatimento (Slump) |  |  |  | 100 mm | Classe | s50 | TÉCNICO:
ESPECIFICAÇÕES DA DOSAGEM DO CONCRETO | [23 empty] | 659.6685 | QUANTIDADE DOS FINOS
Rel a/c: |  | 0.55 | Areia 1 | Areia 2 | Filler |  | Misto | Brita 0 | Brita 1/2 |  | Aditivo 1 [%]: |  | 0.85% |  | Adição [%]: |  |  | 0% | Betonada [L]: |  |  | 1000 |  | 320.3315 | Cimento | Adição | Areia 1 | Areia 2 | Areia 3 | Misto | Brita 0 | Brita 1/2
Rel a/ag: |  | 0.5494505 | 86.8% | 0% | 0% |  | 0% | 82.8% | 16.4% |  | Aditivo 2 [%]: |  | 0% |  | Teor de argamassa [%]: |  |  | 56% | Teor água [%]: |  |  | 9.761% |  | 780 | 100% | 100% | 2% | 0% | 0% | 0% | 3% | 0% | Material fino
Umidade [%]: |  |  | 7% | 0% | 0% |  | 0% | 0.5% | 0.5% |  | Aditivo 3 [%]: |  | 0% |  | Teor de ar incorporado [%]: |  |  | 2% | Massa Específica: |  |  | 2252.09 |  | 343.2 | 364 | 0 | 14.62 | 0 | 0 | 0 | 23.88 | 0
Material | Cimento |  |  | Adição |  | Areia 1 |  | Areia 2 |  | Areia 3 |  | Misto |  | Brita 0 |  | Brita 1/2 |  | Água | Aditivo 1 | Aditivo 2 |  | Aditivo 3 | Fibra | [8 empty] | 402.5 | FINOS no MCC [kg/m³]
Fornecedor | CP V ARI |  |  | Filler |  | CAJU |  | Quibrita | [5 empty] | Quibrita |  | Quibrita |  | Rede | CHRYSO
Observações | Intercement |  |  | Geocal |  | Natura Fina |  | Areia de Brita | [5 empty] | Pedrisco |  | Brita 1/2 |  | Poço | ADVA 518
Densidade [t/m³] | 3.06 |  |  | 2.6 |  | 2.63 |  | 2.74 |  | 2.6 |  | 2.6 |  | 2.8 |  | 2.8 |  | 1 | 1.09 | 0 |  | 0 | 0 |  | RELAÇÃO ENTRE OS M.C.C's
M.C.C. [kg/m³] | 364 |  |  | 0 |  | 731 |  | 0 |  | 0 |  | 0 |  | 796 |  | 158 |  | 200 | 3.094 | 0 |  | 0 |  |  | 32.45874 | % agregado miudo / concreto |  |  | 43.38279 | % agregado miudo / agregados
Betonada | 364 |  |  | 0 |  | 731 |  | 0 |  | 0 |  | 0 |  | 796 |  | 158 |  | 200 | 3094 | 0 |  | 0 | 0 |  | 42.36065 | % agregado graudo / concreto |  |  | 56.61721 | % agregado graudo / agregados
Betonada Corrigida | 364 |  |  | 0 |  | 782.17 |  | 0 |  | 0 |  | 0 |  | 799.98 |  | 158.79 |  | 144.06 | 2838.532 | - |  | - | 0 |  | 74.81939 | % agregados totais / concreto |  |  | 16.16276 | % aglomerante / concreto
RESULTADOS OBTIDOS | [24 empty] | CSN - FERNANDO | [8 empty] | 2.1.3 Campinas
AMOSTRA / Dosagem Aditivo [%] |  | Exp. (n°) | Moldagem (horário) | Temp. concreto [°C] | Ar incorp. [%] |  | Água inicial [mL] | Abatim. Inicial [mm] | Abatim. ___ min. [mm] |  | Abatim. ___ min. [mm] |  | Abatim. ___ min. [mm] |  | Abatim. ___ min. [mm] | Água retorno [mL] | Água betonada [mL] | Água do traço corrigida | a/c corrigida | Resist. 3 DIAS 20/07/15 |  | Resist. 7 DIAS 24/07/15 | Resist. 28DIAS 14/08/15 |  | Material | M.C.C. (kg/m³) | Massa Específica | Relação entre os Agregados |  |  |  | 1000 | 0.008 | Material | M.C.C. (kg/m³) | Massa Específica | Relação entre os Agregados
|  | 28 | 13:05 |  |  |  |  | 140 | [8 empty] | 0 | 200 | 0.5494505 | 25.3 |  | 29.9 |  |  | Cimento | 365 | 3.06 | Agregado Miúdo |  |  |  |  | 2.92 | Cimento | 342 | 3.06 | Agregado Miúdo
[17 empty] | 0 | 200 | 0.5494505 | [5 empty] | Filler | 0 | 2.6 | Areia 1 | Areia 2 | Areia 3 | %filler |  | 0 | Adição | 0 | 1 | Areia 1 | Areia 2 | Areia 3
[17 empty] | 0 | 200 | 0.5494505 | [5 empty] | Areia 1 | 545 | 2.63 | 55% | 45% | 0% | 0% |  | 4.36 | Areia 1 | 690 | 2.63 | 78.9% | 21.1% | 0%
[17 empty] | 0 | 200 | 0.5494505 | [5 empty] | Areia 2 | 464 | 2.74 | Agregado Graúdo |  |  |  |  | 3.712 | Areia 2 | 190 | 2.7 | Agregado Graúdo
[17 empty] | 0 | 200 | 0.5494505 | [5 empty] | Areia 3 | 0 | 2.6 | Areia 3 | Brita 0 | Brita 1/2 | Aditivo |  | 0 | Areia 3 | 0 | 2.6 | Areia 3 | Brita 0 | Brita 1 | Aditivo
[17 empty] | 0 | 200 | 0.5494505 | [5 empty] | Brita 0 | 897 | 2.99 | 0% | 99% | 0% | 1% |  | 7.176 | Brita 0 | 820 | 2.9 | 0% | 99% | 0% | 1%
[17 empty] | 0 | 200 | 0.5494505 | [5 empty] | Brita 1/2 | 0 | 2.99 | Teor de Argamassa (massa): |  |  | 60.5% |  | 0 | Brita 1 | 0 | 2.9 | Teor de Argamassa (vol): |  |  | 59.76%
ABATIMENTO CLASSIFICAÇÃO |  | 1 | Slump cônico e forma trapezoidal | 2 | Slump com faces paralelas |  | 3 | Slump c/ faces abauladas | 4 |  | Slump com desmoronamento |  | 5 |  | Slump de alta trabalhabili-dade c/ coesão | 6 | Slump de alta trabalhabili-dade s/ coesão | 7 | Slump de alta trabalhabili-dade c/ coesão | INSERIR A NUMERAÇÃO DE ACORDO COM O ABATIMENTO OBTIDO |  |  |  |  | Aditivo | 3.1 | 1 | Volume Teórico: |  |  | 988.9484 |  | 0.0248 | Aditivo | 3 | 1 | Volume Teórico: |  |  | 897.2511
[25 empty] | Água | 190 | 1 | Ar Previsto: |  |  | 1.105% |  | 1.52 | Água | 167 | 1 | Ar Previsto: |  |  | 10.27%
[25 empty] | Areia 3 = % passante na # 4,8 mm: |  | 70% | Relação a/c |  |  | 0.5205479 |  |  | Areia 3 = % passante na # 4,8 mm: |  | 70% | Relação a/c |  |  | 0.4883041
[25 empty] | Areia 3 > Miúdo:Graúdo | 0 | 0 | % Aditivo |  |  | 0.8493% |  |  | Areia 3 > Miúdo:Graúdo | 0 | 0 | % Aditivo |  |  | 0.8772%
Aspecto (Marcar) ( ) Excesso argamassa ( ) Argamassa Ideal ( ) Pouca argamassa / Áspero ( ) Excelente ( ) Bom ( ) Regular ( ) Ruim | [26 empty] | Massa Específica | 2485.71
Observações: | [15 empty] | Classe | Abatimento A |  |  | Concreto Auto-Adensável |  |  |  |  | MANUTENÇÃO
[16 empty] | S10 | 10 ≤ A < 50 |  |  | Classe |  | Espalhamento E |  |  | FLOW INICIAL | 770
[16 empty] | S50 | 50 ≤ A <100 |  |  | SF1 |  | 550 ≤ E < 650 |  |  | FLOW +10 | 730
[16 empty] | S100 | 100 ≤ A < 160 |  |  | SF2 |  | 650 ≤ E < 750 |  |  | FLOW +20 | 700
[16 empty] | S160 | 160 ≤ A < 220 |  |  | SF3 |  | 750 ≤ E < 850 |  |  | FLOW +30 | 670
[16 empty] | S220 | A ≥ 220
[25 empty] | MASSA ESPECIFICA [kg/m³] |  |  |  |  | UMIDADE |  |  |  |  | ABSORÇÃO (%) |  |  | AR INCORPORADO
[25 empty] | peso da forma 10x20 cm | peso concreto + forma | massa especifica | Ar incorporado |  | material | umido | seco | umidade |  | material | absorção |  | Rendimento | Consumo aglomerante | Volume | Índice de ar
[25 empty] | 1 | 4.69 | 2.349127 | 2.064145 |  | Areia 1 | 0.5 | 0.5 | 0 |  | Areia 1 | 0% |  | 0.9573769 | 380.2055 | 0.9376153 | 1.021076
[25 empty] | 0 | 0 | 0 | #DIV/0! |  | Areia 2 | 0.5 | 0.5 | 0 |  | Areia 2 | 0% |  | #DIV/0! | #DIV/0! | 0.9376153 | #DIV/0!
[25 empty] | 0 | 0 | 0 | #DIV/0! |  | Areia 3 | 0.5 | 0.5 | 0 |  | Areia 3 | 0% |  | #DIV/0! | #DIV/0! | 0.9376153 | #DIV/0!
[25 empty] | 0 | 0 | 0 | #DIV/0! |  | Misto | 0.5 | 0.5 | 0 |  | Misto | 0% |  | #DIV/0! | #DIV/0! | 0.9376153 | #DIV/0!
[25 empty] | 0 | 0 | 0 | #DIV/0! |  | Brita 0 | 0.5 | 0.5 | 0 |  | Brita 0 | 0% |  | #DIV/0! | #DIV/0! | 0.9376153 | #DIV/0!
[25 empty] | 0 | 0 | 0 | #DIV/0! |  | Brita 1/2 | 0.5 | 0.5 | 0 |  | Brita 1/2 | 0% |  | #DIV/0! | #DIV/0! | 0.9376153 | #DIV/0!
[25 empty] | 0 | 0 | 0 | #DIV/0! | [9 empty] | #DIV/0! | #DIV/0! | 0.9376153 | #DIV/0!
[25 empty] | 0 | 0 | 0 | #DIV/0! | [9 empty] | #DIV/0! | #DIV/0! | 0.9376153 | #DIV/0!
Traço Cliente
Traço MC
Note on B9: holger.schmidt: Para considerar a absorção dos agregados, entrar com umidade em valor negativo
Note on X15: holger.schmidt: Inserir o teor de água para cálculo automático dos demais MCCs
Note on I20: holger.schmidt: Inserir em valor positivo a água adicionada à do traço. Para água retida entrar com valor negativo.
Note on V20: holger.schmidt: Inserir em valor positivo a água adicionada à do traço. Para água retida entrar com valor negativo.
Note on Z20: holger.schmidt: Conforme ABNT NBR 12655, caracteriza-se o maior valor do par para a amostra. Inserir o maior valor na primeira coluna da idade
Note on AB20: holger.schmidt: Conforme ABNT NBR 12655, caracteriza-se o maior valor do par para a amostra. Inserir o maior valor na primeira coluna da idade

## 1.3.9 - 375 (hidden)
DOSAGEM EXPERIMENTAL DE CONCRETO
CLIENTE: | [10 empty] | AMBIENTE: |  |  | SOL ( ) NUBLADO ( ) CHUVA ( ) |  |  |  | TEMPERATURA [°C]: |  |  | DATA:
ESTUDO: |  | Traço Padrão | [8 empty] | Abatimento (Slump) |  |  |  | 100 mm | Classe | s50 | TÉCNICO:
ESPECIFICAÇÕES DA DOSAGEM DO CONCRETO | [23 empty] | 659.6685 | QUANTIDADE DOS FINOS
Rel a/c: |  | 0.55 | Areia 1 | Areia 2 | Filler |  | Misto | Brita 0 | Brita 1/2 |  | Aditivo 1 [%]: |  | 0.85% |  | Adição [%]: |  |  | 0% | Betonada [L]: |  |  | 1000 |  | 320.3315 | Cimento | Adição | Areia 1 | Areia 2 | Areia 3 | Misto | Brita 0 | Brita 1/2
Rel a/ag: |  | 0.5494505 | 86.8% | 0% | 0% |  | 0% | 82.8% | 16.4% |  | Aditivo 2 [%]: |  | 0% |  | Teor de argamassa [%]: |  |  | 56% | Teor água [%]: |  |  | 9.732% |  | 780 | 100% | 100% | 2% | 0% | 0% | 0% | 3% | 0% | Material fino
Umidade [%]: |  |  | 7% | 0% | 0% |  | 0% | 0.5% | 0.5% |  | Aditivo 3 [%]: |  | 0% |  | Teor de ar incorporado [%]: |  |  | 2% | Massa Específica: |  |  | 2258.09 |  | 343.2 | 364 | 0 | 14.74 | 0 | 0 | 0 | 23.88 | 0
Material | Cimento |  |  | Adição |  | Areia 1 |  | Areia 2 |  | Areia 3 |  | Misto |  | Brita 0 |  | Brita 1/2 |  | Água | Aditivo 1 | Aditivo 2 |  | Aditivo 3 | Fibra | [8 empty] | 402.62 | FINOS no MCC [kg/m³]
Fornecedor | CP V ARI |  |  | Filler |  | CAJU |  | Quibrita | [5 empty] | Quibrita |  | Quibrita |  | Rede | CHRYSO
Observações | Intercement |  |  | Geocal |  | Natura Fina |  | Areia de Brita | [5 empty] | Pedrisco |  | Brita 1/2 |  | Poço | ADVA 518
Densidade [t/m³] | 3.06 |  |  | 2.6 |  | 2.65 |  | 3.03 |  | 2.6 |  | 2.6 |  | 2.8 |  | 2.8 |  | 1 | 1.09 | 0 |  | 0 | 0 |  | RELAÇÃO ENTRE OS M.C.C's
M.C.C. [kg/m³] | 364 |  |  | 0 |  | 737 |  | 0 |  | 0 |  | 0 |  | 796 |  | 158 |  | 200 | 3.094 | 0 |  | 0 |  |  | 32.6382 | % agregado miudo / concreto |  |  | 43.58368 | % agregado miudo / agregados
Betonada | 364 |  |  | 0 |  | 737 |  | 0 |  | 0 |  | 0 |  | 796 |  | 158 |  | 200 | 3094 | 0 |  | 0 | 0 |  | 42.24809 | % agregado graudo / concreto |  |  | 56.41632 | % agregado graudo / agregados
Betonada Corrigida | 364 |  |  | 0 |  | 788.59 |  | 0 |  | 0 |  | 0 |  | 799.98 |  | 158.79 |  | 143.64 | 2838.532 | - |  | - | 0 |  | 74.8863 | % agregados totais / concreto |  |  | 16.11982 | % aglomerante / concreto
RESULTADOS OBTIDOS | [24 empty] | 1.3.9 - V4 | [8 empty] | 2.1.3 Campinas
AMOSTRA / Dosagem Aditivo [%] |  | Exp. (n°) | Moldagem (horário) | Temp. concreto [°C] | Ar incorp. [%] |  | Água inicial [mL] | Abatim. Inicial [mm] | Abatim. ___ min. [mm] |  | Abatim. ___ min. [mm] |  | Abatim. ___ min. [mm] |  | Abatim. ___ min. [mm] | Água retorno [mL] | Água betonada [mL] | Água do traço corrigida | a/c corrigida | Resist. 3 DIAS 20/07/15 |  | Resist. 7 DIAS 24/07/15 | Resist. 28DIAS 14/08/15 |  | Material | M.C.C. (kg/m³) | Massa Específica | Relação entre os Agregados |  |  |  | 1000 | 0.008 | Material | M.C.C. (kg/m³) | Massa Específica | Relação entre os Agregados
|  | 28 | 13:05 |  |  |  |  | 140 | [8 empty] | 0 | 200 | 0.5494505 | 25.3 |  | 29.9 |  |  | Cimento | 370 | 3.06 | Agregado Miúdo |  |  |  |  | 2.96 | Cimento | 342 | 3.06 | Agregado Miúdo
[17 empty] | 0 | 200 | 0.5494505 | [5 empty] | Filler | 0 | 2.6 | Areia 1 | Areia 2 | Areia 3 | %filler |  | 0 | Adição | 0 | 1 | Areia 1 | Areia 2 | Areia 3
[17 empty] | 0 | 200 | 0.5494505 | [5 empty] | Areia 1 | 680 | 2.65 | 84.3% | 15.7% | 0% | 0% |  | 5.44 | Areia 1 | 690 | 2.63 | 78.9% | 21.1% | 0%
[17 empty] | 0 | 200 | 0.5494505 | [5 empty] | Areia 2 | 145 | 3.03 | Agregado Graúdo |  |  |  |  | 1.16 | Areia 2 | 190 | 2.7 | Agregado Graúdo
[17 empty] | 0 | 200 | 0.5494505 | [5 empty] | Areia 3 | 0 | 2.6 | Areia 3 | Brita 0 | Brita 1/2 | Aditivo |  | 0 | Areia 3 | 0 | 2.6 | Areia 3 | Brita 0 | Brita 1 | Aditivo
[17 empty] | 0 | 200 | 0.5494505 | [5 empty] | Brita 0 | 1080 | 2.99 | 0% | 99% | 0% | 1% |  | 8.64 | Brita 0 | 820 | 2.9 | 0% | 99% | 0% | 1%
[17 empty] | 0 | 200 | 0.5494505 | [5 empty] | Brita 1/2 | 0 | 2.99 | Teor de Argamassa (massa): |  |  | 52.53% |  | 0 | Brita 1 | 0 | 2.9 | Teor de Argamassa (vol): |  |  | 59.76%
ABATIMENTO CLASSIFICAÇÃO |  | 1 | Slump cônico e forma trapezoidal | 2 | Slump com faces paralelas |  | 3 | Slump c/ faces abauladas | 4 |  | Slump com desmoronamento |  | 5 |  | Slump de alta trabalhabili-dade c/ coesão | 6 | Slump de alta trabalhabili-dade s/ coesão | 7 | Slump de alta trabalhabili-dade c/ coesão | INSERIR A NUMERAÇÃO DE ACORDO COM O ABATIMENTO OBTIDO |  |  |  |  | Aditivo | 3.5 | 1 | Volume Teórico: |  |  | 1000.078 |  | 0.028 | Aditivo | 3 | 1 | Volume Teórico: |  |  | 897.2511
[25 empty] | Água | 210 | 1 | Ar Previsto: |  |  | -0.007761% |  | 1.68 | Água | 167 | 1 | Ar Previsto: |  |  | 10.27%
[25 empty] | Areia 3 = % passante na # 4,8 mm: |  | 70% | Relação a/c |  |  | 0.5675676 |  |  | Areia 3 = % passante na # 4,8 mm: |  | 70% | Relação a/c |  |  | 0.4883041
[25 empty] | Areia 3 > Miúdo:Graúdo | 0 | 0 | % Aditivo |  |  | 0.9459% |  |  | Areia 3 > Miúdo:Graúdo | 0 | 0 | % Aditivo |  |  | 0.8772%
Aspecto (Marcar) ( ) Excesso argamassa ( ) Argamassa Ideal ( ) Pouca argamassa / Áspero ( ) Excelente ( ) Bom ( ) Regular ( ) Ruim | [26 empty] | Massa Específica | 2510.42
Observações: | [15 empty] | Classe | Abatimento A |  |  | Concreto Auto-Adensável |  |  |  |  | MANUTENÇÃO
[16 empty] | S10 | 10 ≤ A < 50 |  |  | Classe |  | Espalhamento E |  |  | FLOW INICIAL | 770
[16 empty] | S50 | 50 ≤ A <100 |  |  | SF1 |  | 550 ≤ E < 650 |  |  | FLOW +10 | 730
[16 empty] | S100 | 100 ≤ A < 160 |  |  | SF2 |  | 650 ≤ E < 750 |  |  | FLOW +20 | 700
[16 empty] | S160 | 160 ≤ A < 220 |  |  | SF3 |  | 750 ≤ E < 850 |  |  | FLOW +30 | 670
[16 empty] | S220 | A ≥ 220
[25 empty] | MASSA ESPECIFICA [kg/m³] |  |  |  |  | UMIDADE |  |  |  |  | ABSORÇÃO (%) |  |  | AR INCORPORADO
[25 empty] | peso da forma 10x20 cm | peso concreto + forma | massa especifica | Ar incorporado |  | material | umido | seco | umidade |  | material | absorção |  | Rendimento | Consumo aglomerante | Volume | Índice de ar
[25 empty] | 1 | 4.69 | 2.349127 | 2.307389 |  | Areia 1 | 0.5 | 0.5 | 0 |  | Areia 1 | 0% |  | 0.9599311 | 379.1939 | 0.9377817 | 1.023619
[25 empty] | 0 | 0 | 0 | #DIV/0! |  | Areia 2 | 0.5 | 0.5 | 0 |  | Areia 2 | 0% |  | #DIV/0! | #DIV/0! | 0.9377817 | #DIV/0!
[25 empty] | 0 | 0 | 0 | #DIV/0! |  | Areia 3 | 0.5 | 0.5 | 0 |  | Areia 3 | 0% |  | #DIV/0! | #DIV/0! | 0.9377817 | #DIV/0!
[25 empty] | 0 | 0 | 0 | #DIV/0! |  | Misto | 0.5 | 0.5 | 0 |  | Misto | 0% |  | #DIV/0! | #DIV/0! | 0.9377817 | #DIV/0!
[25 empty] | 0 | 0 | 0 | #DIV/0! |  | Brita 0 | 0.5 | 0.5 | 0 |  | Brita 0 | 0% |  | #DIV/0! | #DIV/0! | 0.9377817 | #DIV/0!
[25 empty] | 0 | 0 | 0 | #DIV/0! |  | Brita 1/2 | 0.5 | 0.5 | 0 |  | Brita 1/2 | 0% |  | #DIV/0! | #DIV/0! | 0.9377817 | #DIV/0!
[25 empty] | 0 | 0 | 0 | #DIV/0! | [9 empty] | #DIV/0! | #DIV/0! | 0.9377817 | #DIV/0!
[25 empty] | 0 | 0 | 0 | #DIV/0! | [9 empty] | #DIV/0! | #DIV/0! | 0.9377817 | #DIV/0!
Traço Cliente
Traço MC
Note on B9: holger.schmidt: Para considerar a absorção dos agregados, entrar com umidade em valor negativo
Note on X15: holger.schmidt: Inserir o teor de água para cálculo automático dos demais MCCs
Note on I20: holger.schmidt: Inserir em valor positivo a água adicionada à do traço. Para água retida entrar com valor negativo.
Note on V20: holger.schmidt: Inserir em valor positivo a água adicionada à do traço. Para água retida entrar com valor negativo.
Note on Z20: holger.schmidt: Conforme ABNT NBR 12655, caracteriza-se o maior valor do par para a amostra. Inserir o maior valor na primeira coluna da idade
Note on AB20: holger.schmidt: Conforme ABNT NBR 12655, caracteriza-se o maior valor do par para a amostra. Inserir o maior valor na primeira coluna da idade

## 1.2.89 - C389 (hidden)
DOSAGEM EXPERIMENTAL DE CONCRETO
CLIENTE: | [10 empty] | AMBIENTE: |  |  | SOL ( ) NUBLADO ( ) CHUVA ( ) |  |  |  | TEMPERATURA [°C]: |  |  | DATA:
ESTUDO: |  | Traço Padrão | [8 empty] | Abatimento (Slump) |  |  |  | 100 mm | Classe | s50 | TÉCNICO:
ESPECIFICAÇÕES DA DOSAGEM DO CONCRETO | [23 empty] | 659.6685 | QUANTIDADE DOS FINOS
Rel a/c: |  | 0.55 | Areia 1 | Areia 2 | Filler |  | Misto | Brita 0 | Brita 1/2 |  | Aditivo 1 [%]: |  | 0.85% |  | Adição [%]: |  |  | 0% | Betonada [L]: |  |  | 1000 |  | 320.3315 | Cimento | Adição | Areia 1 | Areia 2 | Areia 3 | Misto | Brita 0 | Brita 1/2
Rel a/ag: |  | 0.5494505 | 86.8% | 0% | 0% |  | 0% | 82.8% | 16.4% |  | Aditivo 2 [%]: |  | 0% |  | Teor de argamassa [%]: |  |  | 56% | Teor água [%]: |  |  | 9.732% |  | 780 | 100% | 100% | 2% | 0% | 0% | 0% | 3% | 0% | Material fino
Umidade [%]: |  |  | 7% | 0% | 0% |  | 0% | 0.5% | 0.5% |  | Aditivo 3 [%]: |  | 0% |  | Teor de ar incorporado [%]: |  |  | 2% | Massa Específica: |  |  | 2258.09 |  | 343.2 | 364 | 0 | 14.74 | 0 | 0 | 0 | 23.88 | 0
Material | Cimento |  |  | Adição |  | Areia 1 |  | Areia 2 |  | Areia 3 |  | Misto |  | Brita 0 |  | Brita 1/2 |  | Água | Aditivo 1 | Aditivo 2 |  | Aditivo 3 | Fibra | [8 empty] | 402.62 | FINOS no MCC [kg/m³]
Fornecedor | CP V ARI |  |  | Filler |  | CAJU |  | Quibrita | [5 empty] | Quibrita |  | Quibrita |  | Rede | CHRYSO
Observações | Intercement |  |  | Geocal |  | Natura Fina |  | Areia de Brita | [5 empty] | Pedrisco |  | Brita 1/2 |  | Poço | ADVA 518
Densidade [t/m³] | 3.06 |  |  | 2.6 |  | 2.65 |  | 3.03 |  | 2.6 |  | 2.6 |  | 2.8 |  | 2.8 |  | 1 | 1.09 | 0 |  | 0 | 0 |  | RELAÇÃO ENTRE OS M.C.C's
M.C.C. [kg/m³] | 364 |  |  | 0 |  | 737 |  | 0 |  | 0 |  | 0 |  | 796 |  | 158 |  | 200 | 3.094 | 0 |  | 0 |  |  | 32.6382 | % agregado miudo / concreto |  |  | 43.58368 | % agregado miudo / agregados
Betonada | 364 |  |  | 0 |  | 737 |  | 0 |  | 0 |  | 0 |  | 796 |  | 158 |  | 200 | 3094 | 0 |  | 0 | 0 |  | 42.24809 | % agregado graudo / concreto |  |  | 56.41632 | % agregado graudo / agregados
Betonada Corrigida | 364 |  |  | 0 |  | 788.59 |  | 0 |  | 0 |  | 0 |  | 799.98 |  | 158.79 |  | 143.64 | 2838.532 | - |  | - | 0 |  | 74.8863 | % agregados totais / concreto |  |  | 16.11982 | % aglomerante / concreto
RESULTADOS OBTIDOS | [33 empty] | 2.1.3 Campinas
AMOSTRA / Dosagem Aditivo [%] |  | Exp. (n°) | Moldagem (horário) | Temp. concreto [°C] | Ar incorp. [%] |  | Água inicial [mL] | Abatim. Inicial [mm] | Abatim. ___ min. [mm] |  | Abatim. ___ min. [mm] |  | Abatim. ___ min. [mm] |  | Abatim. ___ min. [mm] | Água retorno [mL] | Água betonada [mL] | Água do traço corrigida | a/c corrigida | Resist. 3 DIAS 20/07/15 |  | Resist. 7 DIAS 24/07/15 | Resist. 28DIAS 14/08/15 |  | Material | M.C.C. (kg/m³) | Massa Específica | Relação entre os Agregados |  |  |  | 1000 | 0.008 | Material | M.C.C. (kg/m³) | Massa Específica | Relação entre os Agregados
|  | 28 | 13:05 |  |  |  |  | 140 | [8 empty] | 0 | 200 | 0.5494505 | 25.3 |  | 29.9 |  |  | Cimento | 380 | 3.06 | Agregado Miúdo |  |  |  |  | 3.04 | Cimento | 342 | 3.06 | Agregado Miúdo
[17 empty] | 0 | 200 | 0.5494505 | [5 empty] | Filler | 0 | 2.6 | Areia 1 | Areia 2 | Areia 3 | %filler |  | 0 | Adição | 0 | 1 | Areia 1 | Areia 2 | Areia 3
[17 empty] | 0 | 200 | 0.5494505 | [5 empty] | Areia 1 | 686 | 2.65 | 89.3% | 10.7% | 0% | 0% |  | 5.488 | Areia 1 | 690 | 2.63 | 78.9% | 21.1% | 0%
[17 empty] | 0 | 200 | 0.5494505 | [5 empty] | Areia 2 | 94 | 3.03 | Agregado Graúdo |  |  |  |  | 0.752 | Areia 2 | 190 | 2.7 | Agregado Graúdo
[17 empty] | 0 | 200 | 0.5494505 | [5 empty] | Areia 3 | 0 | 2.6 | Areia 3 | Brita 0 | Brita 1/2 | Aditivo |  | 0 | Areia 3 | 0 | 2.6 | Areia 3 | Brita 0 | Brita 1 | Aditivo
[17 empty] | 0 | 200 | 0.5494505 | [5 empty] | Brita 0 | 1005 | 2.99 | 0% | 89.1% | 9.9% | 0.9% |  | 8.04 | Brita 0 | 820 | 2.9 | 0% | 99% | 0% | 1%
[17 empty] | 0 | 200 | 0.5494505 | [5 empty] | Brita 1/2 | 112 | 2.99 | Teor de Argamassa (massa): |  |  | 50.94% |  | 0.896 | Brita 1 | 0 | 2.9 | Teor de Argamassa (vol): |  |  | 59.76%
ABATIMENTO CLASSIFICAÇÃO |  | 1 | Slump cônico e forma trapezoidal | 2 | Slump com faces paralelas |  | 3 | Slump c/ faces abauladas | 4 |  | Slump com desmoronamento |  | 5 |  | Slump de alta trabalhabili-dade c/ coesão | 6 | Slump de alta trabalhabili-dade s/ coesão | 7 | Slump de alta trabalhabili-dade c/ coesão | INSERIR A NUMERAÇÃO DE ACORDO COM O ABATIMENTO OBTIDO |  |  |  |  | Aditivo | 3.5 | 1 | Volume Teórico: |  |  | 1001.153 |  | 0.028 | Aditivo | 3 | 1 | Volume Teórico: |  |  | 897.2511
[25 empty] | Água | 210 | 1 | Ar Previsto: |  |  | -0.1153% |  | 1.68 | Água | 167 | 1 | Ar Previsto: |  |  | 10.27%
[25 empty] | Areia 3 = % passante na # 4,8 mm: |  | 70% | Relação a/c |  |  | 0.5526316 |  |  | Areia 3 = % passante na # 4,8 mm: |  | 70% | Relação a/c |  |  | 0.4883041
[25 empty] | Areia 3 > Miúdo:Graúdo | 0 | 0 | % Aditivo |  |  | 0.9211% |  |  | Areia 3 > Miúdo:Graúdo | 0 | 0 | % Aditivo |  |  | 0.8772%
Aspecto (Marcar) ( ) Excesso argamassa ( ) Argamassa Ideal ( ) Pouca argamassa / Áspero ( ) Excelente ( ) Bom ( ) Regular ( ) Ruim | [26 empty] | Massa Específica | 2512.42
Observações: | [15 empty] | Classe | Abatimento A |  |  | Concreto Auto-Adensável |  |  |  |  | MANUTENÇÃO
[16 empty] | S10 | 10 ≤ A < 50 |  |  | Classe |  | Espalhamento E |  |  | FLOW INICIAL | 770
[16 empty] | S50 | 50 ≤ A <100 |  |  | SF1 |  | 550 ≤ E < 650 |  |  | FLOW +10 | 730
[16 empty] | S100 | 100 ≤ A < 160 |  |  | SF2 |  | 650 ≤ E < 750 |  |  | FLOW +20 | 700
[16 empty] | S160 | 160 ≤ A < 220 |  |  | SF3 |  | 750 ≤ E < 850 |  |  | FLOW +30 | 670
[16 empty] | S220 | A ≥ 220
[25 empty] | MASSA ESPECIFICA [kg/m³] |  |  |  |  | UMIDADE |  |  |  |  | ABSORÇÃO (%) |  |  | AR INCORPORADO
[25 empty] | peso da forma 10x20 cm | peso concreto + forma | massa especifica | Ar incorporado |  | material | umido | seco | umidade |  | material | absorção |  | Rendimento | Consumo aglomerante | Volume | Índice de ar
[25 empty] | 1 | 4.69 | 2.349127 | 2.307389 |  | Areia 1 | 0.5 | 0.5 | 0 |  | Areia 1 | 0% |  | 0.9599311 | 379.1939 | 0.9377817 | 1.023619
[25 empty] | 0 | 0 | 0 | #DIV/0! |  | Areia 2 | 0.5 | 0.5 | 0 |  | Areia 2 | 0% |  | #DIV/0! | #DIV/0! | 0.9377817 | #DIV/0!
[25 empty] | 0 | 0 | 0 | #DIV/0! |  | Areia 3 | 0.5 | 0.5 | 0 |  | Areia 3 | 0% |  | #DIV/0! | #DIV/0! | 0.9377817 | #DIV/0!
[25 empty] | 0 | 0 | 0 | #DIV/0! |  | Misto | 0.5 | 0.5 | 0 |  | Misto | 0% |  | #DIV/0! | #DIV/0! | 0.9377817 | #DIV/0!
[25 empty] | 0 | 0 | 0 | #DIV/0! |  | Brita 0 | 0.5 | 0.5 | 0 |  | Brita 0 | 0% |  | #DIV/0! | #DIV/0! | 0.9377817 | #DIV/0!
[25 empty] | 0 | 0 | 0 | #DIV/0! |  | Brita 1/2 | 0.5 | 0.5 | 0 |  | Brita 1/2 | 0% |  | #DIV/0! | #DIV/0! | 0.9377817 | #DIV/0!
[25 empty] | 0 | 0 | 0 | #DIV/0! | [9 empty] | #DIV/0! | #DIV/0! | 0.9377817 | #DIV/0!
[25 empty] | 0 | 0 | 0 | #DIV/0! | [9 empty] | #DIV/0! | #DIV/0! | 0.9377817 | #DIV/0!
Traço Cliente
Traço MC
Note on B9: holger.schmidt: Para considerar a absorção dos agregados, entrar com umidade em valor negativo
Note on X15: holger.schmidt: Inserir o teor de água para cálculo automático dos demais MCCs
Note on I20: holger.schmidt: Inserir em valor positivo a água adicionada à do traço. Para água retida entrar com valor negativo.
Note on V20: holger.schmidt: Inserir em valor positivo a água adicionada à do traço. Para água retida entrar com valor negativo.
Note on Z20: holger.schmidt: Conforme ABNT NBR 12655, caracteriza-se o maior valor do par para a amostra. Inserir o maior valor na primeira coluna da idade
Note on AB20: holger.schmidt: Conforme ABNT NBR 12655, caracteriza-se o maior valor do par para a amostra. Inserir o maior valor na primeira coluna da idade

## Planilha5 (hidden)
1 | 2 | 3 | 4 | 5 | 6 | 7 | 8 | 9 | 10 | 11 | 12 | 13 | 14 | 15 | 16 | 17 | 18 | 19 | 20 | 21 | 22 | 23 | 24 | 25
1 | 12 | 5 | 6 | 8 | 16 | 22 | 24 | 23 | 15 | 3 | 13 | 4 | 2 | 7
1 | 12 | 5 | 6 | 8 | 16 | 22 | 24 | 23 | 15 | 25 | 19 | 17 | 15 | 11
1 | 12 | 5 | 6 | 8 | 16 | 22 | 24 | 23 | 15 | 9 | 10 | 14 | 20 | 21

## CSN - FERNANDO T3 (hidden)
DOSAGEM EXPERIMENTAL DE CONCRETO
CLIENTE: | [10 empty] | AMBIENTE: |  |  | SOL ( ) NUBLADO ( ) CHUVA ( ) |  |  |  | TEMPERATURA [°C]: |  |  | DATA:
ESTUDO: |  | Traço Padrão | [8 empty] | Abatimento (Slump) |  |  |  | 100 mm | Classe | s50 | TÉCNICO:
ESPECIFICAÇÕES DA DOSAGEM DO CONCRETO | [24 empty] | 659.6685 | QUANTIDADE DOS FINOS
Rel a/c: |  | 0.55 | Areia 1 | Areia 2 | Filler |  | Misto | Brita 0 | Brita 1/2 |  | Aditivo 1 [%]: |  | 0.85% |  | Adição [%]: |  |  | 0% | Betonada [L]: |  |  | 1000 |  |  | 320.3315 | Cimento | Adição | Areia 1 | Areia 2 | Areia 3 | Misto | Brita 0 | Brita 1/2
Rel a/ag: |  | 0.5494505 | 86.8% | 0% | 0% |  | 0% | 82.8% | 16.4% |  | Aditivo 2 [%]: |  | 0% |  | Teor de argamassa [%]: |  |  | 56% | Teor água [%]: |  |  | 9.761% |  |  | 780 | 100% | 100% | 2% | 0% | 0% | 0% | 3% | 0% | Material fino
Umidade [%]: |  |  | 7% | 0% | 0% |  | 0% | 0.5% | 0.5% |  | Aditivo 3 [%]: |  | 0% |  | Teor de ar incorporado [%]: |  |  | 2% | Massa Específica: |  |  | 2252.09 |  |  | 343.2 | 364 | 0 | 14.62 | 0 | 0 | 0 | 23.88 | 0
Material | Cimento |  |  | Adição |  | Areia 1 |  | Areia 2 |  | Areia 3 |  | Misto |  | Brita 0 |  | Brita 1/2 |  | Água | Aditivo 1 | Aditivo 2 |  | Aditivo 3 | Fibra | [9 empty] | 402.5 | FINOS no MCC [kg/m³]
Fornecedor | CP V ARI |  |  | Filler |  | CAJU |  | Quibrita | [5 empty] | Quibrita |  | Quibrita |  | Rede | CHRYSO
Observações | Intercement |  |  | Geocal |  | Natura Fina |  | Areia de Brita | [5 empty] | Pedrisco |  | Brita 1/2 |  | Poço | ADVA 518
Densidade [t/m³] | 3.06 |  |  | 2.6 |  | 2.63 |  | 2.74 |  | 2.6 |  | 2.6 |  | 2.8 |  | 2.8 |  | 1 | 1.09 | 0 |  | 0 | 0 |  |  | RELAÇÃO ENTRE OS M.C.C's
M.C.C. [kg/m³] | 364 |  |  | 0 |  | 731 |  | 0 |  | 0 |  | 0 |  | 796 |  | 158 |  | 200 | 3.094 | 0 |  | 0 |  |  |  | 32.45874 | % agregado miudo / concreto |  |  | 43.38279 | % agregado miudo / agregados
Betonada | 364 |  |  | 0 |  | 731 |  | 0 |  | 0 |  | 0 |  | 796 |  | 158 |  | 200 | 3094 | 0 |  | 0 | 0 |  |  | 42.36065 | % agregado graudo / concreto |  |  | 56.61721 | % agregado graudo / agregados
Betonada Corrigida | 364 |  |  | 0 |  | 782.17 |  | 0 |  | 0 |  | 0 |  | 799.98 |  | 158.79 |  | 144.06 | 2838.532 | - |  | - | 0 |  |  | 74.81939 | % agregados totais / concreto |  |  | 16.16276 | % aglomerante / concreto
RESULTADOS OBTIDOS | [25 empty] | CSN - FERNANDO T3 | [8 empty] | 2.1.3 Campinas
AMOSTRA / Dosagem Aditivo [%] |  | Exp. (n°) | Moldagem (horário) | Temp. concreto [°C] | Ar incorp. [%] |  | Água inicial [mL] | Abatim. Inicial [mm] | Abatim. ___ min. [mm] |  | Abatim. ___ min. [mm] |  | Abatim. ___ min. [mm] |  | Abatim. ___ min. [mm] | Água retorno [mL] | Água betonada [mL] | Água do traço corrigida | a/c corrigida | Resist. 3 DIAS 20/07/15 |  | Resist. 7 DIAS 24/07/15 | Resist. 28DIAS 14/08/15 |  |  | Material | M.C.C. (kg/m³) | Massa Específica | Relação entre os Agregados |  |  |  | 1000 | 0.008 | Material | M.C.C. (kg/m³) | Massa Específica | Relação entre os Agregados
|  | 28 | 13:05 |  |  |  |  | 140 | [8 empty] | 0 | 200 | 0.5494505 | 25.3 |  | 29.9 |  |  |  | Cimento | 364 | 3.06 | Agregado Miúdo |  |  |  |  | 2.912 | Cimento | 342 | 3.06 | Agregado Miúdo
[17 empty] | 0 | 200 | 0.5494505 | [6 empty] | Filler | 0 | 2.6 | Areia 1 | Areia 2 | Areia 3 | %filler |  | 0 | Adição | 0 | 1 | Areia 1 | Areia 2 | Areia 3
[17 empty] | 0 | 200 | 0.5494505 | [6 empty] | Areia 1 | 588 | 2.63 | 66.7% | 33.3% | 0% | 0% |  | 4.704 | Areia 1 | 690 | 2.63 | 78.9% | 21.1% | 0%
[17 empty] | 0 | 200 | 0.5494505 | [6 empty] | Areia 2 | 306 | 2.74 | Agregado Graúdo |  |  |  |  | 2.448 | Areia 2 | 190 | 2.7 | Agregado Graúdo
[17 empty] | 0 | 200 | 0.5494505 | [6 empty] | Areia 3 | 0 | 2.6 | Areia 3 | Brita 0 | Brita 1/2 | Aditivo |  | 0 | Areia 3 | 0 | 2.6 | Areia 3 | Brita 0 | Brita 1 | Aditivo
[17 empty] | 0 | 200 | 0.5494505 | [6 empty] | Brita 0 | 990 | 2.99 | 0% | 99% | 0% | 1% |  | 7.92 | Brita 0 | 820 | 2.9 | 0% | 99% | 0% | 1%
[17 empty] | 0 | 200 | 0.5494505 | [6 empty] | Brita 1/2 | 0 | 2.99 | Teor de Argamassa (massa): |  |  | 55.96% |  | 0 | Brita 1 | 0 | 2.9 | Teor de Argamassa (vol): |  |  | 59.76%
ABATIMENTO CLASSIFICAÇÃO |  | 1 | Slump cônico e forma trapezoidal | 2 | Slump com faces paralelas |  | 3 | Slump c/ faces abauladas | 4 |  | Slump com desmoronamento |  | 5 |  | Slump de alta trabalhabili-dade c/ coesão | 6 | Slump de alta trabalhabili-dade s/ coesão | 7 | Slump de alta trabalhabili-dade c/ coesão | INSERIR A NUMERAÇÃO DE ACORDO COM O ABATIMENTO OBTIDO | [5 empty] | Aditivo | 3.4 | 1 | Volume Teórico: |  |  | 988.7109 |  | 0.0272 | Aditivo | 3 | 1 | Volume Teórico: |  |  | 897.2511
[26 empty] | Água | 200 | 1 | Ar Previsto: |  |  | 1.129% |  | 1.6 | Água | 167 | 1 | Ar Previsto: |  |  | 10.27%
[26 empty] | Areia 3 = % passante na # 4,8 mm: |  | 70% | Relação a/c |  |  | 0.5494505 |  |  | Areia 3 = % passante na # 4,8 mm: |  | 70% | Relação a/c |  |  | 0.4883041
[26 empty] | Areia 3 > Miúdo:Graúdo | 0 | 0 | % Aditivo |  |  | 0.9341% |  |  | Areia 3 > Miúdo:Graúdo | 0 | 0 | % Aditivo |  |  | 0.8772%
Aspecto (Marcar) ( ) Excesso argamassa ( ) Argamassa Ideal ( ) Pouca argamassa / Áspero ( ) Excelente ( ) Bom ( ) Regular ( ) Ruim | [27 empty] | Massa Específica | 2473.01
Observações: | [15 empty] | Classe | Abatimento A |  |  | Concreto Auto-Adensável | [5 empty] | MANUTENÇÃO
[16 empty] | S10 | 10 ≤ A < 50 |  |  | Classe |  | Espalhamento E |  |  |  | FLOW INICIAL | 770
[16 empty] | S50 | 50 ≤ A <100 |  |  | SF1 |  | 550 ≤ E < 650 |  |  |  | FLOW +10 | 730
[16 empty] | S100 | 100 ≤ A < 160 |  |  | SF2 |  | 650 ≤ E < 750 |  | 680 |  | FLOW +20 | 700
[16 empty] | S160 | 160 ≤ A < 220 |  |  | SF3 |  | 750 ≤ E < 850 |  |  |  | FLOW +30 | 670
[16 empty] | S220 | A ≥ 220
[26 empty] | MASSA ESPECIFICA [kg/m³] |  |  |  |  | UMIDADE |  |  |  |  | ABSORÇÃO (%) |  |  | AR INCORPORADO
[26 empty] | peso da forma 10x20 cm | peso concreto + forma | massa especifica | Ar incorporado |  | material | umido | seco | umidade |  | material | absorção |  | Rendimento | Consumo aglomerante | Volume | Índice de ar
[26 empty] | 1 | 4.69 | 2.349127 | 2.064145 |  | Areia 1 | 0.5 | 0.5 | 0 |  | Areia 1 | 0% |  | 0.9573769 | 380.2055 | 0.9376153 | 1.021076
[26 empty] | 0 | 0 | 0 | #DIV/0! |  | Areia 2 | 0.5 | 0.5 | 0 |  | Areia 2 | 0% |  | #DIV/0! | #DIV/0! | 0.9376153 | #DIV/0!
[26 empty] | 0 | 0 | 0 | #DIV/0! |  | Areia 3 | 0.5 | 0.5 | 0 |  | Areia 3 | 0% |  | #DIV/0! | #DIV/0! | 0.9376153 | #DIV/0!
[26 empty] | 0 | 0 | 0 | #DIV/0! |  | Misto | 0.5 | 0.5 | 0 |  | Misto | 0% |  | #DIV/0! | #DIV/0! | 0.9376153 | #DIV/0!
[26 empty] | 0 | 0 | 0 | #DIV/0! |  | Brita 0 | 0.5 | 0.5 | 0 |  | Brita 0 | 0% |  | #DIV/0! | #DIV/0! | 0.9376153 | #DIV/0!
[26 empty] | 0 | 0 | 0 | #DIV/0! |  | Brita 1/2 | 0.5 | 0.5 | 0 |  | Brita 1/2 | 0% |  | #DIV/0! | #DIV/0! | 0.9376153 | #DIV/0!
[26 empty] | 0 | 0 | 0 | #DIV/0! | [9 empty] | #DIV/0! | #DIV/0! | 0.9376153 | #DIV/0!
[26 empty] | 0 | 0 | 0 | #DIV/0! | [9 empty] | #DIV/0! | #DIV/0! | 0.9376153 | #DIV/0!
Traço Cliente
Traço MC
Note on B9: holger.schmidt: Para considerar a absorção dos agregados, entrar com umidade em valor negativo
Note on X15: holger.schmidt: Inserir o teor de água para cálculo automático dos demais MCCs
Note on I20: holger.schmidt: Inserir em valor positivo a água adicionada à do traço. Para água retida entrar com valor negativo.
Note on V20: holger.schmidt: Inserir em valor positivo a água adicionada à do traço. Para água retida entrar com valor negativo.
Note on Z20: holger.schmidt: Conforme ABNT NBR 12655, caracteriza-se o maior valor do par para a amostra. Inserir o maior valor na primeira coluna da idade
Note on AB20: holger.schmidt: Conforme ABNT NBR 12655, caracteriza-se o maior valor do par para a amostra. Inserir o maior valor na primeira coluna da idade

## R10 (3) (hidden)
DOSAGEM EXPERIMENTAL DE CONCRETO
CLIENTE: | [10 empty] | AMBIENTE: |  |  | SOL ( ) NUBLADO ( ) CHUVA ( ) |  |  |  | TEMPERATURA [°C]: |  |  | DATA:
ESTUDO: |  | Traço Padrão | [8 empty] | Abatimento (Slump) |  |  |  | 100 mm | Classe | s50 | TÉCNICO:
ESPECIFICAÇÕES DA DOSAGEM DO CONCRETO | [23 empty] | 659.6685 | QUANTIDADE DOS FINOS
Rel a/c: |  | 0.55 | Areia 1 | Areia 2 | Filler |  | Misto | Brita 0 | Brita 1/2 |  | Aditivo 1 [%]: |  | 0.85% |  | Adição [%]: |  |  | 0% | Betonada [L]: |  |  | 1000 |  | 320.3315 | Cimento | Adição | Areia 1 | Areia 2 | Areia 3 | Misto | Brita 0 | Brita 1/2
Rel a/ag: |  | 0.5494505 | 86.8% | 0% | 0% |  | 0% | 82.8% | 16.4% |  | Aditivo 2 [%]: |  | 0% |  | Teor de argamassa [%]: |  |  | 56% | Teor água [%]: |  |  | 9.761% |  | 780 | 100% | 100% | 2% | 0% | 0% | 0% | 3% | 0% | Material fino
Umidade [%]: |  |  | 7% | 0% | 0% |  | 0% | 0.5% | 0.5% |  | Aditivo 3 [%]: |  | 0% |  | Teor de ar incorporado [%]: |  |  | 2% | Massa Específica: |  |  | 2252.09 |  | 343.2 | 364 | 0 | 14.62 | 0 | 0 | 0 | 23.88 | 0
Material | Cimento |  |  | Adição |  | Areia 1 |  | Areia 2 |  | Areia 3 |  | Misto |  | Brita 0 |  | Brita 1/2 |  | Água | Aditivo 1 | Aditivo 2 |  | Aditivo 3 | Fibra | [8 empty] | 402.5 | FINOS no MCC [kg/m³]
Fornecedor | CP V ARI |  |  | Filler |  | CAJU |  | Quibrita | [5 empty] | Quibrita |  | Quibrita |  | Rede | CHRYSO
Observações | Intercement |  |  | Geocal |  | Natura Fina |  | Areia de Brita | [5 empty] | Pedrisco |  | Brita 1/2 |  | Poço | ADVA 518
Densidade [t/m³] | 3.06 |  |  | 2.6 |  | 2.63 |  | 2.99 |  | 2.6 |  | 2.6 |  | 2.8 |  | 2.8 |  | 1 | 1.09 | 0 |  | 0 | 0 |  | RELAÇÃO ENTRE OS M.C.C's
M.C.C. [kg/m³] | 364 |  |  | 0 |  | 731 |  | 0 |  | 0 |  | 0 |  | 796 |  | 158 |  | 200 | 3.094 | 0 |  | 0 |  |  | 32.45874 | % agregado miudo / concreto |  |  | 43.38279 | % agregado miudo / agregados
Betonada | 364 |  |  | 0 |  | 731 |  | 0 |  | 0 |  | 0 |  | 796 |  | 158 |  | 200 | 3094 | 0 |  | 0 | 0 |  | 42.36065 | % agregado graudo / concreto |  |  | 56.61721 | % agregado graudo / agregados
Betonada Corrigida | 364 |  |  | 0 |  | 782.17 |  | 0 |  | 0 |  | 0 |  | 799.98 |  | 158.79 |  | 144.06 | 2838.532 | - |  | - | 0 |  | 74.81939 | % agregados totais / concreto |  |  | 16.16276 | % aglomerante / concreto
RESULTADOS OBTIDOS | [24 empty] | 1.2.2 TRAÇO PADRÃO POSTES V.02 | [8 empty] | 2.1.3 Campinas
AMOSTRA / Dosagem Aditivo [%] |  | Exp. (n°) | Moldagem (horário) | Temp. concreto [°C] | Ar incorp. [%] |  | Água inicial [mL] | Abatim. Inicial [mm] | Abatim. ___ min. [mm] |  | Abatim. ___ min. [mm] |  | Abatim. ___ min. [mm] |  | Abatim. ___ min. [mm] | Água retorno [mL] | Água betonada [mL] | Água do traço corrigida | a/c corrigida | Resist. 3 DIAS 20/07/15 |  | Resist. 7 DIAS 24/07/15 | Resist. 28DIAS 14/08/15 |  | Material | M.C.C. (kg/m³) | Massa Específica | Relação entre os Agregados |  |  |  | 1000 | 0.008 | Material | M.C.C. (kg/m³) | Massa Específica | Relação entre os Agregados
|  | 28 | 13:05 |  |  |  |  | 140 | [8 empty] | 0 | 200 | 0.5494505 | 25.3 |  | 29.9 |  |  | Cimento | 380 | 3.06 | Agregado Miúdo |  |  |  |  | 3.04 | Cimento | 342 | 3.06 | Agregado Miúdo
[17 empty] | 0 | 200 | 0.5494505 | [5 empty] | Filler | 0 | 2.6 | Areia 1 | Areia 2 | Areia 3 | %filler |  | 0 | Adição | 0 | 1 | Areia 1 | Areia 2 | Areia 3
[17 empty] | 0 | 200 | 0.5494505 | [5 empty] | Areia 1 | 720 | 2.63 | 86.1% | 13.9% | 0% | 0% |  | 5.76 | Areia 1 | 690 | 2.63 | 78.9% | 21.1% | 0%
[17 empty] | 0 | 200 | 0.5494505 | [5 empty] | Areia 2 | 132 | 2.99 | Agregado Graúdo |  |  |  |  | 1.056 | Areia 2 | 190 | 2.7 | Agregado Graúdo
[17 empty] | 0 | 200 | 0.5494505 | [5 empty] | Areia 3 | 0 | 2.6 | Areia 3 | Brita 0 | Brita 1/2 | Aditivo |  | 0 | Areia 3 | 0 | 2.6 | Areia 3 | Brita 0 | Brita 1 | Aditivo
[17 empty] | 0 | 200 | 0.5494505 | [5 empty] | Brita 0 | 1050 | 2.99 | 0% | 99.1% | 0% | 0.9% |  | 8.4 | Brita 0 | 820 | 2.9 | 0% | 99% | 0% | 1%
[17 empty] | 0 | 200 | 0.5494505 | [5 empty] | Brita 1/2 | 0 | 2.99 | Teor de Argamassa (massa): |  |  | 53.99% |  | 0 | Brita 1 | 0 | 2.9 | Teor de Argamassa (vol): |  |  | 59.76%
ABATIMENTO CLASSIFICAÇÃO |  | 1 | Slump cônico e forma trapezoidal | 2 | Slump com faces paralelas |  | 3 | Slump c/ faces abauladas | 4 |  | Slump com desmoronamento |  | 5 |  | Slump de alta trabalhabili-dade c/ coesão | 6 | Slump de alta trabalhabili-dade s/ coesão | 7 | Slump de alta trabalhabili-dade c/ coesão | INSERIR A NUMERAÇÃO DE ACORDO COM O ABATIMENTO OBTIDO |  |  |  |  | Aditivo | 3.1 | 1 | Volume Teórico: |  |  | 986.365 |  | 0.0248 | Aditivo | 3 | 1 | Volume Teórico: |  |  | 897.2511
[25 empty] | Água | 190 | 1 | Ar Previsto: |  |  | 1.364% |  | 1.52 | Água | 167 | 1 | Ar Previsto: |  |  | 10.27%
[25 empty] | Areia 3 = % passante na # 4,8 mm: |  | 70% | Relação a/c |  |  | 0.5 |  |  | Areia 3 = % passante na # 4,8 mm: |  | 70% | Relação a/c |  |  | 0.4883041
[25 empty] | Areia 3 > Miúdo:Graúdo | 0 | 0 | % Aditivo |  |  | 0.8158% |  |  | Areia 3 > Miúdo:Graúdo | 0 | 0 | % Aditivo |  |  | 0.8772%
Aspecto (Marcar) ( ) Excesso argamassa ( ) Argamassa Ideal ( ) Pouca argamassa / Áspero ( ) Excelente ( ) Bom ( ) Regular ( ) Ruim | [26 empty] | Massa Específica | 2496.96
Observações: | [15 empty] | Classe | Abatimento A |  |  | Concreto Auto-Adensável |  |  |  |  | MANUTENÇÃO
[16 empty] | S10 | 10 ≤ A < 50 |  |  | Classe |  | Espalhamento E |  |  | FLOW INICIAL | 770
[16 empty] | S50 | 50 ≤ A <100 |  |  | SF1 |  | 550 ≤ E < 650 |  |  | FLOW +10 | 730
[16 empty] | S100 | 100 ≤ A < 160 |  |  | SF2 |  | 650 ≤ E < 750 |  |  | FLOW +20 | 700
[16 empty] | S160 | 160 ≤ A < 220 |  |  | SF3 |  | 750 ≤ E < 850 |  |  | FLOW +30 | 670
[16 empty] | S220 | A ≥ 220
[25 empty] | MASSA ESPECIFICA [kg/m³] |  |  |  |  | UMIDADE |  |  |  |  | ABSORÇÃO (%) |  |  | AR INCORPORADO
[25 empty] | peso da forma 10x20 cm | peso concreto + forma | massa especifica | Ar incorporado |  | material | umido | seco | umidade |  | material | absorção |  | Rendimento | Consumo aglomerante | Volume | Índice de ar
[25 empty] | 1 | 4.69 | 2.349127 | 2.064145 |  | Areia 1 | 0.5 | 0.5 | 0 |  | Areia 1 | 0% |  | 0.9573769 | 380.2055 | 0.9376153 | 1.021076
[25 empty] | 0 | 0 | 0 | #DIV/0! |  | Areia 2 | 0.5 | 0.5 | 0 |  | Areia 2 | 0% |  | #DIV/0! | #DIV/0! | 0.9376153 | #DIV/0!
[25 empty] | 0 | 0 | 0 | #DIV/0! |  | Areia 3 | 0.5 | 0.5 | 0 |  | Areia 3 | 0% |  | #DIV/0! | #DIV/0! | 0.9376153 | #DIV/0!
[25 empty] | 0 | 0 | 0 | #DIV/0! |  | Misto | 0.5 | 0.5 | 0 |  | Misto | 0% |  | #DIV/0! | #DIV/0! | 0.9376153 | #DIV/0!
[25 empty] | 0 | 0 | 0 | #DIV/0! |  | Brita 0 | 0.5 | 0.5 | 0 |  | Brita 0 | 0% |  | #DIV/0! | #DIV/0! | 0.9376153 | #DIV/0!
[25 empty] | 0 | 0 | 0 | #DIV/0! |  | Brita 1/2 | 0.5 | 0.5 | 0 |  | Brita 1/2 | 0% |  | #DIV/0! | #DIV/0! | 0.9376153 | #DIV/0!
[25 empty] | 0 | 0 | 0 | #DIV/0! | [9 empty] | #DIV/0! | #DIV/0! | 0.9376153 | #DIV/0!
[25 empty] | 0 | 0 | 0 | #DIV/0! | [9 empty] | #DIV/0! | #DIV/0! | 0.9376153 | #DIV/0!
Traço Cliente
Traço MC
Note on B9: holger.schmidt: Para considerar a absorção dos agregados, entrar com umidade em valor negativo
Note on X15: holger.schmidt: Inserir o teor de água para cálculo automático dos demais MCCs
Note on I20: holger.schmidt: Inserir em valor positivo a água adicionada à do traço. Para água retida entrar com valor negativo.
Note on V20: holger.schmidt: Inserir em valor positivo a água adicionada à do traço. Para água retida entrar com valor negativo.
Note on Z20: holger.schmidt: Conforme ABNT NBR 12655, caracteriza-se o maior valor do par para a amostra. Inserir o maior valor na primeira coluna da idade
Note on AB20: holger.schmidt: Conforme ABNT NBR 12655, caracteriza-se o maior valor do par para a amostra. Inserir o maior valor na primeira coluna da idade

## R10 (4) (hidden)
DOSAGEM EXPERIMENTAL DE CONCRETO
CLIENTE: | [10 empty] | AMBIENTE: |  |  | SOL ( ) NUBLADO ( ) CHUVA ( ) |  |  |  | TEMPERATURA [°C]: |  |  | DATA:
ESTUDO: |  | Traço Padrão | [8 empty] | Abatimento (Slump) |  |  |  | 100 mm | Classe | s50 | TÉCNICO:
ESPECIFICAÇÕES DA DOSAGEM DO CONCRETO | [23 empty] | 659.6685 | QUANTIDADE DOS FINOS
Rel a/c: |  | 0.55 | Areia 1 | Areia 2 | Filler |  | Misto | Brita 0 | Brita 1/2 |  | Aditivo 1 [%]: |  | 0.85% |  | Adição [%]: |  |  | 0% | Betonada [L]: |  |  | 1000 |  | 320.3315 | Cimento | Adição | Areia 1 | Areia 2 | Areia 3 | Misto | Brita 0 | Brita 1/2
Rel a/ag: |  | 0.5494505 | 86.8% | 0% | 0% |  | 0% | 82.8% | 16.4% |  | Aditivo 2 [%]: |  | 0% |  | Teor de argamassa [%]: |  |  | 56% | Teor água [%]: |  |  | 9.761% |  | 780 | 100% | 100% | 2% | 0% | 0% | 0% | 3% | 0% | Material fino
Umidade [%]: |  |  | 7% | 0% | 0% |  | 0% | 0.5% | 0.5% |  | Aditivo 3 [%]: |  | 0% |  | Teor de ar incorporado [%]: |  |  | 2% | Massa Específica: |  |  | 2252.09 |  | 343.2 | 364 | 0 | 14.62 | 0 | 0 | 0 | 23.88 | 0
Material | Cimento |  |  | Adição |  | Areia 1 |  | Areia 2 |  | Areia 3 |  | Misto |  | Brita 0 |  | Brita 1/2 |  | Água | Aditivo 1 | Aditivo 2 |  | Aditivo 3 | Fibra | [8 empty] | 402.5 | FINOS no MCC [kg/m³]
Fornecedor | CP V ARI |  |  | Filler |  | CAJU |  | Quibrita | [5 empty] | Quibrita |  | Quibrita |  | Rede | CHRYSO
Observações | Intercement |  |  | Geocal |  | Natura Fina |  | Areia de Brita | [5 empty] | Pedrisco |  | Brita 1/2 |  | Poço | ADVA 518
Densidade [t/m³] | 3.06 |  |  | 2.6 |  | 2.63 |  | 2.99 |  | 2.6 |  | 2.6 |  | 2.8 |  | 2.8 |  | 1 | 1.09 | 0 |  | 0 | 0 |  | RELAÇÃO ENTRE OS M.C.C's
M.C.C. [kg/m³] | 364 |  |  | 0 |  | 731 |  | 0 |  | 0 |  | 0 |  | 796 |  | 158 |  | 200 | 3.094 | 0 |  | 0 |  |  | 32.45874 | % agregado miudo / concreto |  |  | 43.38279 | % agregado miudo / agregados
Betonada | 364 |  |  | 0 |  | 731 |  | 0 |  | 0 |  | 0 |  | 796 |  | 158 |  | 200 | 3094 | 0 |  | 0 | 0 |  | 42.36065 | % agregado graudo / concreto |  |  | 56.61721 | % agregado graudo / agregados
Betonada Corrigida | 364 |  |  | 0 |  | 782.17 |  | 0 |  | 0 |  | 0 |  | 799.98 |  | 158.79 |  | 144.06 | 2838.532 | - |  | - | 0 |  | 74.81939 | % agregados totais / concreto |  |  | 16.16276 | % aglomerante / concreto
RESULTADOS OBTIDOS | [24 empty] | 1.2.2 TRAÇO PADRÃO POSTES V.03 | [8 empty] | 2.1.3 Campinas
AMOSTRA / Dosagem Aditivo [%] |  | Exp. (n°) | Moldagem (horário) | Temp. concreto [°C] | Ar incorp. [%] |  | Água inicial [mL] | Abatim. Inicial [mm] | Abatim. ___ min. [mm] |  | Abatim. ___ min. [mm] |  | Abatim. ___ min. [mm] |  | Abatim. ___ min. [mm] | Água retorno [mL] | Água betonada [mL] | Água do traço corrigida | a/c corrigida | Resist. 3 DIAS 20/07/15 |  | Resist. 7 DIAS 24/07/15 | Resist. 28DIAS 14/08/15 |  | Material | M.C.C. (kg/m³) | Massa Específica | Relação entre os Agregados |  |  |  | 1000 | 0.008 | Material | M.C.C. (kg/m³) | Massa Específica | Relação entre os Agregados
|  | 28 | 13:05 |  |  |  |  | 140 | [8 empty] | 0 | 200 | 0.5494505 | 25.3 |  | 29.9 |  |  | Cimento | 365 | 3.06 | Agregado Miúdo |  |  |  |  | 2.92 | Cimento | 342 | 3.06 | Agregado Miúdo
[17 empty] | 0 | 200 | 0.5494505 | [5 empty] | Filler | 0 | 2.6 | Areia 1 | Areia 2 | Areia 3 | %filler |  | 0 | Adição | 0 | 1 | Areia 1 | Areia 2 | Areia 3
[17 empty] | 0 | 200 | 0.5494505 | [5 empty] | Areia 1 | 470 | 2.63 | 69.9% | 30.1% | 0% | 0% |  | 3.76 | Areia 1 | 690 | 2.63 | 78.9% | 21.1% | 0%
[17 empty] | 0 | 200 | 0.5494505 | [5 empty] | Areia 2 | 230 | 2.99 | Agregado Graúdo |  |  |  |  | 1.84 | Areia 2 | 190 | 2.7 | Agregado Graúdo
[17 empty] | 0 | 200 | 0.5494505 | [5 empty] | Areia 3 | 0 | 2.6 | Areia 3 | Brita 0 | Brita 1/2 | Aditivo |  | 0 | Areia 3 | 0 | 2.6 | Areia 3 | Brita 0 | Brita 1 | Aditivo
[17 empty] | 0 | 200 | 0.5494505 | [5 empty] | Brita 0 | 1050 | 2.99 | 0% | 99.1% | 0% | 0.9% |  | 8.4 | Brita 0 | 820 | 2.9 | 0% | 99% | 0% | 1%
[17 empty] | 0 | 200 | 0.5494505 | [5 empty] | Brita 1/2 | 0 | 2.99 | Teor de Argamassa (massa): |  |  | 50.35% |  | 0 | Brita 1 | 0 | 2.9 | Teor de Argamassa (vol): |  |  | 59.76%
ABATIMENTO CLASSIFICAÇÃO |  | 1 | Slump cônico e forma trapezoidal | 2 | Slump com faces paralelas |  | 3 | Slump c/ faces abauladas | 4 |  | Slump com desmoronamento |  | 5 |  | Slump de alta trabalhabili-dade c/ coesão | 6 | Slump de alta trabalhabili-dade s/ coesão | 7 | Slump de alta trabalhabili-dade c/ coesão | INSERIR A NUMERAÇÃO DE ACORDO COM O ABATIMENTO OBTIDO |  |  |  |  | Aditivo | 3.1 | 1 | Volume Teórico: |  |  | 919.1819 |  | 0.0248 | Aditivo | 3 | 1 | Volume Teórico: |  |  | 897.2511
[25 empty] | Água | 190 | 1 | Ar Previsto: |  |  | 8.082% |  | 1.52 | Água | 167 | 1 | Ar Previsto: |  |  | 10.27%
[25 empty] | Areia 3 = % passante na # 4,8 mm: |  | 70% | Relação a/c |  |  | 0.5205479 |  |  | Areia 3 = % passante na # 4,8 mm: |  | 70% | Relação a/c |  |  | 0.4883041
[25 empty] | Areia 3 > Miúdo:Graúdo | 0 | 0 | % Aditivo |  |  | 0.8493% |  |  | Areia 3 > Miúdo:Graúdo | 0 | 0 | % Aditivo |  |  | 0.8772%
Aspecto (Marcar) ( ) Excesso argamassa ( ) Argamassa Ideal ( ) Pouca argamassa / Áspero ( ) Excelente ( ) Bom ( ) Regular ( ) Ruim | [26 empty] | Massa Específica | 2329.96
Observações: | [15 empty] | Classe | Abatimento A |  |  | Concreto Auto-Adensável |  |  |  |  | MANUTENÇÃO
[16 empty] | S10 | 10 ≤ A < 50 |  |  | Classe |  | Espalhamento E |  |  | FLOW INICIAL | 770
[16 empty] | S50 | 50 ≤ A <100 |  |  | SF1 |  | 550 ≤ E < 650 |  |  | FLOW +10 | 730
[16 empty] | S100 | 100 ≤ A < 160 |  |  | SF2 |  | 650 ≤ E < 750 |  |  | FLOW +20 | 700
[16 empty] | S160 | 160 ≤ A < 220 |  |  | SF3 |  | 750 ≤ E < 850 |  |  | FLOW +30 | 670
[16 empty] | S220 | A ≥ 220
[25 empty] | MASSA ESPECIFICA [kg/m³] |  |  |  |  | UMIDADE |  |  |  |  | ABSORÇÃO (%) |  |  | AR INCORPORADO
[25 empty] | peso da forma 10x20 cm | peso concreto + forma | massa especifica | Ar incorporado |  | material | umido | seco | umidade |  | material | absorção |  | Rendimento | Consumo aglomerante | Volume | Índice de ar
[25 empty] | 1 | 4.69 | 2.349127 | 2.064145 |  | Areia 1 | 0.5 | 0.5 | 0 |  | Areia 1 | 0% |  | 0.9573769 | 380.2055 | 0.9376153 | 1.021076
[25 empty] | 0 | 0 | 0 | #DIV/0! |  | Areia 2 | 0.5 | 0.5 | 0 |  | Areia 2 | 0% |  | #DIV/0! | #DIV/0! | 0.9376153 | #DIV/0!
[25 empty] | 0 | 0 | 0 | #DIV/0! |  | Areia 3 | 0.5 | 0.5 | 0 |  | Areia 3 | 0% |  | #DIV/0! | #DIV/0! | 0.9376153 | #DIV/0!
[25 empty] | 0 | 0 | 0 | #DIV/0! |  | Misto | 0.5 | 0.5 | 0 |  | Misto | 0% |  | #DIV/0! | #DIV/0! | 0.9376153 | #DIV/0!
[25 empty] | 0 | 0 | 0 | #DIV/0! |  | Brita 0 | 0.5 | 0.5 | 0 |  | Brita 0 | 0% |  | #DIV/0! | #DIV/0! | 0.9376153 | #DIV/0!
[25 empty] | 0 | 0 | 0 | #DIV/0! |  | Brita 1/2 | 0.5 | 0.5 | 0 |  | Brita 1/2 | 0% |  | #DIV/0! | #DIV/0! | 0.9376153 | #DIV/0!
[25 empty] | 0 | 0 | 0 | #DIV/0! | [9 empty] | #DIV/0! | #DIV/0! | 0.9376153 | #DIV/0!
[25 empty] | 0 | 0 | 0 | #DIV/0! | [9 empty] | #DIV/0! | #DIV/0! | 0.9376153 | #DIV/0!
Traço Cliente
Traço MC
Note on B9: holger.schmidt: Para considerar a absorção dos agregados, entrar com umidade em valor negativo
Note on X15: holger.schmidt: Inserir o teor de água para cálculo automático dos demais MCCs
Note on I20: holger.schmidt: Inserir em valor positivo a água adicionada à do traço. Para água retida entrar com valor negativo.
Note on V20: holger.schmidt: Inserir em valor positivo a água adicionada à do traço. Para água retida entrar com valor negativo.
Note on Z20: holger.schmidt: Conforme ABNT NBR 12655, caracteriza-se o maior valor do par para a amostra. Inserir o maior valor na primeira coluna da idade
Note on AB20: holger.schmidt: Conforme ABNT NBR 12655, caracteriza-se o maior valor do par para a amostra. Inserir o maior valor na primeira coluna da idade

## R10 (5) (hidden)
DOSAGEM EXPERIMENTAL DE CONCRETO
CLIENTE: | [10 empty] | AMBIENTE: |  |  | SOL ( ) NUBLADO ( ) CHUVA ( ) |  |  |  | TEMPERATURA [°C]: |  |  | DATA:
ESTUDO: |  | Traço Padrão | [8 empty] | Abatimento (Slump) |  |  |  | 100 mm | Classe | s50 | TÉCNICO:
ESPECIFICAÇÕES DA DOSAGEM DO CONCRETO | [23 empty] | 659.6685 | QUANTIDADE DOS FINOS
Rel a/c: |  | 0.55 | Areia 1 | Areia 2 | Filler |  | Misto | Brita 0 | Brita 1/2 |  | Aditivo 1 [%]: |  | 0.85% |  | Adição [%]: |  |  | 0% | Betonada [L]: |  |  | 1000 |  | 320.3315 | Cimento | Adição | Areia 1 | Areia 2 | Areia 3 | Misto | Brita 0 | Brita 1/2
Rel a/ag: |  | 0.5494505 | 86.8% | 0% | 0% |  | 0% | 82.8% | 16.4% |  | Aditivo 2 [%]: |  | 0% |  | Teor de argamassa [%]: |  |  | 56% | Teor água [%]: |  |  | 9.761% |  | 780 | 100% | 100% | 2% | 0% | 0% | 0% | 3% | 0% | Material fino
Umidade [%]: |  |  | 7% | 0% | 0% |  | 0% | 0.5% | 0.5% |  | Aditivo 3 [%]: |  | 0% |  | Teor de ar incorporado [%]: |  |  | 2% | Massa Específica: |  |  | 2252.09 |  | 343.2 | 364 | 0 | 14.62 | 0 | 0 | 0 | 23.88 | 0
Material | Cimento |  |  | Adição |  | Areia 1 |  | Areia 2 |  | Areia 3 |  | Misto |  | Brita 0 |  | Brita 1/2 |  | Água | Aditivo 1 | Aditivo 2 |  | Aditivo 3 | Fibra | [8 empty] | 402.5 | FINOS no MCC [kg/m³]
Fornecedor | CP V ARI |  |  | Filler |  | CAJU |  | Quibrita | [5 empty] | Quibrita |  | Quibrita |  | Rede | CHRYSO
Observações | Intercement |  |  | Geocal |  | Natura Fina |  | Areia de Brita | [5 empty] | Pedrisco |  | Brita 1/2 |  | Poço | ADVA 518
Densidade [t/m³] | 3.06 |  |  | 2.6 |  | 2.63 |  | 2.99 |  | 2.6 |  | 2.6 |  | 2.8 |  | 2.8 |  | 1 | 1.09 | 0 |  | 0 | 0 |  | RELAÇÃO ENTRE OS M.C.C's
M.C.C. [kg/m³] | 364 |  |  | 0 |  | 731 |  | 0 |  | 0 |  | 0 |  | 796 |  | 158 |  | 200 | 3.094 | 0 |  | 0 |  |  | 32.45874 | % agregado miudo / concreto |  |  | 43.38279 | % agregado miudo / agregados
Betonada | 364 |  |  | 0 |  | 731 |  | 0 |  | 0 |  | 0 |  | 796 |  | 158 |  | 200 | 3094 | 0 |  | 0 | 0 |  | 42.36065 | % agregado graudo / concreto |  |  | 56.61721 | % agregado graudo / agregados
Betonada Corrigida | 364 |  |  | 0 |  | 782.17 |  | 0 |  | 0 |  | 0 |  | 799.98 |  | 158.79 |  | 144.06 | 2838.532 | - |  | - | 0 |  | 74.81939 | % agregados totais / concreto |  |  | 16.16276 | % aglomerante / concreto
RESULTADOS OBTIDOS | [24 empty] | 3.1.1 - TRAÇO PADRÃO POSTE | [8 empty] | 2.1.3 Campinas
AMOSTRA / Dosagem Aditivo [%] |  | Exp. (n°) | Moldagem (horário) | Temp. concreto [°C] | Ar incorp. [%] |  | Água inicial [mL] | Abatim. Inicial [mm] | Abatim. ___ min. [mm] |  | Abatim. ___ min. [mm] |  | Abatim. ___ min. [mm] |  | Abatim. ___ min. [mm] | Água retorno [mL] | Água betonada [mL] | Água do traço corrigida | a/c corrigida | Resist. 3 DIAS 20/07/15 |  | Resist. 7 DIAS 24/07/15 | Resist. 28DIAS 14/08/15 |  | Material | M.C.C. (kg/m³) | Massa Específica | Relação entre os Agregados |  |  |  | 1000 | 0.008 | Material | M.C.C. (kg/m³) | Massa Específica | Relação entre os Agregados
|  | 28 | 13:05 |  |  |  |  | 140 | [8 empty] | 0 | 200 | 0.5494505 | 25.3 |  | 29.9 |  |  | Cimento | 370 | 3.06 | Agregado Miúdo |  |  |  |  | 2.96 | Cimento | 342 | 3.06 | Agregado Miúdo
[17 empty] | 0 | 200 | 0.5494505 | [5 empty] | Filler | 0 | 2.6 | Areia 1 | Areia 2 | Areia 3 | %filler |  | 0 | Adição | 0 | 1 | Areia 1 | Areia 2 | Areia 3
[17 empty] | 0 | 200 | 0.5494505 | [5 empty] | Areia 1 | 700 | 2.63 | 86% | 14% | 0% | 0% |  | 5.6 | Areia 1 | 690 | 2.63 | 78.9% | 21.1% | 0%
[17 empty] | 0 | 200 | 0.5494505 | [5 empty] | Areia 2 | 130 | 2.99 | Agregado Graúdo |  |  |  |  | 1.04 | Areia 2 | 190 | 2.7 | Agregado Graúdo
[17 empty] | 0 | 200 | 0.5494505 | [5 empty] | Areia 3 | 0 | 2.6 | Areia 3 | Brita 0 | Brita 1/2 | Aditivo |  | 0 | Areia 3 | 0 | 2.6 | Areia 3 | Brita 0 | Brita 1 | Aditivo
[17 empty] | 0 | 200 | 0.5494505 | [5 empty] | Brita 0 | 950 | 2.99 | 0% | 91.4% | 7.7% | 0.9% |  | 7.6 | Brita 0 | 820 | 2.9 | 0% | 99% | 0% | 1%
[17 empty] | 0 | 200 | 0.5494505 | [5 empty] | Brita 1/2 | 80 | 2.99 | Teor de Argamassa (massa): |  |  | 53.81% |  | 0.64 | Brita 1 | 0 | 2.9 | Teor de Argamassa (vol): |  |  | 59.76%
ABATIMENTO CLASSIFICAÇÃO |  | 1 | Slump cônico e forma trapezoidal | 2 | Slump com faces paralelas |  | 3 | Slump c/ faces abauladas | 4 |  | Slump com desmoronamento |  | 5 |  | Slump de alta trabalhabili-dade c/ coesão | 6 | Slump de alta trabalhabili-dade s/ coesão | 7 | Slump de alta trabalhabili-dade c/ coesão | INSERIR A NUMERAÇÃO DE ACORDO COM O ABATIMENTO OBTIDO |  |  |  |  | Aditivo | 3.1 | 1 | Volume Teórico: |  |  | 968.1346 |  | 0.0248 | Aditivo | 3 | 1 | Volume Teórico: |  |  | 897.2511
[25 empty] | Água | 190 | 1 | Ar Previsto: |  |  | 3.187% |  | 1.52 | Água | 167 | 1 | Ar Previsto: |  |  | 10.27%
[25 empty] | Areia 3 = % passante na # 4,8 mm: |  | 70% | Relação a/c |  |  | 0.5135135 |  |  | Areia 3 = % passante na # 4,8 mm: |  | 70% | Relação a/c |  |  | 0.4883041
[25 empty] | Areia 3 > Miúdo:Graúdo | 0 | 0 | % Aditivo |  |  | 0.8378% |  |  | Areia 3 > Miúdo:Graúdo | 0 | 0 | % Aditivo |  |  | 0.8772%
Aspecto (Marcar) ( ) Excesso argamassa ( ) Argamassa Ideal ( ) Pouca argamassa / Áspero ( ) Excelente ( ) Bom ( ) Regular ( ) Ruim | [26 empty] | Massa Específica | 2444.96
Observações: | [15 empty] | Classe | Abatimento A |  |  | Concreto Auto-Adensável |  |  |  |  | MANUTENÇÃO
[16 empty] | S10 | 10 ≤ A < 50 |  |  | Classe |  | Espalhamento E |  |  | FLOW INICIAL | 770
[16 empty] | S50 | 50 ≤ A <100 |  |  | SF1 |  | 550 ≤ E < 650 |  |  | FLOW +10 | 730
[16 empty] | S100 | 100 ≤ A < 160 |  |  | SF2 |  | 650 ≤ E < 750 |  |  | FLOW +20 | 700
[16 empty] | S160 | 160 ≤ A < 220 |  |  | SF3 |  | 750 ≤ E < 850 |  |  | FLOW +30 | 670
[16 empty] | S220 | A ≥ 220
[25 empty] | MASSA ESPECIFICA [kg/m³] |  |  |  |  | UMIDADE |  |  |  |  | ABSORÇÃO (%) |  |  | AR INCORPORADO
[25 empty] | peso da forma 10x20 cm | peso concreto + forma | massa especifica | Ar incorporado |  | material | umido | seco | umidade |  | material | absorção |  | Rendimento | Consumo aglomerante | Volume | Índice de ar
[25 empty] | 1 | 4.69 | 2.349127 | 2.064145 |  | Areia 1 | 0.5 | 0.5 | 0 |  | Areia 1 | 0% |  | 0.9573769 | 380.2055 | 0.9376153 | 1.021076
[25 empty] | 0 | 0 | 0 | #DIV/0! |  | Areia 2 | 0.5 | 0.5 | 0 |  | Areia 2 | 0% |  | #DIV/0! | #DIV/0! | 0.9376153 | #DIV/0!
[25 empty] | 0 | 0 | 0 | #DIV/0! |  | Areia 3 | 0.5 | 0.5 | 0 |  | Areia 3 | 0% |  | #DIV/0! | #DIV/0! | 0.9376153 | #DIV/0!
[25 empty] | 0 | 0 | 0 | #DIV/0! |  | Misto | 0.5 | 0.5 | 0 |  | Misto | 0% |  | #DIV/0! | #DIV/0! | 0.9376153 | #DIV/0!
[25 empty] | 0 | 0 | 0 | #DIV/0! |  | Brita 0 | 0.5 | 0.5 | 0 |  | Brita 0 | 0% |  | #DIV/0! | #DIV/0! | 0.9376153 | #DIV/0!
[25 empty] | 0 | 0 | 0 | #DIV/0! |  | Brita 1/2 | 0.5 | 0.5 | 0 |  | Brita 1/2 | 0% |  | #DIV/0! | #DIV/0! | 0.9376153 | #DIV/0!
[25 empty] | 0 | 0 | 0 | #DIV/0! | [9 empty] | #DIV/0! | #DIV/0! | 0.9376153 | #DIV/0!
[25 empty] | 0 | 0 | 0 | #DIV/0! | [9 empty] | #DIV/0! | #DIV/0! | 0.9376153 | #DIV/0!
Traço Cliente
Traço MC
Note on B9: holger.schmidt: Para considerar a absorção dos agregados, entrar com umidade em valor negativo
Note on X15: holger.schmidt: Inserir o teor de água para cálculo automático dos demais MCCs
Note on I20: holger.schmidt: Inserir em valor positivo a água adicionada à do traço. Para água retida entrar com valor negativo.
Note on V20: holger.schmidt: Inserir em valor positivo a água adicionada à do traço. Para água retida entrar com valor negativo.
Note on Z20: holger.schmidt: Conforme ABNT NBR 12655, caracteriza-se o maior valor do par para a amostra. Inserir o maior valor na primeira coluna da idade
Note on AB20: holger.schmidt: Conforme ABNT NBR 12655, caracteriza-se o maior valor do par para a amostra. Inserir o maior valor na primeira coluna da idade

## Traço 201 Piso (hidden)
|  |  | GERAMIX PEDRO LEOPOLDO-MG | [16 empty] | DOSAGEM EXPERIMENTAL DE CONCRETO
CLIENTE: |  | Geramix | [8 empty] | AMBIENTE: |  |  | SOL ( x ) NUBLADO ( ) CHUVA ( ) |  |  |  | TEMPERATURA [°C]: |  |  | DATA: |  | 2022-03-02
ESTUDO: |  | Traço Padrão PP + Fibra LR | [8 empty] | Abatimento (Slump) |  |  |  | 140 mm | Classe | s100 | TÉCNICO DA MC: |  | Joao Carlos/ Felipe
ESPECIFICAÇÕES DA DOSAGEM DO CONCRETO | [24 empty] | 696.979 | QUANTIDADE DOS FINOS
Rel a/c: |  | 0.589 | Areia 1 | Areia 2 | Areia 3 |  | Misto | Brita 0 | Brita 1 |  | Aditivo 1 [%]: |  | 0.7% |  | Adição [%]: |  |  | 2.7% | Betonada [L]: |  |  |  |  | 15 | 302.771 | Cimento | Adição | Areia 1 | Areia 2 | Areia 3 | Misto | Brita 0 | Brita 1
Rel a/ag: |  | 0.5735551 | 80% | 20% | 0% |  | 0% | 20% | 80% |  | Aditivo 2 [%]: |  | 0% |  | Teor de argamassa [%]: |  |  | 54.5% | Teor água [%]: |  |  | 10.16% |  |  | 784.75 | 100% | 100% | 2% | 0% | 0% | 0% | 3% | 0% | Material fino
Umidade [%]: |  |  | 0% | 0% | 0% |  | 0% | 0% | 0% |  | Aditivo 3 [%]: |  | 0% |  | Teor de ar incorporado [%]: |  |  | 0.025% | Massa Específica: |  |  | 2339.98 |  |  | 357.06125 | 365 | 9.855 | 12.44 | 0 | 0 | 0 | 5.73 | 0
Material | Cimento |  |  | Adição |  | Areia 1 |  | Areia 2 |  | Areia 3 |  | Misto |  | Brita 0 |  | Brita 1 |  | Água | Aditivo 1 | Aditivo 2 |  | Aditivo 3 |  | Fibra | [8 empty] | 393.025 | FINOS no MCC [kg/m³]
Fornecedor | CP V ARI RS |  |  | Dry Pav |  | Rio Paraopeba |  | Proflora |  | Areia Vale |  |  |  | Ilcon |  | MVB |  |  | GCP |  |  |  |  | Macro Fibra
Observações | HOLCIM |  |  |  |  | Natural fina |  | Artificial |  | Art |  |  |  | 16 mm |  |  |  |  | 818 LF
Densidade [t/m³] | 3.03 |  |  | 2.2 |  | 2.57 |  | 2.66 |  | 2.7 |  | 2.7 |  | 2.67 |  | 2.69 |  | 1 | 1.12 | 1.01 |  | 1.06 |  | 1 |  | RELAÇÃO ENTRE OS M.C.C's
M.C.C. [kg/m³] | 365 |  |  | 9.855 |  | 622 |  | 161 |  | 0 |  | 0 |  | 191 |  | 768 |  | 215 | 2.624 | 0 |  | 0 |  | 5.5 |  | 33.46182 | % agregado miudo / concreto |  |  | 44.94834 | % agregado miudo / agregados
Betonada | 5.475 |  |  | 0.147825 |  | 9.33 |  | 2.415 |  | 0 |  | 0 |  | 2.865 |  | 11.52 |  | 3.225 | 39.36 | 0 |  | 0 |  | 0.0825 |  | 40.98326 | % agregado graudo / concreto |  |  | 55.05166 | % agregado graudo / agregados
Betonada Corrigida | 5.475 |  |  | 0.147825 |  | 9.33 |  | 2.415 |  | 0 |  | 0 |  | 2.865 |  | 11.52 |  | 3.225 | 35.14286 | 0 |  | 0 |  | 0.0825 |  | 74.44508 | % agregados totais / concreto |  |  | 16.01958 | % aglomerante / concreto
RESULTADOS OBTIDOS | [25 empty] | VALIDAÇÃO DE TRAÇO QUANTITATIVO
AMOSTRA / Dosagem Aditivo [%] |  | Exp. (n°) | Moldagem (horário) | Temp. concreto [°C] | Ar incorp. [%] |  | Água inicial [mL] | Abatim. Inicial [mm] | Abatim. 30 min. [mm] |  | Abatim.ret 30 min. [mm] |  | Abatim. ___ min. [mm] |  | Abatim. ___ min. [mm] | Água retorno [mL] | Água betonada [mL] | Água do traço corrigida | a/c corrigida | Resist. 3 DIAS 20/07/15 |  | Resist. 7 DIAS 24/07/15 |  | Resist. 28DIAS 14/08/15 |  | Material | M.C.C. (kg/m³) | Massa Específica | Relação entre os Agregados
818 LF |  | 201 | 15:30 |  |  |  | -200 | 150 | 100 |  | 120 |  |  |  |  | 100 | -100 | 208.3333 | 0.5557705 | [6 empty] | Cimento | 376 | 3.03 | Agregado Miúdo
[17 empty] | 0 | 215 | 0.5735551 | [6 empty] | Adição | 0 | 2.2 | Areia 1 | Areia 2 | Areia 3
[17 empty] | 0 | 215 | 0.5735551 | [6 empty] | Areia 1 | 689 | 2.57 | 90% | 10% | 0%
[17 empty] | 0 | 215 | 0.5735551 | [6 empty] | Areia 2 | 79 | 2.66 | Agregado Graúdo
[17 empty] | 0 | 215 | 0.5735551 | [6 empty] | Areia 3 | 0 | 2.7 | Areia 3 | Brita 0 | Brita 1 | Brita 2
[17 empty] | 0 | 215 | 0.5735551 | [6 empty] | Brita 0 | 210 | 2.67 | 0% | 20.1% | 79.9% | 0%
[17 empty] | 0 | 215 | 0.5735551 | [6 empty] | Brita 1 | 839 | 2.69 | Teor de Argamassa (vol): |  |  | 51.93%
ABATIMENTO CLASSIFICAÇÃO |  | 1 | Slump cônico e forma trapezoidal- final | 2 | Slump com faces paralelas |  | 3 | Slump c/ faces abauladas | 4 |  | Slump com desmoronamento- inicial |  | 5 |  | Slump de alta trabalhabili-dade c/ coesão | 6 | Slump de alta trabalhabili-dade s/ coesão | 7 | Slump de alta trabalhabili-dade c/ coesão | INSERIR A NUMERAÇÃO DE ACORDO COM O ABATIMENTO OBTIDO | [5 empty] | Brita 2 | 0 | 1 | Volume Teórico: |  |  | 1000.433
[26 empty] | Água | 188 | 1 | Ar Previsto: |  |  | -0.04326%
[26 empty] | Areia 3 = % passante na # 4,8 mm: |  | 70% | Relação a/c |  |  | 0.5
[26 empty] | Areia 3 > Miúdo:Graúdo | 0 | 0 | Adição - % cimento |  |  | 0%
Aspecto (Marcar) ( ) Excesso argamassa ( x ) Argamassa Ideal ( ) Pouca argamassa / Áspero ( x ) Excelente ( ) Bom ( ) Regular ( ) Ruim
Observações: | [15 empty] | Classe | Abatimento A |  |  | Concreto Auto-Adensável
02 cps = ( forma + conc ) - ( forma vazia)= 13.400-5900= 7.500grs | [15 empty] | S10 | 10 ≤ A < 50 |  |  | Classe |  | Espalhamento E
volume 2 cps= 0,0031416 | [15 empty] | S50 | 50 ≤ A <100 |  |  | SF1 |  | 550 ≤ E < 650
densidade=2.387,32 kg m3 ar incorp= -2% | [15 empty] | S100 | 100 ≤ A < 160 |  |  | SF2 |  | 650 ≤ E < 750
volume = 1,020 m3/m3 | [15 empty] | S160 | 160 ≤ A < 220 |  |  | SF3 |  | 750 ≤ E < 850
[16 empty] | S220 | A ≥ 220
Os dados apresentados pertencem a MC-BAUCHEMIE BRASIL© - Divulgação ou reprodução somente com autorização prévia | [25 empty] | MASSA ESPECIFICA [kg/m³] |  |  |  |  | UMIDADE |  |  |  | ABSORÇÃO (%) |  | AR INCORPORADO
O documento tem significado restrito e diz respeito somente as amostras ensaiadas | [25 empty] | peso da forma 10x20 cm | peso concreto + forma | massa especifica | Ar incorporado |  | material | umido | seco | umidade | material | absorção | Rendimento | Consumo aglomerante | Volume | Índice de ar
[26 empty] | 1 | 4.69 | 2.349127 | -0.6932163 |  | Areia 1 | 0.5 | 0.5 | 0 | Areia 1 | 0% | 0.9926475 | 377.6315 | 0.9995287 | 0.9931156
[26 empty] | 0 | 0 | 0 | #DIV/0! |  | Areia 2 | 0.5 | 0.5 | 0 | Areia 2 | 0% | #DIV/0! | #DIV/0! | 0.9995287 | #DIV/0!
[26 empty] | 0 | 0 | 0 | #DIV/0! |  | Areia 3 | 0.5 | 0.5 | 0 | Areia 3 | 0% | #DIV/0! | #DIV/0! | 0.9995287 | #DIV/0!
[26 empty] | 0 | 0 | 0 | #DIV/0! |  | Misto | 0.5 | 0.5 | 0 | Misto | 0% | #DIV/0! | #DIV/0! | 0.9995287 | #DIV/0!
[26 empty] | 0 | 0 | 0 | #DIV/0! |  | Brita 0 | 0.5 | 0.5 | 0 | Brita 0 | 0% | #DIV/0! | #DIV/0! | 0.9995287 | #DIV/0!
[26 empty] | 0 | 0 | 0 | #DIV/0! |  | Brita 1 | 0.5 | 0.5 | 0 | Brita 1 | 0% | #DIV/0! | #DIV/0! | 0.9995287 | #DIV/0!
[26 empty] | 0 | 0 | 0 | #DIV/0! | [7 empty] | #DIV/0! | #DIV/0! | 0.9995287 | #DIV/0!
[26 empty] | 0 | 0 | 0 | #DIV/0! | [7 empty] | #DIV/0! | #DIV/0! | 0.9995287 | #DIV/0!
Traço Cliente
Traço MC
www.mc-bauchemie.com.br
17/10/2013
Note on B9: holger.schmidt: Para considerar a absorção dos agregados, entrar com umidade em valor negativo
Note on X15: holger.schmidt: Inserir o teor de água para cálculo automático dos demais MCCs
Note on I20: holger.schmidt: Inserir em valor positivo a água adicionada à do traço. Para água retida entrar com valor negativo.
Note on V20: holger.schmidt: Inserir em valor positivo a água adicionada à do traço. Para água retida entrar com valor negativo.
Note on Z20: holger.schmidt: Conforme ABNT NBR 12655, caracteriza-se o maior valor do par para a amostra. Inserir o maior valor na primeira coluna da idade
Note on AB20: holger.schmidt: Conforme ABNT NBR 12655, caracteriza-se o maior valor do par para a amostra. Inserir o maior valor na primeira coluna da idade
Note on AK30: Para cálculo de traço com Pedrisco Misto, deve-se utilizar este campo, interpretando o % de agregado miúdo do material.

## Traço A-C 0,70 (hidden)
|  |  | MC-Bauchemie Brasil - Construction Chemicals Rua Henry Martin, 235 - Tijuco Preto Vargem Grande Paulista - SP www.mc-bauchemie.com.br | [16 empty] | DOSAGEM EXPERIMENTAL DE CONCRETO
CLIENTE: |  | Geramix | [8 empty] | AMBIENTE: |  |  | SOL ( x ) NUBLADO ( ) CHUVA ( ) |  |  |  | TEMPERATURA [°C]: |  |  | DATA: |  | 2015-07-17
ESTUDO: |  | Traço Padrão | [8 empty] | Abatimento (Slump) |  |  |  | 100 mm | Classe | s50 | TÉCNICO DA MC: |  | Lucas/ Felipe
ESPECIFICAÇÕES DA DOSAGEM DO CONCRETO | [24 empty] | 648.1382 | QUANTIDADE DOS FINOS
Rel a/c: |  | 0.7 | Areia 1 | Areia 2 | Areia 3 |  | Misto | Brita 0 | Brita 1 |  | Aditivo 1 [%]: |  | 0.6% |  | Adição [%]: |  |  | 0% | Betonada [L]: |  |  |  |  | 10.5 | 351.8618 | Cimento | Adição | Areia 1 | Areia 2 | Areia 3 | Misto | Brita 0 | Brita 1
Rel a/ag: |  | 0.6992481 | 80% | 20% | 0% |  | 0% | 20% | 80% |  | Aditivo 2 [%]: |  | 0% |  | Teor de argamassa [%]: |  |  | 54% | Teor água [%]: |  |  | 8.52% |  |  | 814 | 100% | 100% | 2% | 0% | 0% | 0% | 3% | 0% | Material fino
Umidade [%]: |  |  | 0% | 0% | 0% |  | 0% | 0% | 0% |  | Aditivo 3 [%]: |  | 0% |  | Teor de ar incorporado [%]: |  |  | 0% | Massa Específica: |  |  | 2370.6 |  |  | 374.44 | 266 | 0 | 14.46 | 0 | 0 | 0 | 6.03 | 0
Material | Cimento |  |  | Adição |  | Areia 1 |  | Areia 2 |  | Areia 3 |  | Misto |  | Brita 0 |  | Brita 1 |  | Água | Aditivo 1 | Aditivo 2 |  | Aditivo 3 |  | Fibra | [8 empty] | 286.49 | FINOS no MCC [kg/m³]
Fornecedor | CP V ARI RS |  |  |  |  | Entre Rios |  | Britel /Precal | [7 empty] | Britel /Precal |  |  | Muraplast
Observações | HOLCIM |  |  |  |  | Natural fina |  | Artificial | [5 empty] | 16 mm |  |  |  |  | FK-835
Densidade [t/m³] | 3.03 |  |  | 2.2 |  | 2.57 |  | 2.66 |  | 2.64 |  | 2.64 |  | 2.69 |  | 2.69 |  | 1 | 1.09 | 1.01 |  | 1.06 |  | 1 |  | RELAÇÃO ENTRE OS M.C.C's
M.C.C. [kg/m³] | 266 |  |  | 0 |  | 723 |  | 187 |  | 0 |  | 0 |  | 201 |  | 806 |  | 186 | 1.596 | 0 |  | 0 |  |  |  | 38.38691 | % agregado miudo / concreto |  |  | 47.47001 | % agregado miudo / agregados
Betonada | 2.793 |  |  | 0 |  | 7.5915 |  | 1.9635 |  | 0 |  | 0 |  | 2.1105 |  | 8.463 |  | 1.953 | 16.758 | 0 |  | 0 |  | 0 |  | 42.4787 | % agregado graudo / concreto |  |  | 52.52999 | % agregado graudo / agregados
Betonada Corrigida | 2.793 |  |  | 0 |  | 7.5915 |  | 1.964 |  | 0 |  | 0 |  | 2.111 |  | 8.463 |  | 1.952 | 15.37431 | 0 |  | 0 |  | 0 |  | 80.8656 | % agregados totais / concreto |  |  | 11.22079 | % aglomerante / concreto
RESULTADOS OBTIDOS | [25 empty] | VALIDAÇÃO DE TRAÇO QUANTITATIVO
AMOSTRA / Dosagem Aditivo [%] |  | Exp. (n°) | Moldagem (horário) | Temp. concreto [°C] | Ar incorp. [%] |  | Água inicial [mL] | Abatim. Inicial [mm] | Abatim. ___ min. [mm] |  | Abatim. ___ min. [mm] |  | Abatim. ___ min. [mm] |  | Abatim. ___ min. [mm] | Água retorno [mL] | Água betonada [mL] | Água do traço corrigida | a/c corrigida | Resist. 3 DIAS 20/07/15 |  | Resist. 7 DIAS 24/07/15 |  | Resist. 28DIAS 14/08/15 |  | Material | M.C.C. (kg/m³) | Massa Específica | Relação entre os Agregados
Muraplast FK-835 |  | 29 | 14:40 |  |  |  | 60 | 120 | [8 empty] | 60 | 191.7143 | 0.7207304 | 16 |  | 23.7 |  |  |  | Cimento | 4.68 | 3.03 | Agregado Miúdo
[17 empty] | 0 | 186 | 0.6992481 | [6 empty] | Adição | 0.52 | 2.2 | Areia 1 | Areia 2 | Areia 3
[17 empty] | 0 | 186 | 0.6992481 | [6 empty] | Areia 1 | 11.79 | 2.57 | 85.4% | 14.6% | 0%
[17 empty] | 0 | 186 | 0.6992481 | [6 empty] | Areia 2 | 2.08 | 2.66 | Agregado Graúdo
[17 empty] | 0 | 186 | 0.6992481 | [6 empty] | Areia 3 | 0 | 2.64 | Areia 3 | Brita 0 | Brita 1 | Brita 2
[17 empty] | 0 | 186 | 0.6992481 | [6 empty] | Brita 0 | 3.23 | 2.69 | 0% | 20% | 80% | 0%
[17 empty] | 0 | 186 | 0.6992481 | [6 empty] | Brita 1 | 12.9 | 2.69 | Teor de Argamassa (vol): |  |  | 54.39%
ABATIMENTO CLASSIFICAÇÃO |  | 1 | Slump cônico e forma trapezoidal | 2 | Slump com faces paralelas |  | 3 | Slump c/ faces abauladas | 4 |  | Slump com desmoronamento |  | 5 |  | Slump de alta trabalhabili-dade c/ coesão | 6 | Slump de alta trabalhabili-dade s/ coesão | 7 | Slump de alta trabalhabili-dade c/ coesão | INSERIR A NUMERAÇÃO DE ACORDO COM O ABATIMENTO OBTIDO | [5 empty] | Brita 2 | 0 | 1 | Volume Teórico: |  |  | 16.2667
[26 empty] | Água | 3.12 | 1 | Ar Previsto: |  |  | 98.37%
[26 empty] | Areia 3 = % passante na # 4,8 mm: |  | 70% | Relação a/c |  |  | 0.6666667
[26 empty] | Areia 3 > Miúdo:Graúdo | 0 | 0 | Adição - % cimento |  |  | 11.1%
Aspecto (Marcar) ( ) Excesso argamassa ( ) Argamassa Ideal ( ) Pouca argamassa / Áspero ( ) Excelente ( ) Bom ( ) Regular ( ) Ruim
Observações: | [15 empty] | Classe | Abatimento A |  |  | Concreto Auto-Adensável
[16 empty] | S10 | 10 ≤ A < 50 |  |  | Classe |  | Espalhamento E
[16 empty] | S50 | 50 ≤ A <100 |  |  | SF1 |  | 550 ≤ E < 650
[16 empty] | S100 | 100 ≤ A < 160 |  |  | SF2 |  | 650 ≤ E < 750
[16 empty] | S160 | 160 ≤ A < 220 |  |  | SF3 |  | 750 ≤ E < 850
[16 empty] | S220 | A ≥ 220
Os dados apresentados pertencem a MC-BAUCHEMIE BRASIL© - Divulgação ou reprodução somente com autorização prévia | [25 empty] | MASSA ESPECIFICA [kg/m³] |  |  |  |  | UMIDADE |  |  |  | ABSORÇÃO (%) |  | AR INCORPORADO
O documento tem significado restrito e diz respeito somente as amostras ensaiadas | [25 empty] | peso da forma 10x20 cm | peso concreto + forma | massa especifica | Ar incorporado |  | material | umido | seco | umidade | material | absorção | Rendimento | Consumo aglomerante | Volume | Índice de ar
[26 empty] | 1 | 4.69 | 2.349127 | 0.8624861 |  | Areia 1 | 0.5 | 0.5 | 0 | Areia 1 | 0% | 1.00846 | 263.7686 | 0.9997619 | 1.0087
[26 empty] | 0 | 0 | 0 | #DIV/0! |  | Areia 2 | 0.5 | 0.5 | 0 | Areia 2 | 0% | #DIV/0! | #DIV/0! | 0.9997619 | #DIV/0!
[26 empty] | 0 | 0 | 0 | #DIV/0! |  | Areia 3 | 0.5 | 0.5 | 0 | Areia 3 | 0% | #DIV/0! | #DIV/0! | 0.9997619 | #DIV/0!
[26 empty] | 0 | 0 | 0 | #DIV/0! |  | Misto | 0.5 | 0.5 | 0 | Misto | 0% | #DIV/0! | #DIV/0! | 0.9997619 | #DIV/0!
[26 empty] | 0 | 0 | 0 | #DIV/0! |  | Brita 0 | 0.5 | 0.5 | 0 | Brita 0 | 0% | #DIV/0! | #DIV/0! | 0.9997619 | #DIV/0!
[26 empty] | 0 | 0 | 0 | #DIV/0! |  | Brita 1 | 0.5 | 0.5 | 0 | Brita 1 | 0% | #DIV/0! | #DIV/0! | 0.9997619 | #DIV/0!
[26 empty] | 0 | 0 | 0 | #DIV/0! | [7 empty] | #DIV/0! | #DIV/0! | 0.9997619 | #DIV/0!
[26 empty] | 0 | 0 | 0 | #DIV/0! | [7 empty] | #DIV/0! | #DIV/0! | 0.9997619 | #DIV/0!
Traço Cliente
Traço MC
www.mc-bauchemie.com.br
17/10/2013
Note on B9: holger.schmidt: Para considerar a absorção dos agregados, entrar com umidade em valor negativo
Note on X15: holger.schmidt: Inserir o teor de água para cálculo automático dos demais MCCs
Note on I20: holger.schmidt: Inserir em valor positivo a água adicionada à do traço. Para água retida entrar com valor negativo.
Note on V20: holger.schmidt: Inserir em valor positivo a água adicionada à do traço. Para água retida entrar com valor negativo.
Note on Z20: holger.schmidt: Conforme ABNT NBR 12655, caracteriza-se o maior valor do par para a amostra. Inserir o maior valor na primeira coluna da idade
Note on AB20: holger.schmidt: Conforme ABNT NBR 12655, caracteriza-se o maior valor do par para a amostra. Inserir o maior valor na primeira coluna da idade
Note on AK30: Para cálculo de traço com Pedrisco Misto, deve-se utilizar este campo, interpretando o % de agregado miúdo do material.

## Traço A-C 0,80 (hidden)
|  |  | MC-Bauchemie Brasil - Construction Chemicals Rua Henry Martin, 235 - Tijuco Preto Vargem Grande Paulista - SP www.mc-bauchemie.com.br | [16 empty] | DOSAGEM EXPERIMENTAL DE CONCRETO
CLIENTE: |  | Geramix | [8 empty] | AMBIENTE: |  |  | SOL ( x ) NUBLADO ( ) CHUVA ( ) |  |  |  | TEMPERATURA [°C]: |  |  | DATA: |  | 2015-07-17
ESTUDO: |  | Traço Padrão | [8 empty] | Abatimento (Slump) |  |  |  | 100 mm | Classe | s50 | TÉCNICO DA MC: |  | Lucas/ Felipe
ESPECIFICAÇÕES DA DOSAGEM DO CONCRETO | [24 empty] | 632.8601 | QUANTIDADE DOS FINOS
Rel a/c: |  | 0.8 | Areia 1 | Areia 2 | Areia 3 |  | Misto | Brita 0 | Brita 1 |  | Aditivo 1 [%]: |  | 0.6% |  | Adição [%]: |  |  | 0% | Betonada [L]: |  |  |  |  | 10.5 | 367.1399 | Cimento | Adição | Areia 1 | Areia 2 | Areia 3 | Misto | Brita 0 | Brita 1
Rel a/ag: |  | 0.7983193 | 75% | 25% | 0% |  | 0% | 20% | 80% |  | Aditivo 2 [%]: |  | 0% |  | Teor de argamassa [%]: |  |  | 55% | Teor água [%]: |  |  | 8.756% |  |  | 810 | 100% | 100% | 2% | 0% | 0% | 0% | 3% | 0% | Material fino
Umidade [%]: |  |  | 0% | 0% | 0% |  | 0% | 0% | 0% |  | Aditivo 3 [%]: |  | 0% |  | Teor de ar incorporado [%]: |  |  | 0% | Massa Específica: |  |  | 2361.43 |  |  | 364.5 | 238 | 0 | 14.16 | 0 | 0 | 0 | 5.88 | 0
Material | Cimento |  |  | Adição |  | Areia 1 |  | Areia 2 |  | Areia 3 |  | Misto |  | Brita 0 |  | Brita 1 |  | Água | Aditivo 1 | Aditivo 2 |  | Aditivo 3 |  | Fibra | [8 empty] | 258.04 | FINOS no MCC [kg/m³]
Fornecedor | CP V ARI RS |  |  |  |  | Entre Rios |  | Britel /Precal | [7 empty] | Britel /Precal |  |  | Muraplast
Observações | HOLCIM |  |  |  |  | Natural fina |  | Artificial | [5 empty] | 16 mm |  |  |  |  | FK-835
Densidade [t/m³] | 3.03 |  |  | 2.2 |  | 2.57 |  | 2.66 |  | 2.64 |  | 2.64 |  | 2.69 |  | 2.69 |  | 1 | 1.09 | 1.01 |  | 1.06 |  | 1 |  | RELAÇÃO ENTRE OS M.C.C's
M.C.C. [kg/m³] | 238 |  |  | 0 |  | 708 |  | 244 |  | 0 |  | 0 |  | 196 |  | 784 |  | 190 | 1.428 | 0 |  | 0 |  |  |  | 40.31456 | % agregado miudo / concreto |  |  | 49.27536 | % agregado miudo / agregados
Betonada | 2.499 |  |  | 0 |  | 7.434 |  | 2.562 |  | 0 |  | 0 |  | 2.058 |  | 8.232 |  | 1.995 | 14.994 | 0 |  | 0 |  | 0 |  | 41.50028 | % agregado graudo / concreto |  |  | 50.72464 | % agregado graudo / agregados
Betonada Corrigida | 2.499 |  |  | 0 |  | 7.434 |  | 2.562 |  | 0 |  | 0 |  | 2.058 |  | 8.232 |  | 1.995 | 13.75596 | 0 |  | 0 |  | 0 |  | 81.81483 | % agregados totais / concreto |  |  | 10.07864 | % aglomerante / concreto
RESULTADOS OBTIDOS | [25 empty] | VALIDAÇÃO DE TRAÇO QUANTITATIVO
AMOSTRA / Dosagem Aditivo [%] |  | Exp. (n°) | Moldagem (horário) | Temp. concreto [°C] | Ar incorp. [%] |  | Água inicial [mL] | Abatim. Inicial [mm] | Abatim. ___ min. [mm] |  | Abatim. ___ min. [mm] |  | Abatim. ___ min. [mm] |  | Abatim. ___ min. [mm] | Água retorno [mL] | Água betonada [mL] | Água do traço corrigida | a/c corrigida | Resist. 3 DIAS 20/07/15 |  | Resist. 7 DIAS 24/07/15 |  | Resist. 28DIAS 14/08/15 |  | Material | M.C.C. (kg/m³) | Massa Específica | Relação entre os Agregados
Muraplast FK-835 |  | 30 | 15:05 |  |  |  | 30 | 120 | [8 empty] | 30 | 192.8571 | 0.8103241 | 12.1 |  | 19.2 |  |  |  | Cimento | 4.68 | 3.03 | Agregado Miúdo
[17 empty] | 0 | 190 | 0.7983193 | [6 empty] | Adição | 0.52 | 2.2 | Areia 1 | Areia 2 | Areia 3
[17 empty] | 0 | 190 | 0.7983193 | [6 empty] | Areia 1 | 11.79 | 2.57 | 85.4% | 14.6% | 0%
[17 empty] | 0 | 190 | 0.7983193 | [6 empty] | Areia 2 | 2.08 | 2.66 | Agregado Graúdo
[17 empty] | 0 | 190 | 0.7983193 | [6 empty] | Areia 3 | 0 | 2.64 | Areia 3 | Brita 0 | Brita 1 | Brita 2
[17 empty] | 0 | 190 | 0.7983193 | [6 empty] | Brita 0 | 3.23 | 2.69 | 0% | 20% | 80% | 0%
[17 empty] | 0 | 190 | 0.7983193 | [6 empty] | Brita 1 | 12.9 | 2.69 | Teor de Argamassa (vol): |  |  | 54.39%
ABATIMENTO CLASSIFICAÇÃO |  | 1 | Slump cônico e forma trapezoidal | 2 | Slump com faces paralelas |  | 3 | Slump c/ faces abauladas | 4 |  | Slump com desmoronamento |  | 5 |  | Slump de alta trabalhabili-dade c/ coesão | 6 | Slump de alta trabalhabili-dade s/ coesão | 7 | Slump de alta trabalhabili-dade c/ coesão | INSERIR A NUMERAÇÃO DE ACORDO COM O ABATIMENTO OBTIDO | [5 empty] | Brita 2 | 0 | 1 | Volume Teórico: |  |  | 16.2667
[26 empty] | Água | 3.12 | 1 | Ar Previsto: |  |  | 98.37%
[26 empty] | Areia 3 = % passante na # 4,8 mm: |  | 70% | Relação a/c |  |  | 0.6666667
[26 empty] | Areia 3 > Miúdo:Graúdo | 0 | 0 | Adição - % cimento |  |  | 11.1%
Aspecto (Marcar) ( ) Excesso argamassa ( ) Argamassa Ideal ( ) Pouca argamassa / Áspero ( ) Excelente ( ) Bom ( ) Regular ( ) Ruim
Observações: | [15 empty] | Classe | Abatimento A |  |  | Concreto Auto-Adensável
[16 empty] | S10 | 10 ≤ A < 50 |  |  | Classe |  | Espalhamento E
[16 empty] | S50 | 50 ≤ A <100 |  |  | SF1 |  | 550 ≤ E < 650
[16 empty] | S100 | 100 ≤ A < 160 |  |  | SF2 |  | 650 ≤ E < 750
[16 empty] | S160 | 160 ≤ A < 220 |  |  | SF3 |  | 750 ≤ E < 850
[16 empty] | S220 | A ≥ 220
Os dados apresentados pertencem a MC-BAUCHEMIE BRASIL© - Divulgação ou reprodução somente com autorização prévia | [25 empty] | MASSA ESPECIFICA [kg/m³] |  |  |  |  | UMIDADE |  |  |  | ABSORÇÃO (%) |  | AR INCORPORADO
O documento tem significado restrito e diz respeito somente as amostras ensaiadas | [25 empty] | peso da forma 10x20 cm | peso concreto + forma | massa especifica | Ar incorporado |  | material | umido | seco | umidade | material | absorção | Rendimento | Consumo aglomerante | Volume | Índice de ar
[26 empty] | 1 | 4.69 | 2.349127 | 0.4531743 |  | Areia 1 | 0.5 | 0.5 | 0 | Areia 1 | 0% | 1.004629 | 236.9035 | 1.000076 | 1.004552
[26 empty] | 0 | 0 | 0 | #DIV/0! |  | Areia 2 | 0.5 | 0.5 | 0 | Areia 2 | 0% | #DIV/0! | #DIV/0! | 1.000076 | #DIV/0!
[26 empty] | 0 | 0 | 0 | #DIV/0! |  | Areia 3 | 0.5 | 0.5 | 0 | Areia 3 | 0% | #DIV/0! | #DIV/0! | 1.000076 | #DIV/0!
[26 empty] | 0 | 0 | 0 | #DIV/0! |  | Misto | 0.5 | 0.5 | 0 | Misto | 0% | #DIV/0! | #DIV/0! | 1.000076 | #DIV/0!
[26 empty] | 0 | 0 | 0 | #DIV/0! |  | Brita 0 | 0.5 | 0.5 | 0 | Brita 0 | 0% | #DIV/0! | #DIV/0! | 1.000076 | #DIV/0!
[26 empty] | 0 | 0 | 0 | #DIV/0! |  | Brita 1 | 0.5 | 0.5 | 0 | Brita 1 | 0% | #DIV/0! | #DIV/0! | 1.000076 | #DIV/0!
[26 empty] | 0 | 0 | 0 | #DIV/0! | [7 empty] | #DIV/0! | #DIV/0! | 1.000076 | #DIV/0!
[26 empty] | 0 | 0 | 0 | #DIV/0! | [7 empty] | #DIV/0! | #DIV/0! | 1.000076 | #DIV/0!
Traço Cliente
Traço MC
www.mc-bauchemie.com.br
17/10/2013
Note on B9: holger.schmidt: Para considerar a absorção dos agregados, entrar com umidade em valor negativo
Note on X15: holger.schmidt: Inserir o teor de água para cálculo automático dos demais MCCs
Note on I20: holger.schmidt: Inserir em valor positivo a água adicionada à do traço. Para água retida entrar com valor negativo.
Note on V20: holger.schmidt: Inserir em valor positivo a água adicionada à do traço. Para água retida entrar com valor negativo.
Note on Z20: holger.schmidt: Conforme ABNT NBR 12655, caracteriza-se o maior valor do par para a amostra. Inserir o maior valor na primeira coluna da idade
Note on AB20: holger.schmidt: Conforme ABNT NBR 12655, caracteriza-se o maior valor do par para a amostra. Inserir o maior valor na primeira coluna da idade
Note on AK30: Para cálculo de traço com Pedrisco Misto, deve-se utilizar este campo, interpretando o % de agregado miúdo do material.

## Traço 202.a 206- Piso BASF (hidden)
|  |  | GERAMIX PEDRO LEOPOLDO-MG | [16 empty] | DOSAGEM EXPERIMENTAL DE CONCRETO
CLIENTE: |  | Geramix | [8 empty] | AMBIENTE: |  |  | SOL ( x ) NUBLADO ( ) CHUVA ( ) |  |  |  | TEMPERATURA [°C]: |  |  | DATA: |  | 2022-03-02
ESTUDO: |  | Traço Padrão PP + Fibra LR | [8 empty] | Abatimento (Slump) |  |  |  | 140 mm | Classe | s100 | TÉCNICO DA MC: |  | Joao Carlos/ Felipe
ESPECIFICAÇÕES DA DOSAGEM DO CONCRETO | [24 empty] | 696.979 | QUANTIDADE DOS FINOS
Rel a/c: |  | 0.589 | Areia 1 | Areia 2 | Areia 3 |  | Misto | Brita 0 | Brita 1 |  | Aditivo 1 [%]: |  | 0.7% |  | Adição [%]: |  |  | 2.7% | Betonada [L]: |  |  |  |  | 13 | 302.771 | Cimento | Adição | Areia 1 | Areia 2 | Areia 3 | Misto | Brita 0 | Brita 1
Rel a/ag: |  | 0.5735551 | 80% | 20% | 0% |  | 0% | 20% | 80% |  | Aditivo 2 [%]: |  | 0% |  | Teor de argamassa [%]: |  |  | 54.5% | Teor água [%]: |  |  | 10.16% |  |  | 784.75 | 100% | 100% | 2% | 0% | 0% | 0% | 3% | 0% | Material fino
Umidade [%]: |  |  | 0% | 0% | 0% |  | 0% | 0% | 0% |  | Aditivo 3 [%]: |  | 0% |  | Teor de ar incorporado [%]: |  |  | 0.025% | Massa Específica: |  |  | 2339.98 |  |  | 357.06125 | 365 | 9.855 | 12.44 | 0 | 0 | 0 | 5.73 | 0
Material | Cimento |  |  | Adição |  | Areia 1 |  | Areia 2 |  | Areia 3 |  | Misto |  | Brita 0 |  | Brita 1 |  | Água | Aditivo 1 | Aditivo 2 |  | Aditivo 3 |  | Fibra | [8 empty] | 393.025 | FINOS no MCC [kg/m³]
Fornecedor | CP V ARI RS |  |  | Dry Pav |  | Rio Paraopeba |  | Proflora |  | Areia Vale |  |  |  | Ilcon |  | MVB |  |  | BASF |  |  |  |  | Macro Fibra
Observações | HOLCIM |  |  |  |  | Natural fina |  | Artificial |  | Art |  |  |  | 16 mm
Densidade [t/m³] | 3.03 |  |  | 2.2 |  | 2.57 |  | 2.66 |  | 2.7 |  | 2.7 |  | 2.67 |  | 2.69 |  | 1 | 1.12 | 1.01 |  | 1.06 |  | 1 |  | RELAÇÃO ENTRE OS M.C.C's
M.C.C. [kg/m³] | 365 |  |  | 9.855 |  | 622 |  | 161 |  | 0 |  | 0 |  | 191 |  | 768 |  | 215 | 2.624 | 0 |  | 0 |  | 5.5 |  | 33.46182 | % agregado miudo / concreto |  |  | 44.94834 | % agregado miudo / agregados
Betonada | 4.745 |  |  | 0.128115 |  | 8.086 |  | 2.093 |  | 0 |  | 0 |  | 2.483 |  | 9.984 |  | 2.795 | 34.112 | 0 |  | 0 |  | 0.0715 |  | 40.98326 | % agregado graudo / concreto |  |  | 55.05166 | % agregado graudo / agregados
Betonada Corrigida | 4.745 |  |  | 0.128115 |  | 8.086 |  | 2.093 |  | 0 |  | 0 |  | 2.483 |  | 9.984 |  | 2.795 | 30.45714 | 0 |  | 0 |  | 0.0715 |  | 74.44508 | % agregados totais / concreto |  |  | 16.01958 | % aglomerante / concreto
RESULTADOS OBTIDOS | [25 empty] | VALIDAÇÃO DE TRAÇO QUANTITATIVO
AMOSTRA / Dosagem Aditivo [%] |  | Exp. (n°) | Moldagem (horário) | Temp. concreto [°C] | Ar incorp. [%] |  | Água inicial [mL] | Abatim. Inicial [mm] | Abatim. 30 min. [mm] |  | Abatim.ret 30 min. [mm] |  | Abatim. ___ min. [mm] |  | Abatim. ___ min. [mm] | Água retorno [mL] | Água betonada [mL] | Água do traço corrigida | a/c corrigida | Resist. 3 DIAS 20/07/15 |  | Resist. 7 DIAS 24/07/15 |  | Resist. 28DIAS 14/08/15 |  | Material | M.C.C. (kg/m³) | Massa Específica | Relação entre os Agregados
MPH 501 |  | 202 | 16:15 |  | 2.2% |  | -370 | 155 | 170 | [7 empty] | -370 | 186.5385 | 0.4976283 | [6 empty] | Cimento | 376 | 3.03 | Agregado Miúdo
MGL 301 |  | 203 | 17:00 |  |  |  | -450 | 160 | 100 |  | 120 |  |  |  |  | 50 | -400 | 184.2308 | 0.4914721 | [6 empty] | Adição | 0 | 2.2 | Areia 1 | Areia 2 | Areia 3
MPH 27 |  | 204 | 9:50 |  |  |  | -305 | 130 | 65 |  | 120 |  |  |  |  | 125 | -180 | 201.1538 | 0.5366177 | [6 empty] | Areia 1 | 689 | 2.57 | 90% | 10% | 0%
EXPA 2021 10.4 |  | 205 | 11:10 |  |  |  | -450 | 170 | 155 |  | 155 |  |  |  |  | 0 | -450 | 180.3846 | 0.4812117 | [6 empty] | Areia 2 | 79 | 2.66 | Agregado Graúdo
MGL 358 |  | 206 | 12:00 |  |  |  | -450 | 160 | 160 | [7 empty] | -450 | 180.3846 | 0.4812117 | [6 empty] | Areia 3 | 0 | 2.7 | Areia 3 | Brita 0 | Brita 1 | Brita 2
[17 empty] | 0 | 215 | 0.5735551 | [6 empty] | Brita 0 | 210 | 2.67 | 0% | 20.1% | 79.9% | 0%
[17 empty] | 0 | 215 | 0.5735551 | [6 empty] | Brita 1 | 839 | 2.69 | Teor de Argamassa (vol): |  |  | 51.93%
ABATIMENTO CLASSIFICAÇÃO |  | 1 | Slump cônico e forma trapezoidal | 2 | Slump com faces paralelas |  | 3 | Slump c/ faces abauladas | 4 |  | Slump com desmoronamento |  | 5 |  | Slump de alta trabalhabili-dade c/ coesão | 6 | Slump de alta trabalhabili-dade s/ coesão | 7 | Slump de alta trabalhabili-dade c/ coesão | INSERIR A NUMERAÇÃO DE ACORDO COM O ABATIMENTO OBTIDO | [5 empty] | Brita 2 | 0 | 1 | Volume Teórico: |  |  | 1000.433
[26 empty] | Água | 188 | 1 | Ar Previsto: |  |  | -0.04326%
[26 empty] | Areia 3 = % passante na # 4,8 mm: |  | 70% | Relação a/c |  |  | 0.5
[26 empty] | Areia 3 > Miúdo:Graúdo | 0 | 0 | Adição - % cimento |  |  | 0%
Aspecto (Marcar) ( ) Excesso argamassa ( ) Argamassa Ideal ( ) Pouca argamassa / Áspero ( ) Excelente ( ) Bom ( ) Regular ( ) Ruim
Observações: |  | PESO FC | PESO FV | PESO LIQ | DENSIDADE |  | VOLUME | [8 empty] | Classe | Abatimento A |  |  | Concreto Auto-Adensável
202 |  | 13100 | 5900 | 7200 | 2291.826 |  | 0.9794211 | [8 empty] | S10 | 10 ≤ A < 50 |  |  | Classe |  | Espalhamento E
203 |  | 13200 | 5800 | 7400 | 2355.488 |  | 1.006627 | Retardou / não desformou no dia seguinte | [7 empty] | S50 | 50 ≤ A <100 |  |  | SF1 |  | 550 ≤ E < 650
204 |  |  |  | 7200 | 2291.826 |  | 0.9794211 | [8 empty] | S100 | 100 ≤ A < 160 |  |  | SF2 |  | 650 ≤ E < 750
205 |  |  |  | 7200 | 2291.826 |  | 0.9794211 | [8 empty] | S160 | 160 ≤ A < 220 |  |  | SF3 |  | 750 ≤ E < 850
206 |  |  |  | 7600 | 2419.149 |  | 1.033833 | BONITO | [7 empty] | S220 | A ≥ 220
Os dados apresentados pertencem a MC-BAUCHEMIE BRASIL© - Divulgação ou reprodução somente com autorização prévia | [25 empty] | MASSA ESPECIFICA [kg/m³] |  |  |  |  | UMIDADE |  |  |  | ABSORÇÃO (%) |  | AR INCORPORADO
O documento tem significado restrito e diz respeito somente as amostras ensaiadas | [25 empty] | peso da forma 10x20 cm | peso concreto + forma | massa especifica | Ar incorporado |  | material | umido | seco | umidade | material | absorção | Rendimento | Consumo aglomerante | Volume | Índice de ar
[26 empty] | 1 | 4.69 | 2.349127 | -0.6932163 |  | Areia 1 | 0.5 | 0.5 | 0 | Areia 1 | 0% | 0.9926475 | 377.6315 | 0.9995287 | 0.9931156
[26 empty] | 0 | 0 | 0 | #DIV/0! |  | Areia 2 | 0.5 | 0.5 | 0 | Areia 2 | 0% | #DIV/0! | #DIV/0! | 0.9995287 | #DIV/0!
[26 empty] | 0 | 0 | 0 | #DIV/0! |  | Areia 3 | 0.5 | 0.5 | 0 | Areia 3 | 0% | #DIV/0! | #DIV/0! | 0.9995287 | #DIV/0!
[26 empty] | 0 | 0 | 0 | #DIV/0! |  | Misto | 0.5 | 0.5 | 0 | Misto | 0% | #DIV/0! | #DIV/0! | 0.9995287 | #DIV/0!
[26 empty] | 0 | 0 | 0 | #DIV/0! |  | Brita 0 | 0.5 | 0.5 | 0 | Brita 0 | 0% | #DIV/0! | #DIV/0! | 0.9995287 | #DIV/0!
[26 empty] | 0 | 0 | 0 | #DIV/0! |  | Brita 1 | 0.5 | 0.5 | 0 | Brita 1 | 0% | #DIV/0! | #DIV/0! | 0.9995287 | #DIV/0!
[26 empty] | 0 | 0 | 0 | #DIV/0! | [7 empty] | #DIV/0! | #DIV/0! | 0.9995287 | #DIV/0!
[26 empty] | 0 | 0 | 0 | #DIV/0! | [7 empty] | #DIV/0! | #DIV/0! | 0.9995287 | #DIV/0!
Traço Cliente
Traço MC
www.mc-bauchemie.com.br
17/10/2013
Note on B9: holger.schmidt: Para considerar a absorção dos agregados, entrar com umidade em valor negativo
Note on X15: holger.schmidt: Inserir o teor de água para cálculo automático dos demais MCCs
Note on I20: holger.schmidt: Inserir em valor positivo a água adicionada à do traço. Para água retida entrar com valor negativo.
Note on V20: holger.schmidt: Inserir em valor positivo a água adicionada à do traço. Para água retida entrar com valor negativo.
Note on Z20: holger.schmidt: Conforme ABNT NBR 12655, caracteriza-se o maior valor do par para a amostra. Inserir o maior valor na primeira coluna da idade
Note on AB20: holger.schmidt: Conforme ABNT NBR 12655, caracteriza-se o maior valor do par para a amostra. Inserir o maior valor na primeira coluna da idade
Note on AK30: Para cálculo de traço com Pedrisco Misto, deve-se utilizar este campo, interpretando o % de agregado miúdo do material.

## Traço 209 Parede ref (hidden)
|  |  | GERAMIX PEDRO LEOPOLDO-MG | [16 empty] | DOSAGEM EXPERIMENTAL DE CONCRETO
CLIENTE: |  | Geramix | [8 empty] | AMBIENTE: |  |  | SOL ( x ) NUBLADO ( ) CHUVA ( ) |  |  |  | TEMPERATURA [°C]: |  |  | DATA: |  | 2022-03-02
ESTUDO: |  | Traço Padrão PAREDE | [8 empty] | Abatimento (Slump) |  |  |  | 700mm+/-50 | Classe | Sf 2 | TÉCNICO DA MC: |  | Joao Carlos/ Felipe
ESPECIFICAÇÕES DA DOSAGEM DO CONCRETO | [24 empty] | 590.5924 | QUANTIDADE DOS FINOS
Rel a/c: |  | 0.742 | Areia 1 | Areia 2 | Areia 3 |  | Misto | Brita 0 | Brita 1 |  | Aditivo 1 [%]: |  | 0.6% |  | Adição [%]: |  |  | 0% | Betonada [L]: |  |  |  |  | 13 | 409.2576 | Cimento | Adição | Areia 1 | Areia 2 | Areia 3 | Misto | Brita 0 | Brita 1
Rel a/ag: |  | 0.7263514 | 40% | 60% | 0% |  | 0% | 100% | 0% |  | Aditivo 2 [%]: |  | 0.4% |  | Teor de argamassa [%]: |  |  | 64% | Teor água [%]: |  |  | 10.18% |  |  | 784.85 | 100% | 100% | 2% | 0% | 0% | 0% | 3% | 0% | Material fino
Umidade [%]: |  |  | 0% | 0% | 0% |  | 0% | 0% | 0% |  | Aditivo 3 [%]: |  | 0% |  | Teor de ar incorporado [%]: |  |  | 0.015% | Massa Específica: |  |  | 2329.96 |  |  | 277.8369 | 296 | 0 | 8.24 | 0 | 0 | 0 | 22.26 | 0
Material | Cimento |  |  | Adição |  | Areia 1 |  | Areia 2 |  | Areia 3 |  | Misto |  | Brita 0 |  | Brita 1 |  | Água | Aditivo 1 | Aditivo 2 |  | Aditivo 3 |  | Fibra | [8 empty] | 326.5 | FINOS no MCC [kg/m³]
Fornecedor | CP V ARI RS |  |  |  |  | Rio Paraopeba |  | PO Pedra |  | Areia Vale |  |  |  | MVB |  | MVB |  |  | 818 LF | clarena MID
Observações | HOLCIM |  |  |  |  | Natural fina |  | MFB |  | Art | [9 empty] | 4355
Densidade [t/m³] | 3.03 |  |  | 2.2 |  | 2.57 |  | 2.66 |  | 2.7 |  | 2.7 |  | 2.67 |  | 2.69 |  | 1 | 1.12 | 1.01 |  | 1.06 |  | 1 |  | RELAÇÃO ENTRE OS M.C.C's
M.C.C. [kg/m³] | 296 |  |  | 0 |  | 412 |  | 662 |  | 0 |  | 0 |  | 742 |  | 0 |  | 215 | 1.776 | 1.184 |  | 0 |  |  |  | 46.09521 | % agregado miudo / concreto |  |  | 59.14097 | % agregado miudo / agregados
Betonada | 3.848 |  |  | 0 |  | 5.356 |  | 8.606 |  | 0 |  | 0 |  | 9.646 |  | 0 |  | 2.795 | 23.088 | 15.392 |  | 0 |  | 0 |  | 31.84604 | % agregado graudo / concreto |  |  | 40.85903 | % agregado graudo / agregados
Betonada Corrigida | 3.848 |  |  | 0 |  | 5.356 |  | 8.606 |  | 0 |  | 0 |  | 9.646 |  | 0 |  | 2.795 | 20.61429 | 15.2396 |  | 0 |  | 0 |  | 77.94125 | % agregados totais / concreto |  |  | 12.70408 | % aglomerante / concreto
RESULTADOS OBTIDOS | [25 empty] | VALIDAÇÃO DE TRAÇO QUANTITATIVO
AMOSTRA / Dosagem Aditivo [%] |  | Exp. (n°) | Moldagem (horário) | Temp. concreto [°C] | Ar incorp. [%] |  | Água inicial [mL] | Abatim. Inicial [mm] | Abatim. 20` min. [mm] |  | Abatim. ___ min. [mm] |  | Abatim. ___ min. [mm] |  | Abatim. ___ min. [mm] | Água retorno [mL] | Água betonada [mL] | Água do traço corrigida | a/c corrigida | Resist. 3 DIAS 20/07/15 |  | Resist. 7 DIAS 24/07/15 |  | Resist. 28DIAS 14/08/15 |  | Material | M.C.C. (kg/m³) | Massa Específica | Relação entre os Agregados
Clarena 4355 |  | 209 | 16:30 |  |  |  | 200 | 450 | 580 | [6 empty] | 270 | 470 | 251.1538 | 0.8484927 | [6 empty] | Cimento | 376 | 3.03 | Agregado Miúdo
[17 empty] | 0 | 215 | 0.7263514 | [6 empty] | Adição | 0 | 2.2 | Areia 1 | Areia 2 | Areia 3
[17 empty] | 0 | 215 | 0.7263514 | [6 empty] | Areia 1 | 689 | 2.57 | 90% | 10% | 0%
[17 empty] | 0 | 215 | 0.7263514 | [6 empty] | Areia 2 | 79 | 2.66 | Agregado Graúdo
[17 empty] | 0 | 215 | 0.7263514 | [6 empty] | Areia 3 | 0 | 2.7 | Areia 3 | Brita 0 | Brita 1 | Brita 2
[17 empty] | 0 | 215 | 0.7263514 | [6 empty] | Brita 0 | 210 | 2.67 | 0% | 20.1% | 79.9% | 0%
[17 empty] | 0 | 215 | 0.7263514 | [6 empty] | Brita 1 | 839 | 2.69 | Teor de Argamassa (vol): |  |  | 51.93%
ABATIMENTO CLASSIFICAÇÃO |  | 1 | Slump cônico e forma trapezoidal | 2 | Slump com faces paralelas |  | 3 | Slump c/ faces abauladas | 4 |  | Slump com desmoronamento |  | 5 |  | Slump de alta trabalhabili-dade c/ coesão | 6 | Slump de alta trabalhabili-dade s/ coesão | 7 | Slump de alta trabalhabili-dade c/ coesão | INSERIR A NUMERAÇÃO DE ACORDO COM O ABATIMENTO OBTIDO | [5 empty] | Brita 2 | 0 | 1 | Volume Teórico: |  |  | 1000.433
[26 empty] | Água | 188 | 1 | Ar Previsto: |  |  | -0.04326%
[26 empty] | Areia 3 = % passante na # 4,8 mm: |  | 70% | Relação a/c |  |  | 0.5
[26 empty] | Areia 3 > Miúdo:Graúdo | 0 | 0 | Adição - % cimento |  |  | 0%
Aspecto (Marcar) ( ) Excesso argamassa ( ) Argamassa Ideal ( ) Pouca argamassa / Áspero ( ) Excelente ( ) Bom ( ) Regular ( ) Ruim
Observações: |  | PESO FC | PESO FV | PESO LIQ | DENSIDADE |  | VOLUME | [8 empty] | Classe | Abatimento A |  |  | Concreto Auto-Adensável
TB209 |  | 13100 | 5900 | 7200 | 2291.826 |  | 0.9836331 | [8 empty] | S10 | 10 ≤ A < 50 |  |  | Classe |  | Espalhamento E
[16 empty] | S50 | 50 ≤ A <100 |  |  | SF1 |  | 550 ≤ E < 650
[16 empty] | S100 | 100 ≤ A < 160 |  |  | SF2 |  | 650 ≤ E < 750
[16 empty] | S160 | 160 ≤ A < 220 |  |  | SF3 |  | 750 ≤ E < 850
[16 empty] | S220 | A ≥ 220
Os dados apresentados pertencem a MC-BAUCHEMIE BRASIL© - Divulgação ou reprodução somente com autorização prévia | [25 empty] | MASSA ESPECIFICA [kg/m³] |  |  |  |  | UMIDADE |  |  |  | ABSORÇÃO (%) |  | AR INCORPORADO
O documento tem significado restrito e diz respeito somente as amostras ensaiadas | [25 empty] | peso da forma 10x20 cm | peso concreto + forma | massa especifica | Ar incorporado |  | material | umido | seco | umidade | material | absorção | Rendimento | Consumo aglomerante | Volume | Índice de ar
[26 empty] | 1 | 4.69 | 2.349127 | -0.9282516 |  | Areia 1 | 0.5 | 0.5 | 0 | Areia 1 | 0% | 0.9905808 | 298.8146 | 0.9997759 | 0.9908029
[26 empty] | 0 | 0 | 0 | #DIV/0! |  | Areia 2 | 0.5 | 0.5 | 0 | Areia 2 | 0% | #DIV/0! | #DIV/0! | 0.9997759 | #DIV/0!
[26 empty] | 0 | 0 | 0 | #DIV/0! |  | Areia 3 | 0.5 | 0.5 | 0 | Areia 3 | 0% | #DIV/0! | #DIV/0! | 0.9997759 | #DIV/0!
[26 empty] | 0 | 0 | 0 | #DIV/0! |  | Misto | 0.5 | 0.5 | 0 | Misto | 0% | #DIV/0! | #DIV/0! | 0.9997759 | #DIV/0!
[26 empty] | 0 | 0 | 0 | #DIV/0! |  | Brita 0 | 0.5 | 0.5 | 0 | Brita 0 | 0% | #DIV/0! | #DIV/0! | 0.9997759 | #DIV/0!
[26 empty] | 0 | 0 | 0 | #DIV/0! |  | Brita 1 | 0.5 | 0.5 | 0 | Brita 1 | 0% | #DIV/0! | #DIV/0! | 0.9997759 | #DIV/0!
[26 empty] | 0 | 0 | 0 | #DIV/0! | [7 empty] | #DIV/0! | #DIV/0! | 0.9997759 | #DIV/0!
[26 empty] | 0 | 0 | 0 | #DIV/0! | [7 empty] | #DIV/0! | #DIV/0! | 0.9997759 | #DIV/0!
Traço Cliente
Traço MC
www.mc-bauchemie.com.br
17/10/2013
Note on B9: holger.schmidt: Para considerar a absorção dos agregados, entrar com umidade em valor negativo
Note on X15: holger.schmidt: Inserir o teor de água para cálculo automático dos demais MCCs
Note on I20: holger.schmidt: Inserir em valor positivo a água adicionada à do traço. Para água retida entrar com valor negativo.
Note on V20: holger.schmidt: Inserir em valor positivo a água adicionada à do traço. Para água retida entrar com valor negativo.
Note on Z20: holger.schmidt: Conforme ABNT NBR 12655, caracteriza-se o maior valor do par para a amostra. Inserir o maior valor na primeira coluna da idade
Note on AB20: holger.schmidt: Conforme ABNT NBR 12655, caracteriza-se o maior valor do par para a amostra. Inserir o maior valor na primeira coluna da idade
Note on AK30: Para cálculo de traço com Pedrisco Misto, deve-se utilizar este campo, interpretando o % de agregado miúdo do material.

## Traço 220 Parede Vale (hidden)
|  |  | GERAMIX PEDRO LEOPOLDO-MG | [16 empty] | DOSAGEM EXPERIMENTAL DE CONCRETO
CLIENTE: |  | Geramix | [8 empty] | AMBIENTE: |  |  | SOL ( x ) NUBLADO ( ) CHUVA ( ) |  |  |  | TEMPERATURA [°C]: |  |  | DATA: |  | 2022-03-03
ESTUDO: |  | Traço PAREDE + Mescla AA MFB+ A.Vale | [8 empty] | Abatimento (Slump) |  |  |  | 700mm+/-50 | Classe | S220 | TÉCNICO DA MC: |  | Joao Carlos/ Felipe
ESPECIFICAÇÕES DA DOSAGEM DO CONCRETO | [24 empty] | 608.8369 | QUANTIDADE DOS FINOS
Rel a/c: |  | 0.742 | Areia 1 | Areia 2 | Areia 3 |  | Misto | Brita 0 | Brita 1 |  | Aditivo 1 [%]: |  | 0.6% |  | Adição [%]: |  |  | 0% | Betonada [L]: |  |  |  |  | 13 | 391.1631 | Cimento | Adição | Areia 1 | Areia 2 | Areia 3 | Misto | Brita 0 | Brita 1
Rel a/ag: |  | 0.7413793 | 25% | 25% | 50% |  | 0% | 100% | 0% |  | Aditivo 2 [%]: |  | 0.54% |  | Teor de argamassa [%]: |  |  | 62% | Teor água [%]: |  |  | 10.12% |  |  | 785 | 100% | 100% | 2% | 0% | 0% | 0% | 3% | 0% | Material fino
Umidade [%]: |  |  | 0% | 0% | 0% |  | 0% | 0% | 0% |  | Aditivo 3 [%]: |  | 0% |  | Teor de ar incorporado [%]: |  |  | 0% | Massa Específica: |  |  | 2343.31 |  |  | 298.3 | 290 | 0 | 5.02 | 0 | 0 | 0 | 23.88 | 0
Material | Cimento |  |  | Adição |  | Areia 1 |  | Areia 2 |  | Areia 3 |  | Misto |  | Brita 0 |  | Brita 1 |  | Água | Aditivo 1 | Aditivo 2 |  | Aditivo 3 |  | Fibra | [8 empty] | 318.9 | FINOS no MCC [kg/m³]
Fornecedor | CP V ARI RS |  |  |  |  | Rio Paraopeba |  | A.A.Lavada |  | Areia Vale |  |  |  | MVB |  | MVB |  |  | 818 LF | clarena MID
Observações | HOLCIM |  |  |  |  | Natural fina |  | MFB |  | Art | [9 empty] | 4355
Densidade [t/m³] | 3.03 |  |  | 2.2 |  | 2.57 |  | 2.66 |  | 2.7 |  | 2.7 |  | 2.67 |  | 2.69 |  | 1 | 1.12 | 1.01 |  | 1.06 |  | 1 |  | RELAÇÃO ENTRE OS M.C.C's
M.C.C. [kg/m³] | 290 |  |  | 0 |  | 251 |  | 260 |  | 528 |  | 0 |  | 796 |  | 0 |  | 215 | 1.74 | 1.566 |  | 0 |  |  |  | 44.33899 | % agregado miudo / concreto |  |  | 56.62125 | % agregado miudo / agregados
Betonada | 3.77 |  |  | 0 |  | 3.263 |  | 3.38 |  | 6.864 |  | 0 |  | 10.348 |  | 0 |  | 2.795 | 22.62 | 20.358 |  | 0 |  | 0 |  | 33.96904 | % agregado graudo / concreto |  |  | 43.37875 | % agregado graudo / agregados
Betonada Corrigida | 3.77 |  |  | 0 |  | 3.263 |  | 3.38 |  | 6.864 |  | 0 |  | 10.348 |  | 0 |  | 2.795 | 20.19643 | 20.15644 |  | 0 |  | 0 |  | 78.30803 | % agregados totais / concreto |  |  | 12.37566 | % aglomerante / concreto
RESULTADOS OBTIDOS | [25 empty] | VALIDAÇÃO DE TRAÇO QUANTITATIVO
AMOSTRA / Dosagem Aditivo [%] |  | Exp. (n°) | Moldagem (horário) | Temp. concreto [°C] | Ar incorp. [%] |  | Água inicial [mL] | Abatim. Inicial [mm] | Abatim. ___ min. [mm] |  | Abatim. ___ min. [mm] |  | Abatim. ___ min. [mm] |  | Abatim. ___ min. [mm] | Água retorno [mL] | Água betonada [mL] | Água do traço corrigida | a/c corrigida | Resist. 3 DIAS 20/07/15 |  | Resist. 7 DIAS 24/07/15 |  | Resist. 28DIAS 14/08/15 |  | Material | M.C.C. (kg/m³) | Massa Específica | Relação entre os Agregados
Clarena 4355 |  | 220 |  |  |  |  | 100 | 570 | [7 empty] | 200 | 300 | 238.0769 | 0.8209549 | [6 empty] | Cimento | 376 | 3.03 | Agregado Miúdo
[17 empty] | 0 | 215 | 0.7413793 | [6 empty] | Adição | 0 | 2.2 | Areia 1 | Areia 2 | Areia 3
[17 empty] | 0 | 215 | 0.7413793 | [6 empty] | Areia 1 | 689 | 2.57 | 90% | 10% | 0%
[17 empty] | 0 | 215 | 0.7413793 | [6 empty] | Areia 2 | 79 | 2.66 | Agregado Graúdo
[17 empty] | 0 | 215 | 0.7413793 | [6 empty] | Areia 3 | 0 | 2.7 | Areia 3 | Brita 0 | Brita 1 | Brita 2
[17 empty] | 0 | 215 | 0.7413793 | [6 empty] | Brita 0 | 210 | 2.67 | 0% | 20.1% | 79.9% | 0%
[17 empty] | 0 | 215 | 0.7413793 | [6 empty] | Brita 1 | 839 | 2.69 | Teor de Argamassa (vol): |  |  | 51.93%
ABATIMENTO CLASSIFICAÇÃO |  | 1 | Slump cônico e forma trapezoidal | 2 | Slump com faces paralelas |  | 3 | Slump c/ faces abauladas | 4 |  | Slump com desmoronamento |  | 5 |  | Slump de alta trabalhabili-dade c/ coesão | 6 | Slump de alta trabalhabili-dade s/ coesão | 7 | Slump de alta trabalhabili-dade c/ coesão | INSERIR A NUMERAÇÃO DE ACORDO COM O ABATIMENTO OBTIDO | [5 empty] | Brita 2 | 0 | 1 | Volume Teórico: |  |  | 1000.433
[26 empty] | Água | 188 | 1 | Ar Previsto: |  |  | -0.04326%
[26 empty] | Areia 3 = % passante na # 4,8 mm: |  | 70% | Relação a/c |  |  | 0.5
[26 empty] | Areia 3 > Miúdo:Graúdo | 0 | 0 | Adição - % cimento |  |  | 0%
Aspecto (Marcar) ( ) Excesso argamassa ( ) Argamassa Ideal ( ) Pouca argamassa / Áspero ( ) Excelente ( ) Bom ( ) Regular ( ) Ruim
Observações: |  | PESO FC | PESO FV | PESO LIQ | DENSIDADE |  | VOLUME | [8 empty] | Classe | Abatimento A |  |  | Concreto Auto-Adensável
|  | 13000 | 5900 | 7100 | 2259.995 |  | 0.9644456 | [8 empty] | S10 | 10 ≤ A < 50 |  |  | Classe |  | Espalhamento E
Sugestão: subir 0,5% argamassa |  |  |  | trocar aditivos basf 358+ace 400 | [11 empty] | S50 | 50 ≤ A <100 |  |  | SF1 |  | 550 ≤ E < 650
[16 empty] | S100 | 100 ≤ A < 160 |  |  | SF2 |  | 650 ≤ E < 750
[16 empty] | S160 | 160 ≤ A < 220 |  |  | SF3 |  | 750 ≤ E < 850
[16 empty] | S220 | A ≥ 220
Os dados apresentados pertencem a MC-BAUCHEMIE BRASIL© - Divulgação ou reprodução somente com autorização prévia | [25 empty] | MASSA ESPECIFICA [kg/m³] |  |  |  |  | UMIDADE |  |  |  | ABSORÇÃO (%) |  | AR INCORPORADO
O documento tem significado restrito e diz respeito somente as amostras ensaiadas | [25 empty] | peso da forma 10x20 cm | peso concreto + forma | massa especifica | Ar incorporado |  | material | umido | seco | umidade | material | absorção | Rendimento | Consumo aglomerante | Volume | Índice de ar
[26 empty] | 1 | 4.69 | 2.349127 | -0.3701837 |  | Areia 1 | 0.5 | 0.5 | 0 | Areia 1 | 0% | 0.9961147 | 291.1311 | 0.9998022 | 0.9963118
[26 empty] | 0 | 0 | 0 | #DIV/0! |  | Areia 2 | 0.5 | 0.5 | 0 | Areia 2 | 0% | #DIV/0! | #DIV/0! | 0.9998022 | #DIV/0!
[26 empty] | 0 | 0 | 0 | #DIV/0! |  | Areia 3 | 0.5 | 0.5 | 0 | Areia 3 | 0% | #DIV/0! | #DIV/0! | 0.9998022 | #DIV/0!
[26 empty] | 0 | 0 | 0 | #DIV/0! |  | Misto | 0.5 | 0.5 | 0 | Misto | 0% | #DIV/0! | #DIV/0! | 0.9998022 | #DIV/0!
[26 empty] | 0 | 0 | 0 | #DIV/0! |  | Brita 0 | 0.5 | 0.5 | 0 | Brita 0 | 0% | #DIV/0! | #DIV/0! | 0.9998022 | #DIV/0!
[26 empty] | 0 | 0 | 0 | #DIV/0! |  | Brita 1 | 0.5 | 0.5 | 0 | Brita 1 | 0% | #DIV/0! | #DIV/0! | 0.9998022 | #DIV/0!
[26 empty] | 0 | 0 | 0 | #DIV/0! | [7 empty] | #DIV/0! | #DIV/0! | 0.9998022 | #DIV/0!
[26 empty] | 0 | 0 | 0 | #DIV/0! | [7 empty] | #DIV/0! | #DIV/0! | 0.9998022 | #DIV/0!
Traço Cliente
Traço MC
www.mc-bauchemie.com.br
17/10/2013
Note on B9: holger.schmidt: Para considerar a absorção dos agregados, entrar com umidade em valor negativo
Note on X15: holger.schmidt: Inserir o teor de água para cálculo automático dos demais MCCs
Note on I20: holger.schmidt: Inserir em valor positivo a água adicionada à do traço. Para água retida entrar com valor negativo.
Note on V20: holger.schmidt: Inserir em valor positivo a água adicionada à do traço. Para água retida entrar com valor negativo.
Note on Z20: holger.schmidt: Conforme ABNT NBR 12655, caracteriza-se o maior valor do par para a amostra. Inserir o maior valor na primeira coluna da idade
Note on AB20: holger.schmidt: Conforme ABNT NBR 12655, caracteriza-se o maior valor do par para a amostra. Inserir o maior valor na primeira coluna da idade
Note on AK30: Para cálculo de traço com Pedrisco Misto, deve-se utilizar este campo, interpretando o % de agregado miúdo do material.

## Traço 210-Parede Basf (hidden)
|  |  | GERAMIX PEDRO LEOPOLDO-MG | [16 empty] | DOSAGEM EXPERIMENTAL DE CONCRETO
CLIENTE: |  | Geramix | [8 empty] | AMBIENTE: |  |  | SOL ( x ) NUBLADO ( ) CHUVA ( ) |  |  |  | TEMPERATURA [°C]: |  |  | DATA: |  | 2022-03-02
ESTUDO: |  | Traço PAREDE + BASF | [8 empty] | Abatimento (Slump) |  |  |  | 700mm+/-50 | Classe | S220 | TÉCNICO DA MC: |  | Joao Carlos/ Felipe
ESPECIFICAÇÕES DA DOSAGEM DO CONCRETO | [24 empty] | 590.5924 | QUANTIDADE DOS FINOS
Rel a/c: |  | 0.726 | Areia 1 | Areia 2 | Areia 3 |  | Misto | Brita 0 | Brita 1 |  | Aditivo 1 [%]: |  | 0.6% |  | Adição [%]: |  |  | 0% | Betonada [L]: |  |  |  |  | 13 | 409.4076 | Cimento | Adição | Areia 1 | Areia 2 | Areia 3 | Misto | Brita 0 | Brita 1
Rel a/ag: |  | 0.7263514 | 39.2% | 60.8% | 0% |  | 0% | 100% | 0% |  | Aditivo 2 [%]: |  | 0.4% |  | Teor de argamassa [%]: |  |  | 64.6% | Teor água [%]: |  |  | 10.18% |  |  | 785 | 100% | 100% | 2% | 0% | 0% | 0% | 3% | 0% | Material fino
Umidade [%]: |  |  | 0% | 0% | 0% |  | 0% | 0% | 0% |  | Aditivo 3 [%]: |  | 0% |  | Teor de ar incorporado [%]: |  |  | 0% | Massa Específica: |  |  | 2329.96 |  |  | 277.89 | 296 | 0 | 8.24 | 0 | 0 | 0 | 22.26 | 0
Material | Cimento |  |  | Adição |  | Areia 1 |  | Areia 2 |  | Areia 3 |  | Misto |  | Brita 0 |  | Brita 1 |  | Água | Aditivo 1 | Aditivo 2 |  | Aditivo 3 |  | Fibra | [8 empty] | 326.5 | FINOS no MCC [kg/m³]
Fornecedor | CP V ARI plus |  |  |  |  | Rio Paraopeba |  | PO PEDRA |  | Areia Vale |  |  |  | MVB |  | MVB |  |  | MPH 27 | Gl Ace 400
Observações | HOLCIM |  |  |  |  | Natural fina |  | MFB |  | Art
Densidade [t/m³] | 3.03 |  |  | 2.2 |  | 2.57 |  | 2.66 |  | 2.7 |  | 2.7 |  | 2.67 |  | 2.69 |  | 1 | 1.12 | 1.01 |  | 1.06 |  | 1 |  | RELAÇÃO ENTRE OS M.C.C's
M.C.C. [kg/m³] | 296 |  |  | 0 |  | 412 |  | 662 |  | 0 |  | 0 |  | 742 |  | 0 |  | 215 | 1.776 | 1.184 |  | 0 |  |  |  | 46.09521 | % agregado miudo / concreto |  |  | 59.14097 | % agregado miudo / agregados
Betonada | 3.848 |  |  | 0 |  | 5.356 |  | 8.606 |  | 0 |  | 0 |  | 9.646 |  | 0 |  | 2.795 | 23.088 | 15.392 |  | 0 |  | 0 |  | 31.84604 | % agregado graudo / concreto |  |  | 40.85903 | % agregado graudo / agregados
Betonada Corrigida | 3.848 |  |  | 0 |  | 5.356 |  | 8.606 |  | 0 |  | 0 |  | 9.646 |  | 0 |  | 2.795 | 20.61429 | 15.2396 |  | 0 |  | 0 |  | 77.94125 | % agregados totais / concreto |  |  | 12.70408 | % aglomerante / concreto
RESULTADOS OBTIDOS | [25 empty] | VALIDAÇÃO DE TRAÇO QUANTITATIVO
AMOSTRA / Dosagem Aditivo [%] |  | Exp. (n°) | Moldagem (horário) | Temp. concreto [°C] | Ar incorp. [%] |  | Água inicial [mL] | Abatim. Inicial [mm] | Abatim. 15' min. [mm] |  | Abatim. ___ min. [mm] |  | Abatim. ___ min. [mm] |  | Abatim. ___ min. [mm] | Água retorno [mL] | Água betonada [mL] | Água do traço corrigida | a/c corrigida | Resist. 3 DIAS 20/07/15 |  | Resist. 7 DIAS 24/07/15 |  | Resist. 28DIAS 14/08/15 |  | Material | M.C.C. (kg/m³) | Massa Específica | Relação entre os Agregados
MPH27+ ACE 400 |  | 207 |  |  |  |  | 0 | 690 | 490 | [7 empty] | 0 | 215 | 0.7263514 | [6 empty] | Cimento | 376 | 3.03 | Agregado Miúdo
EXPA 600 |  | 208 | [14 empty] | 0 | 215 | 0.7263514 | [6 empty] | Adição | 0 | 2.2 | Areia 1 | Areia 2 | Areia 3
MGL 7208 |  | 209 | [14 empty] | 0 | 215 | 0.7263514 | [6 empty] | Areia 1 | 689 | 2.57 | 90% | 10% | 0%
[17 empty] | 0 | 215 | 0.7263514 | [6 empty] | Areia 2 | 79 | 2.66 | Agregado Graúdo
[17 empty] | 0 | 215 | 0.7263514 | [6 empty] | Areia 3 | 0 | 2.7 | Areia 3 | Brita 0 | Brita 1 | Brita 2
[17 empty] | 0 | 215 | 0.7263514 | [6 empty] | Brita 0 | 210 | 2.67 | 0% | 20.1% | 79.9% | 0%
[17 empty] | 0 | 215 | 0.7263514 | [6 empty] | Brita 1 | 839 | 2.69 | Teor de Argamassa (vol): |  |  | 51.93%
ABATIMENTO CLASSIFICAÇÃO |  | 1 | Slump cônico e forma trapezoidal | 2 | Slump com faces paralelas |  | 3 | Slump c/ faces abauladas | 4 |  | Slump com desmoronamento |  | 5 |  | Slump de alta trabalhabili-dade c/ coesão | 6 | Slump de alta trabalhabili-dade s/ coesão | 7 | Slump de alta trabalhabili-dade c/ coesão | INSERIR A NUMERAÇÃO DE ACORDO COM O ABATIMENTO OBTIDO | [5 empty] | Brita 2 | 0 | 1 | Volume Teórico: |  |  | 1000.433
[26 empty] | Água | 188 | 1 | Ar Previsto: |  |  | -0.04326%
[26 empty] | Areia 3 = % passante na # 4,8 mm: |  | 70% | Relação a/c |  |  | 0.5
[26 empty] | Areia 3 > Miúdo:Graúdo | 0 | 0 | Adição - % cimento |  |  | 0%
Aspecto (Marcar) ( ) Excesso argamassa ( ) Argamassa Ideal ( ) Pouca argamassa / Áspero ( ) Excelente ( ) Bom ( ) Regular ( ) Ruim
Observações: | [15 empty] | Classe | Abatimento A |  |  | Concreto Auto-Adensável
[16 empty] | S10 | 10 ≤ A < 50 |  |  | Classe |  | Espalhamento E
[16 empty] | S50 | 50 ≤ A <100 |  |  | SF1 |  | 550 ≤ E < 650
[16 empty] | S100 | 100 ≤ A < 160 |  |  | SF2 |  | 650 ≤ E < 750
[16 empty] | S160 | 160 ≤ A < 220 |  |  | SF3 |  | 750 ≤ E < 850
[16 empty] | S220 | A ≥ 220
Os dados apresentados pertencem a MC-BAUCHEMIE BRASIL© - Divulgação ou reprodução somente com autorização prévia | [25 empty] | MASSA ESPECIFICA [kg/m³] |  |  |  |  | UMIDADE |  |  |  | ABSORÇÃO (%) |  | AR INCORPORADO
O documento tem significado restrito e diz respeito somente as amostras ensaiadas | [25 empty] | peso da forma 10x20 cm | peso concreto + forma | massa especifica | Ar incorporado |  | material | umido | seco | umidade | material | absorção | Rendimento | Consumo aglomerante | Volume | Índice de ar
[26 empty] | 1 | 4.69 | 2.349127 | -0.9282516 |  | Areia 1 | 0.5 | 0.5 | 0 | Areia 1 | 0% | 0.9905808 | 298.8146 | 0.9997759 | 0.9908029
[26 empty] | 0 | 0 | 0 | #DIV/0! |  | Areia 2 | 0.5 | 0.5 | 0 | Areia 2 | 0% | #DIV/0! | #DIV/0! | 0.9997759 | #DIV/0!
[26 empty] | 0 | 0 | 0 | #DIV/0! |  | Areia 3 | 0.5 | 0.5 | 0 | Areia 3 | 0% | #DIV/0! | #DIV/0! | 0.9997759 | #DIV/0!
[26 empty] | 0 | 0 | 0 | #DIV/0! |  | Misto | 0.5 | 0.5 | 0 | Misto | 0% | #DIV/0! | #DIV/0! | 0.9997759 | #DIV/0!
[26 empty] | 0 | 0 | 0 | #DIV/0! |  | Brita 0 | 0.5 | 0.5 | 0 | Brita 0 | 0% | #DIV/0! | #DIV/0! | 0.9997759 | #DIV/0!
[26 empty] | 0 | 0 | 0 | #DIV/0! |  | Brita 1 | 0.5 | 0.5 | 0 | Brita 1 | 0% | #DIV/0! | #DIV/0! | 0.9997759 | #DIV/0!
[26 empty] | 0 | 0 | 0 | #DIV/0! | [7 empty] | #DIV/0! | #DIV/0! | 0.9997759 | #DIV/0!
[26 empty] | 0 | 0 | 0 | #DIV/0! | [7 empty] | #DIV/0! | #DIV/0! | 0.9997759 | #DIV/0!
Traço Cliente
Traço MC
www.mc-bauchemie.com.br
17/10/2013
Note on B9: holger.schmidt: Para considerar a absorção dos agregados, entrar com umidade em valor negativo
Note on X15: holger.schmidt: Inserir o teor de água para cálculo automático dos demais MCCs
Note on I20: holger.schmidt: Inserir em valor positivo a água adicionada à do traço. Para água retida entrar com valor negativo.
Note on V20: holger.schmidt: Inserir em valor positivo a água adicionada à do traço. Para água retida entrar com valor negativo.
Note on Z20: holger.schmidt: Conforme ABNT NBR 12655, caracteriza-se o maior valor do par para a amostra. Inserir o maior valor na primeira coluna da idade
Note on AB20: holger.schmidt: Conforme ABNT NBR 12655, caracteriza-se o maior valor do par para a amostra. Inserir o maior valor na primeira coluna da idade
Note on AK30: Para cálculo de traço com Pedrisco Misto, deve-se utilizar este campo, interpretando o % de agregado miúdo do material.

## Traço 207 BasF (hidden)
|  |  | GERAMIX PEDRO LEOPOLDO-MG | [16 empty] | DOSAGEM EXPERIMENTAL DE CONCRETO
CLIENTE: |  | Geramix | [8 empty] | AMBIENTE: |  |  | SOL ( x ) NUBLADO ( ) CHUVA ( ) |  |  |  | TEMPERATURA [°C]: |  |  | DATA: |  | 2022-03-02
ESTUDO: |  | Traço Padrão PAREDE | [8 empty] | Abatimento (Slump) |  |  |  | 700mm+/-50 | Classe | SF2 | TÉCNICO DA MC: |  | Joao Carlos/ Felipe
ESPECIFICAÇÕES DA DOSAGEM DO CONCRETO | [24 empty] | 593.1066 | QUANTIDADE DOS FINOS
Rel a/c: |  | 0.742 | Areia 1 | Areia 2 | Areia 3 |  | Misto | Brita 0 | Brita 1 |  | Aditivo 1 [%]: |  | 0.6% |  | Adição [%]: |  |  | 0% | Betonada [L]: |  |  |  |  | 13 | 406.7434 | Cimento | Adição | Areia 1 | Areia 2 | Areia 3 | Misto | Brita 0 | Brita 1
Rel a/ag: |  | 0.7413793 | 40% | 60% | 0% |  | 0% | 100% | 0% |  | Aditivo 2 [%]: |  | 0.4% |  | Teor de argamassa [%]: |  |  | 64% | Teor água [%]: |  |  | 10.18% |  |  | 784.85 | 100% | 100% | 2% | 0% | 0% | 0% | 3% | 0% | Material fino
Umidade [%]: |  |  | 0% | 0% | 0% |  | 0% | 0% | 0% |  | Aditivo 3 [%]: |  | 0% |  | Teor de ar incorporado [%]: |  |  | 0.015% | Massa Específica: |  |  | 2328.9 |  |  | 282.546 | 290 | 0 | 8.36 | 0 | 0 | 0 | 22.62 | 0
Material | Cimento |  |  | Adição |  | Areia 1 |  | Areia 2 |  | Areia 3 |  | Misto |  | Brita 0 |  | Brita 1 |  | Água | Aditivo 1 | Aditivo 2 |  | Aditivo 3 |  | Fibra | [8 empty] | 320.98 | FINOS no MCC [kg/m³]
Fornecedor | CP V RS |  |  |  |  | Rio Paraopeba |  | PO Pedra |  | Areia Vale |  |  |  | MVB |  | MVB |  |  | MPH 27 | BASF
Observações | HOLCIM |  |  |  |  | Natural fina |  | MFB |  | Art | [9 empty] | MGL ACE 400
Densidade [t/m³] | 3.03 |  |  | 2.2 |  | 2.57 |  | 2.66 |  | 2.7 |  | 2.7 |  | 2.67 |  | 2.69 |  | 1 | 1.12 | 1.01 |  | 1.06 |  | 1 |  | RELAÇÃO ENTRE OS M.C.C's
M.C.C. [kg/m³] | 290 |  |  | 0 |  | 418 |  | 649 |  | 0 |  | 0 |  | 754 |  | 0 |  | 215 | 1.74 | 1.16 |  | 0 |  |  |  | 45.81562 | % agregado miudo / concreto |  |  | 58.59418 | % agregado miudo / agregados
Betonada | 3.77 |  |  | 0 |  | 5.434 |  | 8.437 |  | 0 |  | 0 |  | 9.802 |  | 0 |  | 2.795 | 22.62 | 15.08 |  | 0 |  | 0 |  | 32.3758 | % agregado graudo / concreto |  |  | 41.40582 | % agregado graudo / agregados
Betonada Corrigida | 3.77 |  |  | 0 |  | 5.434 |  | 8.437 |  | 0 |  | 0 |  | 9.802 |  | 0 |  | 2.795 | 20.19643 | 14.93069 |  | 0 |  | 0 |  | 78.19142 | % agregados totais / concreto |  |  | 12.45223 | % aglomerante / concreto
RESULTADOS OBTIDOS | [25 empty] | VALIDAÇÃO DE TRAÇO QUANTITATIVO
AMOSTRA / Dosagem Aditivo [%] |  | Exp. (n°) | Moldagem (horário) | Temp. concreto [°C] | Ar incorp. [%] |  | Água inicial [mL] | Abatim. Inicial [mm] | Abatim. 20' min. [mm] |  | Abatim. ___ min. [mm] |  | Abatim. ___ min. [mm] |  | Abatim. ___ min. [mm] | Água retorno [mL] | Água betonada [mL] | Água do traço corrigida | a/c corrigida | Resist. 3 DIAS 20/07/15 |  | Resist. 7 DIAS 24/07/15 |  | Resist. 28DIAS 14/08/15 |  | Material | M.C.C. (kg/m³) | Massa Específica | Relação entre os Agregados
MGL ACE 400 |  | 207 |  |  |  |  | 0 | 680 | 490 | [7 empty] | 0 | 215 | 0.7413793 | [6 empty] | Cimento | 376 | 3.03 | Agregado Miúdo
[17 empty] | 0 | 215 | 0.7413793 | [6 empty] | Adição | 0 | 2.2 | Areia 1 | Areia 2 | Areia 3
[17 empty] | 0 | 215 | 0.7413793 | [6 empty] | Areia 1 | 689 | 2.57 | 90% | 10% | 0%
[17 empty] | 0 | 215 | 0.7413793 | [6 empty] | Areia 2 | 79 | 2.66 | Agregado Graúdo
[17 empty] | 0 | 215 | 0.7413793 | [6 empty] | Areia 3 | 0 | 2.7 | Areia 3 | Brita 0 | Brita 1 | Brita 2
[17 empty] | 0 | 215 | 0.7413793 | [6 empty] | Brita 0 | 210 | 2.67 | 0% | 20.1% | 79.9% | 0%
[17 empty] | 0 | 215 | 0.7413793 | [6 empty] | Brita 1 | 839 | 2.69 | Teor de Argamassa (vol): |  |  | 51.93%
ABATIMENTO CLASSIFICAÇÃO |  | 1 | Slump cônico e forma trapezoidal | 2 | Slump com faces paralelas |  | 3 | Slump c/ faces abauladas | 4 |  | Slump com desmoronamento |  | 5 |  | Slump de alta trabalhabili-dade c/ coesão | 6 | Slump de alta trabalhabili-dade s/ coesão | 7 | Slump de alta trabalhabili-dade c/ coesão | INSERIR A NUMERAÇÃO DE ACORDO COM O ABATIMENTO OBTIDO | [5 empty] | Brita 2 | 0 | 1 | Volume Teórico: |  |  | 1000.433
[26 empty] | Água | 188 | 1 | Ar Previsto: |  |  | -0.04326%
[26 empty] | Areia 3 = % passante na # 4,8 mm: |  | 70% | Relação a/c |  |  | 0.5
[26 empty] | Areia 3 > Miúdo:Graúdo | 0 | 0 | Adição - % cimento |  |  | 0%
Aspecto (Marcar) ( ) Excesso argamassa ( ) Argamassa Ideal ( ) Pouca argamassa / Áspero ( ) Excelente ( ) Bom ( ) Regular ( ) Ruim
Observações: |  | 2 FV=5,900kg/FC=13,100 Kg - 2.291,8 kg/m3 | [13 empty] | Classe | Abatimento A |  |  | Concreto Auto-Adensável
SUGESTÃO: aumentar teor argamassa 0,5%/ traço começou a segregar - troca aditivo polifuncional | [15 empty] | S10 | 10 ≤ A < 50 |  |  | Classe |  | Espalhamento E
volume 0,984 m3 | [15 empty] | S50 | 50 ≤ A <100 |  |  | SF1 |  | 550 ≤ E < 650
|  |  | R13 horas=1,1 Mpa | [12 empty] | S100 | 100 ≤ A < 160 |  |  | SF2 |  | 650 ≤ E < 750
[16 empty] | S160 | 160 ≤ A < 220 |  |  | SF3 |  | 750 ≤ E < 850
[16 empty] | S220 | A ≥ 220
Os dados apresentados pertencem a MC-BAUCHEMIE BRASIL© - Divulgação ou reprodução somente com autorização prévia | [25 empty] | MASSA ESPECIFICA [kg/m³] |  |  |  |  | UMIDADE |  |  |  | ABSORÇÃO (%) |  | AR INCORPORADO
O documento tem significado restrito e diz respeito somente as amostras ensaiadas | [25 empty] | peso da forma 10x20 cm | peso concreto + forma | massa especifica | Ar incorporado |  | material | umido | seco | umidade | material | absorção | Rendimento | Consumo aglomerante | Volume | Índice de ar
[26 empty] | 1 | 4.69 | 2.349127 | -0.9677644 |  | Areia 1 | 0.5 | 0.5 | 0 | Areia 1 | 0% | 0.9901551 | 292.8834 | 0.9997375 | 0.9904151
[26 empty] | 0 | 0 | 0 | #DIV/0! |  | Areia 2 | 0.5 | 0.5 | 0 | Areia 2 | 0% | #DIV/0! | #DIV/0! | 0.9997375 | #DIV/0!
[26 empty] | 0 | 0 | 0 | #DIV/0! |  | Areia 3 | 0.5 | 0.5 | 0 | Areia 3 | 0% | #DIV/0! | #DIV/0! | 0.9997375 | #DIV/0!
[26 empty] | 0 | 0 | 0 | #DIV/0! |  | Misto | 0.5 | 0.5 | 0 | Misto | 0% | #DIV/0! | #DIV/0! | 0.9997375 | #DIV/0!
[26 empty] | 0 | 0 | 0 | #DIV/0! |  | Brita 0 | 0.5 | 0.5 | 0 | Brita 0 | 0% | #DIV/0! | #DIV/0! | 0.9997375 | #DIV/0!
[26 empty] | 0 | 0 | 0 | #DIV/0! |  | Brita 1 | 0.5 | 0.5 | 0 | Brita 1 | 0% | #DIV/0! | #DIV/0! | 0.9997375 | #DIV/0!
[26 empty] | 0 | 0 | 0 | #DIV/0! | [7 empty] | #DIV/0! | #DIV/0! | 0.9997375 | #DIV/0!
[26 empty] | 0 | 0 | 0 | #DIV/0! | [7 empty] | #DIV/0! | #DIV/0! | 0.9997375 | #DIV/0!
Traço Cliente
Traço MC
www.mc-bauchemie.com.br
17/10/2013
Note on B9: holger.schmidt: Para considerar a absorção dos agregados, entrar com umidade em valor negativo
Note on X15: holger.schmidt: Inserir o teor de água para cálculo automático dos demais MCCs
Note on I20: holger.schmidt: Inserir em valor positivo a água adicionada à do traço. Para água retida entrar com valor negativo.
Note on V20: holger.schmidt: Inserir em valor positivo a água adicionada à do traço. Para água retida entrar com valor negativo.
Note on Z20: holger.schmidt: Conforme ABNT NBR 12655, caracteriza-se o maior valor do par para a amostra. Inserir o maior valor na primeira coluna da idade
Note on AB20: holger.schmidt: Conforme ABNT NBR 12655, caracteriza-se o maior valor do par para a amostra. Inserir o maior valor na primeira coluna da idade
Note on AK30: Para cálculo de traço com Pedrisco Misto, deve-se utilizar este campo, interpretando o % de agregado miúdo do material.

## Traço 208 Basf (hidden)
|  |  | GERAMIX PEDRO LEOPOLDO-MG | [16 empty] | DOSAGEM EXPERIMENTAL DE CONCRETO
CLIENTE: |  | Geramix | [8 empty] | AMBIENTE: |  |  | SOL ( x ) NUBLADO ( ) CHUVA ( ) |  |  |  | TEMPERATURA [°C]: |  |  | DATA: |  | 2022-03-02
ESTUDO: |  | Traço PAREDE + BASF | [8 empty] | Abatimento (Slump) |  |  |  | 700mm+/-50 | Classe | S220 | TÉCNICO DA MC: |  | Joao Carlos/ Felipe
ESPECIFICAÇÕES DA DOSAGEM DO CONCRETO | [24 empty] | 694.743 | QUANTIDADE DOS FINOS
Rel a/c: |  | 0.726 | Areia 1 | Areia 2 | Areia 3 |  | Misto | Brita 0 | Brita 1 |  | Aditivo 1 [%]: |  | 0.6% |  | Adição [%]: |  |  | 0% | Betonada [L]: |  |  |  |  | 13 | 305.257 | Cimento | Adição | Areia 1 | Areia 2 | Areia 3 | Misto | Brita 0 | Brita 1
Rel a/ag: |  | 0.5735551 | 39.2% | 60.8% | 0% |  | 0% | 100% | 0% |  | Aditivo 2 [%]: |  | 0.4% |  | Teor de argamassa [%]: |  |  | 64.6% | Teor água [%]: |  |  | 10.11% |  |  | 785 | 100% | 100% | 2% | 0% | 0% | 0% | 3% | 0% | Material fino
Umidade [%]: |  |  | 0% | 0% | 0% |  | 0% | 0% | 0% |  | Aditivo 3 [%]: |  | 0% |  | Teor de ar incorporado [%]: |  |  | 0% | Massa Específica: |  |  | 2343.1 |  |  | 354.82 | 365 | 9.855 | 7.84 | 0 | 0 | 0 | 5.67 | 0
Material | Cimento |  |  | Adição |  | Areia 1 |  | Areia 2 |  | Areia 3 |  | Misto |  | Brita 0 |  | Brita 1 |  | Água | Aditivo 1 | Aditivo 2 |  | Aditivo 3 |  | Fibra | [8 empty] | 388.365 | FINOS no MCC [kg/m³]
Fornecedor | CP V ARI plus |  |  |  |  | Rio Paraopeba |  | PO PEDRA |  | Areia Vale |  |  |  | MVB |  | MVB |  |  | 818 lf | Gl Ace 400
Observações | HOLCIM |  |  |  |  | Natural fina |  | MFB |  | Art
Densidade [t/m³] | 3.03 |  |  | 2.2 |  | 2.57 |  | 2.66 |  | 2.7 |  | 2.7 |  | 2.67 |  | 2.69 |  | 1 | 1.12 | 1.01 |  | 1.06 |  | 1 |  | RELAÇÃO ENTRE OS M.C.C's
M.C.C. [kg/m³] | 365 |  |  | 9.855 |  | 392 |  | 406 |  | 0 |  | 0 |  | 189 |  | 764 |  | 215 | 2.249 | 0 |  | 0 |  |  |  | 34.05745 | % agregado miudo / concreto |  |  | 45.57396 | % agregado miudo / agregados
Betonada | 4.745 |  |  | 0.128115 |  | 5.096 |  | 5.278 |  | 0 |  | 0 |  | 2.457 |  | 9.932 |  | 2.795 | 29.237 | 0 |  | 0 |  | 0 |  | 40.67261 | % agregado graudo / concreto |  |  | 54.42604 | % agregado graudo / agregados
Betonada Corrigida | 4.745 |  |  | 0.128115 |  | 5.096 |  | 5.278 |  | 0 |  | 0 |  | 2.457 |  | 9.932 |  | 2.795 | 26.10446 | 0 |  | 0 |  | 0 |  | 74.73006 | % agregados totais / concreto |  |  | 15.99825 | % aglomerante / concreto
RESULTADOS OBTIDOS | [25 empty] | VALIDAÇÃO DE TRAÇO QUANTITATIVO
AMOSTRA / Dosagem Aditivo [%] |  | Exp. (n°) | Moldagem (horário) | Temp. concreto [°C] | Ar incorp. [%] |  | Água inicial [mL] | Abatim. Inicial [mm] | Abatim. 15' min. [mm] |  | Abatim. ___ min. [mm] |  | Abatim. ___ min. [mm] |  | Abatim. ___ min. [mm] | Água retorno [mL] | Água betonada [mL] | Água do traço corrigida | a/c corrigida | Resist. 3 DIAS 20/07/15 |  | Resist. 7 DIAS 24/07/15 |  | Resist. 28DIAS 14/08/15 |  | Material | M.C.C. (kg/m³) | Massa Específica | Relação entre os Agregados
MPH27+ ACE 400 |  | 207 |  |  |  |  | 0 | 690 | 490 | [7 empty] | -240 | 196.5385 | 0.5243053 | [6 empty] | Cimento | 376 | 3.03 | Agregado Miúdo
EXPA 600 |  | 208 | [14 empty] | 0 | 215 | 0.5735551 | [6 empty] | Adição | 0 | 2.2 | Areia 1 | Areia 2 | Areia 3
MGL 7208 |  | 209 | [14 empty] | 0 | 215 | 0.5735551 | [6 empty] | Areia 1 | 689 | 2.57 | 90% | 10% | 0%
[17 empty] | 0 | 215 | 0.5735551 | [6 empty] | Areia 2 | 79 | 2.66 | Agregado Graúdo
[17 empty] | 0 | 215 | 0.5735551 | [6 empty] | Areia 3 | 0 | 2.7 | Areia 3 | Brita 0 | Brita 1 | Brita 2
[17 empty] | 0 | 215 | 0.5735551 | [6 empty] | Brita 0 | 210 | 2.67 | 0% | 20.1% | 79.9% | 0%
[17 empty] | 0 | 215 | 0.5735551 | [6 empty] | Brita 1 | 839 | 2.69 | Teor de Argamassa (vol): |  |  | 51.93%
ABATIMENTO CLASSIFICAÇÃO |  | 1 | Slump cônico e forma trapezoidal | 2 | Slump com faces paralelas |  | 3 | Slump c/ faces abauladas | 4 |  | Slump com desmoronamento |  | 5 |  | Slump de alta trabalhabili-dade c/ coesão | 6 | Slump de alta trabalhabili-dade s/ coesão | 7 | Slump de alta trabalhabili-dade c/ coesão | INSERIR A NUMERAÇÃO DE ACORDO COM O ABATIMENTO OBTIDO | [5 empty] | Brita 2 | 0 | 1 | Volume Teórico: |  |  | 1000.433
[26 empty] | Água | 188 | 1 | Ar Previsto: |  |  | -0.04326%
[26 empty] | Areia 3 = % passante na # 4,8 mm: |  | 70% | Relação a/c |  |  | 0.5
[26 empty] | Areia 3 > Miúdo:Graúdo | 0 | 0 | Adição - % cimento |  |  | 0%
Aspecto (Marcar) ( ) Excesso argamassa ( ) Argamassa Ideal ( ) Pouca argamassa / Áspero ( ) Excelente ( ) Bom ( ) Regular ( ) Ruim
Observações: | [15 empty] | Classe | Abatimento A |  |  | Concreto Auto-Adensável
[16 empty] | S10 | 10 ≤ A < 50 |  |  | Classe |  | Espalhamento E
[16 empty] | S50 | 50 ≤ A <100 |  |  | SF1 |  | 550 ≤ E < 650
[16 empty] | S100 | 100 ≤ A < 160 |  |  | SF2 |  | 650 ≤ E < 750
[16 empty] | S160 | 160 ≤ A < 220 |  |  | SF3 |  | 750 ≤ E < 850
[16 empty] | S220 | A ≥ 220
Os dados apresentados pertencem a MC-BAUCHEMIE BRASIL© - Divulgação ou reprodução somente com autorização prévia | [25 empty] | MASSA ESPECIFICA [kg/m³] |  |  |  |  | UMIDADE |  |  |  | ABSORÇÃO (%) |  | AR INCORPORADO
O documento tem significado restrito e diz respeito somente as amostras ensaiadas | [25 empty] | peso da forma 10x20 cm | peso concreto + forma | massa especifica | Ar incorporado |  | material | umido | seco | umidade | material | absorção | Rendimento | Consumo aglomerante | Volume | Índice de ar
[26 empty] | 1 | 4.69 | 2.349127 | -0.3437135 |  | Areia 1 | 0.5 | 0.5 | 0 | Areia 1 | 0% | 0.9964787 | 376.1796 | 0.9999037 | 0.9965746
[26 empty] | 0 | 0 | 0 | #DIV/0! |  | Areia 2 | 0.5 | 0.5 | 0 | Areia 2 | 0% | #DIV/0! | #DIV/0! | 0.9999037 | #DIV/0!
[26 empty] | 0 | 0 | 0 | #DIV/0! |  | Areia 3 | 0.5 | 0.5 | 0 | Areia 3 | 0% | #DIV/0! | #DIV/0! | 0.9999037 | #DIV/0!
[26 empty] | 0 | 0 | 0 | #DIV/0! |  | Misto | 0.5 | 0.5 | 0 | Misto | 0% | #DIV/0! | #DIV/0! | 0.9999037 | #DIV/0!
[26 empty] | 0 | 0 | 0 | #DIV/0! |  | Brita 0 | 0.5 | 0.5 | 0 | Brita 0 | 0% | #DIV/0! | #DIV/0! | 0.9999037 | #DIV/0!
[26 empty] | 0 | 0 | 0 | #DIV/0! |  | Brita 1 | 0.5 | 0.5 | 0 | Brita 1 | 0% | #DIV/0! | #DIV/0! | 0.9999037 | #DIV/0!
[26 empty] | 0 | 0 | 0 | #DIV/0! | [7 empty] | #DIV/0! | #DIV/0! | 0.9999037 | #DIV/0!
[26 empty] | 0 | 0 | 0 | #DIV/0! | [7 empty] | #DIV/0! | #DIV/0! | 0.9999037 | #DIV/0!
Traço Cliente
Traço MC
www.mc-bauchemie.com.br
17/10/2013
Note on B9: holger.schmidt: Para considerar a absorção dos agregados, entrar com umidade em valor negativo
Note on X15: holger.schmidt: Inserir o teor de água para cálculo automático dos demais MCCs
Note on I20: holger.schmidt: Inserir em valor positivo a água adicionada à do traço. Para água retida entrar com valor negativo.
Note on V20: holger.schmidt: Inserir em valor positivo a água adicionada à do traço. Para água retida entrar com valor negativo.
Note on Z20: holger.schmidt: Conforme ABNT NBR 12655, caracteriza-se o maior valor do par para a amostra. Inserir o maior valor na primeira coluna da idade
Note on AB20: holger.schmidt: Conforme ABNT NBR 12655, caracteriza-se o maior valor do par para a amostra. Inserir o maior valor na primeira coluna da idade
Note on AK30: Para cálculo de traço com Pedrisco Misto, deve-se utilizar este campo, interpretando o % de agregado miúdo do material.

## Traço 212 Estaca ref (hidden)
|  |  | GERAMIX PEDRO LEOPOLDO-MG | [16 empty] | DOSAGEM EXPERIMENTAL DE CONCRETO
CLIENTE: |  | Geramix | [8 empty] | AMBIENTE: |  |  | SOL ( x ) NUBLADO ( ) CHUVA ( ) |  |  |  | TEMPERATURA [°C]: |  |  | DATA: |  | 2022-03-04
ESTUDO: |  | Traço PAREDE + BASF | [8 empty] | Abatimento (Slump) |  |  |  | 700mm+/-50 | Classe | S220 | TÉCNICO DA MC: |  | Joao Carlos/ Felipe
ESPECIFICAÇÕES DA DOSAGEM DO CONCRETO | [24 empty] | 602.7826 | QUANTIDADE DOS FINOS
Rel a/c: |  | 0.586 | Areia 1 | Areia 2 | Areia 3 |  | Misto | Brita 0 | Brita 1 |  | Aditivo 1 [%]: |  | 0.7% |  | Adição [%]: |  |  | 0% | Betonada [L]: |  |  |  |  | 13 | 367.2174 | Cimento | Adição | Areia 1 | Areia 2 | Areia 3 | Misto | Brita 0 | Brita 1
Rel a/ag: |  | 0.5864865 | 52% | 48% | 0% |  | 0% | 100% | 0% |  | Aditivo 2 [%]: |  | 0% |  | Teor de argamassa [%]: |  |  | 65% | Teor água [%]: |  |  | 10.67% |  |  | 753 | 100% | 100% | 2% | 0% | 0% | 0% | 3% | 0% | Material fino
Umidade [%]: |  |  | 0% | 0% | 0% |  | 0% | 0% | 0% |  | Aditivo 3 [%]: |  | 0% |  | Teor de ar incorporado [%]: |  |  | 3% | Massa Específica: |  |  | 2253.59 |  |  | 263.55 | 370 | 0 | 9.82 | 0 | 0 | 0 | 21.12 | 0
Material | Cimento |  |  | Adição |  | Areia 1 |  | Areia 2 |  | Areia 3 |  | Misto |  | Brita 0 |  | Brita 1 |  | Água | Aditivo 1 | Aditivo 2 |  | Aditivo 3 |  | Fibra | [8 empty] | 400.94 | FINOS no MCC [kg/m³]
Fornecedor | CP V ARI plus |  |  |  |  | Rio Paraopeba |  | PO PEDRA |  | Areia Vale |  |  |  | MVB |  | MVB |  |  | Clarena
Observações | HOLCIM |  |  |  |  | Natural fina |  | MFB |  | Art | [8 empty] | 4215
Densidade [t/m³] | 3.03 |  |  | 2.2 |  | 2.57 |  | 2.66 |  | 2.7 |  | 2.7 |  | 2.67 |  | 2.69 |  | 1 | 1.12 | 1.01 |  | 1.06 |  | 1 |  | RELAÇÃO ENTRE OS M.C.C's
M.C.C. [kg/m³] | 370 |  |  | 0 |  | 491 |  | 469 |  | 0 |  | 0 |  | 704 |  | 0 |  | 217 | 2.59 | 0 |  | 0 |  |  |  | 42.5987 | % agregado miudo / concreto |  |  | 57.69231 | % agregado miudo / agregados
Betonada | 4.81 |  |  | 0 |  | 6.383 |  | 6.097 |  | 0 |  | 0 |  | 9.152 |  | 0 |  | 2.821 | 33.67 | 0 |  | 0 |  | 0 |  | 31.23905 | % agregado graudo / concreto |  |  | 42.30769 | % agregado graudo / agregados
Betonada Corrigida | 4.81 |  |  | 0 |  | 6.383 |  | 6.097 |  | 0 |  | 0 |  | 9.152 |  | 0 |  | 2.821 | 30.0625 | 0 |  | 0 |  | 0 |  | 73.83774 | % agregados totais / concreto |  |  | 16.41825 | % aglomerante / concreto
RESULTADOS OBTIDOS | [25 empty] | VALIDAÇÃO DE TRAÇO QUANTITATIVO
AMOSTRA / Dosagem Aditivo [%] |  | Exp. (n°) | Moldagem (horário) | Temp. concreto [°C] | Ar incorp. [%] |  | Água inicial [mL] | Abatim. Inicial [mm] | Abatim. 15' min. [mm] |  | Abatim. ___ min. [mm] |  | Abatim. ___ min. [mm] |  | Abatim. ___ min. [mm] | Água retorno [mL] | Água betonada [mL] | Água do traço corrigida | a/c corrigida | Resist. 3 DIAS 20/07/15 |  | Resist. 7 DIAS 24/07/15 |  | Resist. 28DIAS 14/08/15 |  | Material | M.C.C. (kg/m³) | Massa Específica | Relação entre os Agregados
MPH27+ ACE 400 |  | 207 |  |  |  |  | 0 | 690 | 490 | [7 empty] | 0 | 217 | 0.5864865 | [6 empty] | Cimento | 376 | 3.03 | Agregado Miúdo
EXPA 600 |  | 208 | [14 empty] | 0 | 217 | 0.5864865 | [6 empty] | Adição | 0 | 2.2 | Areia 1 | Areia 2 | Areia 3
MGL 7208 |  | 209 | [14 empty] | 0 | 217 | 0.5864865 | [6 empty] | Areia 1 | 689 | 2.57 | 90% | 10% | 0%
[17 empty] | 0 | 217 | 0.5864865 | [6 empty] | Areia 2 | 79 | 2.66 | Agregado Graúdo
[17 empty] | 0 | 217 | 0.5864865 | [6 empty] | Areia 3 | 0 | 2.7 | Areia 3 | Brita 0 | Brita 1 | Brita 2
[17 empty] | 0 | 217 | 0.5864865 | [6 empty] | Brita 0 | 210 | 2.67 | 0% | 20.1% | 79.9% | 0%
[17 empty] | 0 | 217 | 0.5864865 | [6 empty] | Brita 1 | 839 | 2.69 | Teor de Argamassa (vol): |  |  | 51.93%
ABATIMENTO CLASSIFICAÇÃO |  | 1 | Slump cônico e forma trapezoidal | 2 | Slump com faces paralelas |  | 3 | Slump c/ faces abauladas | 4 |  | Slump com desmoronamento |  | 5 |  | Slump de alta trabalhabili-dade c/ coesão | 6 | Slump de alta trabalhabili-dade s/ coesão | 7 | Slump de alta trabalhabili-dade c/ coesão | INSERIR A NUMERAÇÃO DE ACORDO COM O ABATIMENTO OBTIDO | [5 empty] | Brita 2 | 0 | 1 | Volume Teórico: |  |  | 1000.433
[26 empty] | Água | 188 | 1 | Ar Previsto: |  |  | -0.04326%
[26 empty] | Areia 3 = % passante na # 4,8 mm: |  | 70% | Relação a/c |  |  | 0.5
[26 empty] | Areia 3 > Miúdo:Graúdo | 0 | 0 | Adição - % cimento |  |  | 0%
Aspecto (Marcar) ( ) Excesso argamassa ( ) Argamassa Ideal ( ) Pouca argamassa / Áspero ( ) Excelente ( ) Bom ( ) Regular ( ) Ruim
Observações: | [15 empty] | Classe | Abatimento A |  |  | Concreto Auto-Adensável
[16 empty] | S10 | 10 ≤ A < 50 |  |  | Classe |  | Espalhamento E
[16 empty] | S50 | 50 ≤ A <100 |  |  | SF1 |  | 550 ≤ E < 650
[16 empty] | S100 | 100 ≤ A < 160 |  |  | SF2 |  | 650 ≤ E < 750
[16 empty] | S160 | 160 ≤ A < 220 |  |  | SF3 |  | 750 ≤ E < 850
[16 empty] | S220 | A ≥ 220
Os dados apresentados pertencem a MC-BAUCHEMIE BRASIL© - Divulgação ou reprodução somente com autorização prévia | [25 empty] | MASSA ESPECIFICA [kg/m³] |  |  |  |  | UMIDADE |  |  |  | ABSORÇÃO (%) |  | AR INCORPORADO
O documento tem significado restrito e diz respeito somente as amostras ensaiadas | [25 empty] | peso da forma 10x20 cm | peso concreto + forma | massa especifica | Ar incorporado |  | material | umido | seco | umidade | material | absorção | Rendimento | Consumo aglomerante | Volume | Índice de ar
[26 empty] | 1 | 4.69 | 2.349127 | -1.244032 |  | Areia 1 | 0.5 | 0.5 | 0 | Areia 1 | 0% | 0.9582283 | 386.1293 | 0.970149 | 0.9877125
[26 empty] | 0 | 0 | 0 | #DIV/0! |  | Areia 2 | 0.5 | 0.5 | 0 | Areia 2 | 0% | #DIV/0! | #DIV/0! | 0.970149 | #DIV/0!
[26 empty] | 0 | 0 | 0 | #DIV/0! |  | Areia 3 | 0.5 | 0.5 | 0 | Areia 3 | 0% | #DIV/0! | #DIV/0! | 0.970149 | #DIV/0!
[26 empty] | 0 | 0 | 0 | #DIV/0! |  | Misto | 0.5 | 0.5 | 0 | Misto | 0% | #DIV/0! | #DIV/0! | 0.970149 | #DIV/0!
[26 empty] | 0 | 0 | 0 | #DIV/0! |  | Brita 0 | 0.5 | 0.5 | 0 | Brita 0 | 0% | #DIV/0! | #DIV/0! | 0.970149 | #DIV/0!
[26 empty] | 0 | 0 | 0 | #DIV/0! |  | Brita 1 | 0.5 | 0.5 | 0 | Brita 1 | 0% | #DIV/0! | #DIV/0! | 0.970149 | #DIV/0!
[26 empty] | 0 | 0 | 0 | #DIV/0! | [7 empty] | #DIV/0! | #DIV/0! | 0.970149 | #DIV/0!
[26 empty] | 0 | 0 | 0 | #DIV/0! | [7 empty] | #DIV/0! | #DIV/0! | 0.970149 | #DIV/0!
Traço Cliente
Traço MC
www.mc-bauchemie.com.br
17/10/2013
Note on B9: holger.schmidt: Para considerar a absorção dos agregados, entrar com umidade em valor negativo
Note on X15: holger.schmidt: Inserir o teor de água para cálculo automático dos demais MCCs
Note on I20: holger.schmidt: Inserir em valor positivo a água adicionada à do traço. Para água retida entrar com valor negativo.
Note on V20: holger.schmidt: Inserir em valor positivo a água adicionada à do traço. Para água retida entrar com valor negativo.
Note on Z20: holger.schmidt: Conforme ABNT NBR 12655, caracteriza-se o maior valor do par para a amostra. Inserir o maior valor na primeira coluna da idade
Note on AB20: holger.schmidt: Conforme ABNT NBR 12655, caracteriza-se o maior valor do par para a amostra. Inserir o maior valor na primeira coluna da idade
Note on AK30: Para cálculo de traço com Pedrisco Misto, deve-se utilizar este campo, interpretando o % de agregado miúdo do material.

## Traço 211 Estaca Basf (hidden)
|  |  | GERAMIX PEDRO LEOPOLDO-MG | [16 empty] | DOSAGEM EXPERIMENTAL DE CONCRETO
CLIENTE: |  | Geramix | [8 empty] | AMBIENTE: |  |  | SOL ( x ) NUBLADO ( ) CHUVA ( ) |  |  |  | TEMPERATURA [°C]: |  |  | DATA: |  | 2022-03-04
ESTUDO: |  | Traço PAREDE + BASF | [8 empty] | Abatimento (Slump) |  |  |  | 22+-3cm | Classe | S160 | TÉCNICO DA MC: |  | Joao Carlos/ Felipe
ESPECIFICAÇÕES DA DOSAGEM DO CONCRETO | [24 empty] | 592.7062 | QUANTIDADE DOS FINOS
Rel a/c: |  | 0.603 | Areia 1 | Areia 2 | Areia 3 |  | Misto | Brita 0 | Brita 1 |  | Aditivo 1 [%]: |  | 0.7% |  | Adição [%]: |  |  | 0% | Betonada [L]: |  |  |  |  | 13 | 377.2938 | Cimento | Adição | Areia 1 | Areia 2 | Areia 3 | Misto | Brita 0 | Brita 1
Rel a/ag: |  | 0.603125 | 50% | 50% | 0% |  | 0% | 100% | 0% |  | Aditivo 2 [%]: |  | 0% |  | Teor de argamassa [%]: |  |  | 62% | Teor água [%]: |  |  | 9.212% |  |  | 777 | 100% | 100% | 2% | 0% | 0% | 0% | 3% | 0% | Material fino
Umidade [%]: |  |  | 0% | 0% | 0% |  | 0% | 0% | 0% |  | Aditivo 3 [%]: |  | 0% |  | Teor de ar incorporado [%]: |  |  | 3% | Massa Específica: |  |  | 2290.24 |  |  | 295.26 | 320 | 0 | 9.7 | 0 | 0 | 0 | 23.64 | 0
Material | Cimento |  |  | Adição |  | Areia 1 |  | Areia 2 |  | Areia 3 |  | Misto |  | Brita 0 |  | Brita 1 |  | Água | Aditivo 1 | Aditivo 2 |  | Aditivo 3 |  | Fibra | [8 empty] | 353.34 | FINOS no MCC [kg/m³]
Fornecedor | CP V ARI plus |  |  |  |  | Rio Paraopeba |  | PO PEDRA |  | Areia Vale |  |  |  | MVB |  | MVB |  |  | basf
Observações | HOLCIM |  |  |  |  | Natural fina |  | MFB |  | Art | [8 empty] | MGL358
Densidade [t/m³] | 3.06 |  |  | 2.2 |  | 2.57 |  | 2.66 |  | 2.7 |  | 2.7 |  | 2.67 |  | 2.69 |  | 1 | 1.12 | 1.01 |  | 1.06 |  | 1 |  | RELAÇÃO ENTRE OS M.C.C's
M.C.C. [kg/m³] | 320 |  |  | 0 |  | 485 |  | 502 |  | 0 |  | 0 |  | 788 |  | 0 |  | 193 | 2.24 | 0 |  | 0 |  |  |  | 43.09592 | % agregado miudo / concreto |  |  | 55.60563 | % agregado miudo / agregados
Betonada | 4.16 |  |  | 0 |  | 6.305 |  | 6.526 |  | 0 |  | 0 |  | 10.244 |  | 0 |  | 2.509 | 29.12 | 0 |  | 0 |  | 0 |  | 34.40687 | % agregado graudo / concreto |  |  | 44.39437 | % agregado graudo / agregados
Betonada Corrigida | 4.16 |  |  | 0 |  | 6.305 |  | 6.526 |  | 0 |  | 0 |  | 10.244 |  | 0 |  | 2.509 | 26 | 0 |  | 0 |  | 0 |  | 77.50279 | % agregados totais / concreto |  |  | 13.97233 | % aglomerante / concreto
RESULTADOS OBTIDOS | [25 empty] | VALIDAÇÃO DE TRAÇO QUANTITATIVO
AMOSTRA / Dosagem Aditivo [%] |  | Exp. (n°) | Moldagem (horário) | Temp. concreto [°C] | Ar incorp. [%] |  | Água inicial [mL] | Abatim. Inicial [mm] | Abatim. 15' min. [mm] |  | Abatim. ___ min. [mm] |  | Abatim. ___ min. [mm] |  | Abatim. ___ min. [mm] | Água retorno [mL] | Água betonada [mL] | Água do traço corrigida | a/c corrigida | Resist. 3 DIAS 20/07/15 |  | Resist. 7 DIAS 24/07/15 |  | Resist. 28DIAS 14/08/15 |  | Material | M.C.C. (kg/m³) | Massa Específica | Relação entre os Agregados
MPH27+ ACE 400 |  | 207 |  |  |  |  | 0 | 690 | 490 | [7 empty] | 0 | 193 | 0.603125 | [6 empty] | Cimento | 376 | 3.03 | Agregado Miúdo
EXPA 600 |  | 208 | [14 empty] | 0 | 193 | 0.603125 | [6 empty] | Adição | 0 | 2.2 | Areia 1 | Areia 2 | Areia 3
MGL 7208 |  | 209 | [14 empty] | 0 | 193 | 0.603125 | [6 empty] | Areia 1 | 689 | 2.57 | 90% | 10% | 0%
[17 empty] | 0 | 193 | 0.603125 | [6 empty] | Areia 2 | 79 | 2.66 | Agregado Graúdo
[17 empty] | 0 | 193 | 0.603125 | [6 empty] | Areia 3 | 0 | 2.7 | Areia 3 | Brita 0 | Brita 1 | Brita 2
[17 empty] | 0 | 193 | 0.603125 | [6 empty] | Brita 0 | 210 | 2.67 | 0% | 20.1% | 79.9% | 0%
[17 empty] | 0 | 193 | 0.603125 | [6 empty] | Brita 1 | 839 | 2.69 | Teor de Argamassa (vol): |  |  | 51.93%
ABATIMENTO CLASSIFICAÇÃO |  | 1 | Slump cônico e forma trapezoidal | 2 | Slump com faces paralelas |  | 3 | Slump c/ faces abauladas | 4 |  | Slump com desmoronamento |  | 5 |  | Slump de alta trabalhabili-dade c/ coesão | 6 | Slump de alta trabalhabili-dade s/ coesão | 7 | Slump de alta trabalhabili-dade c/ coesão | INSERIR A NUMERAÇÃO DE ACORDO COM O ABATIMENTO OBTIDO | [5 empty] | Brita 2 | 0 | 1 | Volume Teórico: |  |  | 1000.433
[26 empty] | Água | 188 | 1 | Ar Previsto: |  |  | -0.04326%
[26 empty] | Areia 3 = % passante na # 4,8 mm: |  | 70% | Relação a/c |  |  | 0.5
[26 empty] | Areia 3 > Miúdo:Graúdo | 0 | 0 | Adição - % cimento |  |  | 0%
Aspecto (Marcar) ( ) Excesso argamassa ( ) Argamassa Ideal ( ) Pouca argamassa / Áspero ( ) Excelente ( ) Bom ( ) Regular ( ) Ruim
Observações: | [15 empty] | Classe | Abatimento A |  |  | Concreto Auto-Adensável
[16 empty] | S10 | 10 ≤ A < 50 |  |  | Classe |  | Espalhamento E
[16 empty] | S50 | 50 ≤ A <100 |  |  | SF1 |  | 550 ≤ E < 650
[16 empty] | S100 | 100 ≤ A < 160 |  |  | SF2 |  | 650 ≤ E < 750
[16 empty] | S160 | 160 ≤ A < 220 |  |  | SF3 |  | 750 ≤ E < 850
[16 empty] | S220 | A ≥ 220
Os dados apresentados pertencem a MC-BAUCHEMIE BRASIL© - Divulgação ou reprodução somente com autorização prévia | [25 empty] | MASSA ESPECIFICA [kg/m³] |  |  |  |  | UMIDADE |  |  |  | ABSORÇÃO (%) |  | AR INCORPORADO
O documento tem significado restrito e diz respeito somente as amostras ensaiadas | [25 empty] | peso da forma 10x20 cm | peso concreto + forma | massa especifica | Ar incorporado |  | material | umido | seco | umidade | material | absorção | Rendimento | Consumo aglomerante | Volume | Índice de ar
[26 empty] | 1 | 4.69 | 2.349127 | 0.3937306 |  | Areia 1 | 0.5 | 0.5 | 0 | Areia 1 | 0% | 0.9739789 | 328.5492 | 0.970144 | 1.003953
[26 empty] | 0 | 0 | 0 | #DIV/0! |  | Areia 2 | 0.5 | 0.5 | 0 | Areia 2 | 0% | #DIV/0! | #DIV/0! | 0.970144 | #DIV/0!
[26 empty] | 0 | 0 | 0 | #DIV/0! |  | Areia 3 | 0.5 | 0.5 | 0 | Areia 3 | 0% | #DIV/0! | #DIV/0! | 0.970144 | #DIV/0!
[26 empty] | 0 | 0 | 0 | #DIV/0! |  | Misto | 0.5 | 0.5 | 0 | Misto | 0% | #DIV/0! | #DIV/0! | 0.970144 | #DIV/0!
[26 empty] | 0 | 0 | 0 | #DIV/0! |  | Brita 0 | 0.5 | 0.5 | 0 | Brita 0 | 0% | #DIV/0! | #DIV/0! | 0.970144 | #DIV/0!
[26 empty] | 0 | 0 | 0 | #DIV/0! |  | Brita 1 | 0.5 | 0.5 | 0 | Brita 1 | 0% | #DIV/0! | #DIV/0! | 0.970144 | #DIV/0!
[26 empty] | 0 | 0 | 0 | #DIV/0! | [7 empty] | #DIV/0! | #DIV/0! | 0.970144 | #DIV/0!
[26 empty] | 0 | 0 | 0 | #DIV/0! | [7 empty] | #DIV/0! | #DIV/0! | 0.970144 | #DIV/0!
Traço Cliente
Traço MC
www.mc-bauchemie.com.br
17/10/2013
Note on B9: holger.schmidt: Para considerar a absorção dos agregados, entrar com umidade em valor negativo
Note on X15: holger.schmidt: Inserir o teor de água para cálculo automático dos demais MCCs
Note on I20: holger.schmidt: Inserir em valor positivo a água adicionada à do traço. Para água retida entrar com valor negativo.
Note on V20: holger.schmidt: Inserir em valor positivo a água adicionada à do traço. Para água retida entrar com valor negativo.
Note on Z20: holger.schmidt: Conforme ABNT NBR 12655, caracteriza-se o maior valor do par para a amostra. Inserir o maior valor na primeira coluna da idade
Note on AB20: holger.schmidt: Conforme ABNT NBR 12655, caracteriza-se o maior valor do par para a amostra. Inserir o maior valor na primeira coluna da idade
Note on AK30: Para cálculo de traço com Pedrisco Misto, deve-se utilizar este campo, interpretando o % de agregado miúdo do material.